## FQC阻焊表格
FQC阻焊油墨检测记录（注意：添加记录后记得保存一下Ctrl+S）
RD-JL-PZ-J01-2
|  |  |  | A组项目（膜固化前） | [8 empty] | B组项目（膜固化后）
检测日期 | 时间 | 品名 | 批号 | 粘度6转 | 粘度，60转 | 外观颜色 | 细度 | 流油，常温五分钟 | 流油，75度烤十分钟 | 红外图谱 | 板面效果 | 固化性 | 感光性 | 40分钟 | 60分钟 | 70分钟 | 80分钟 | 12小时显影 | 24小时显影 | 桥线 | 检测员 | 硬度 | 附着力 | 耐焊性 | 耐化性 | 鬼影 | 塞孔显影
2016-11-11 | 8:00 |  | 16015787 | 260 |  | PASS | 20 | 2 | 8 | 99.67 | PASS | PASS | 9级 | 少量 | 少量 | 少量多 | 有残 | 少量 | 少量 | 100OK,90断 | 谭娇娇
2016-11-11 | 8:00 | 8G11 | 16015786 | 234 |  | PASS | 20 | 2 | 9 | 入图库 | PASS | PASS | 9级 | 干净 | 少量 | 少量多 | 严残 | 少量 | 有残 | 90OK,80残 | 谭娇娇
2016-11-11 | 8:00 | HD2 (2) | 16015748 | 123 |  |  | 20 |  |  | 99.32 | PASS | PASS | 10级 | 干净 | 少量 | 少量多 | 有残 | 少量 | 少量 |  | 谭娇娇
2016-11-11 | 8:00 | G2006 | 16015789 | 280 | 198 | PASS | 20 | 2 | 6 | 99.5 | PASS | PASS | 10级 | 干净 | 少量 | 少量多 | 有残 | 少量 | 少量 |  | 谭娇娇
2016-11-11 | 9:00 | SP8T3 | 16015769 | 220 |  | PASS | 20 | 6 | 1.5 | 99.68 | PASS | PASS | 10级 | 干净 | 微量 | 少量 | 少量多 | 少量 | 少量 |  | 谭娇娇
2016-11-11 | 9:00 | HD2 (2) | 16015747 | 120 |  |  | 20 |  |  | 99.54 | PASS | PASS | 10级 | 微量 | 少量 | 少量多 | 有残 | 少量 | 少量 |  | 李小娟
2016-11-11 | 9:00 | HD2 (1) | 16015780 | 127 |  |  | 20 |  |  | 99.68 | PASS | PASS | 10级 | 微量 | 少量 | 少量多 | 有残 | 少量 | 少量 |  | 李小娟
2016-11-11 | 9:00 | 09BL6加深 | 16015807 | 270 |  | PASS | 20 | 2 | 16 | 99.65 | PASS | PASS | 10级残 | 干净 | 少量 | 少量 | 有残 | 少量 | 少量 | 70oK（60残） | 李小娟
2016-11-11 | 9:00 | 44G | 16015785 | 240 |  | PASS | 20 | 2 | 10 | 99.76 | PASS | PASS | 10级 | 微量 | 少量 | 少量多 | 严残 | 少量 | 有残 | 80oK(70微残) | 李小娟
2016-11-11 | 9:00 | 09BL6加深 | 16015806 | 270 |  | PASS | 20 | 2 | 17 | 99.65 | PASS | PASS | 10级残 | 干净 | 少量 | 少量 | 有残 | 少量 | 少量 | 70oK（60微残） | 李小娟
2016-11-11 | 9:00 | HD2101 | 16015750 | 100 |  | PASS | 20 |  |  | 99.35 | PASS | PASS | 10级 | 微量 | 少量 | 少量多 | 有残 | 少量 | 少量 |  | 李小娟
2016-11-11 | 10:00 | SP8T3 | 16015768 | 215 |  | PASS | 20 | 5.5 | 1 | 99.74 | PASS | PASS | 10级 | 干净 | 微量 | 少量 | 少量多 | 少量 | 有残 |  | 李建丽
2016-11-11 | 10:00 | G2006 | 16015790 | 280 | 198 | PASS | 22.5 |  |  | 99.39 | PASS | PASS | 9级 | 干净 | 少量 | 少量多 | 有残 | 少量 | 有残 | 70oK 60断 | 李建丽
2016-11-11 | 10:00 | HD2 (1) | 16015780 | 123 |  |  | 20 |  |  | 99.53 | PASS | PASS | 10级 | 微量 | 少量 | 少量多 | 有残 | 少量 | 有残 |  | 李建丽
2016-11-11 | 10:00 | G602 | 16015828 | 240 |  | PASS | 20 |  |  | 99.87 | PASS | PASS | 10级 | 干净 | 少量 | 少量多 | 有残 | 少量 | 有残 | 80oK 70微残 | 李建丽
2016-11-11 | 10:00 | 8G04 | 16015823 | 240 |  | PASS | 20 | 2 | 9 | 99.88 | PASS | PASS | 10级 | 干净 | 少量 | 少量多 | 严残 | 少量 | 有残 | 90oK 80微残 | 李建丽
2016-11-11 | 10:00 | GH1602 | 16015788 | 280 | 203 | PASS | 20 | 1 | 5 | 99.79 | PASS | PASS | 10级 | 干净 | 少量 | 少量多 | 严残 | 少量 | 有残 | 90oK 80微残 | 李建丽
2016-11-11 | 11:00 | HD2(1) | 16015749 | 128 |  |  | 20 |  |  | 99.78 | PASS | PASS | 9级 | 微量 | 少量 | 有残 | 严残 | 少量 | 有残 |  | 李建丽
2016-11-11 | 11:00 | HB55 | 16015874 | 105 |  |  | 17.5 |  |  | 98.47 | PASS | PASS | 6级 | 微量 | 有残 | 严残 | 严残 | 少量 | 有残 |  | 李建丽
2016-11-11 | 11:00 | SP8T3 | 16015595 | 220 |  | PASS | 20 | 3.5 | 4 | 99.56 | PASS | PASS | 9级 | 微量 | 少量 | 少量多 | 有残 | 少量 | 有残 | 80oK 70微断 | 黄桂泉
2016-11-11 | 11:00 | 8G01永隆 | 16015827 | 20 |  | PASS | 20 | 3 | 10 | 99.81 | PASS | PASS | 10级 | 微量 | 少量 | 少量 | 烤死一半 | 少量 | 有残 | 90oK80微断 | 黄桂泉
2016-11-11 | 11:00 | SK30 | 16015791 | 400 | 270 | PASS | 25 |  |  | 99.77 | PASS | PASS | 9级 | 微量 | 少量 | 少量多 | 有残 | 少量 | 有残 | 90oK80微断 | 黄桂泉
2016-11-11 | 17:30 | 8BKH6 | 16015871 | 248 |  | PASS | 20 |  |  | 99.71 | PASS | PASS | 10级残 | 干净 | 微量 | 少量多 | 严残 | 少量 | 有残 | 全断 | 黄桂泉
2016-11-11 | 17:30 | 8G04 | 16015824 | 240 |  | PASS | 20 | 9 | 15 | 99.85 | PASS | PASS | 10级 | 微量 | 少量 | 少量多 | 严残 | 少量 | 少量 | 80oK70断 | 周菊明
2016-11-11 | 17:30 | 8G04 | 16015822 | 235 |  | PASS | 20 | 9 | 11 | 99.58 | PASS | PASS | 10级 | 微量 | 少量 | 少量多 | 严残 | 少量 | 少量 | 80oK70断 | 周菊明
2016-11-11 | 17:30 | HD2(2) | 16015749 | 120 |  |  | 20 |  |  | / | PASS | PASS | 10级 | 微量 | 少量 | 少量 | 严残 | 少量 | 少量 |  | 周菊明
2016-11-11 | 18:30 | SK13 | 16015759 | 340 |  | PASS | 20 |  |  | 入图库 | PASS | PASS | 11级 | 微量 | 少量 | 少量 | 严残 | 少量 | 少量 |  | 周菊明
2016-11-11 | 19:30 | HD24 | 16015808 | 104 |  | PASS | 20 |  |  | 99.56 | PASS | PASS | 10级残 | 微量 | 微量 | 少量 | 严残 | 少量 | 少量 |  | 周菊明
2016-11-11 | 19:30 | SP8T3 | 16015796 | 230 |  | PASS | 17.5 | 5 | 3.2 | 99.64 | PASS | PASS | 10级 | 微量 | 少量 | 少量 | 严残 | 少量 | 少量 | 70oK60微断 | 周菊明
2016-11-11 | 19:30 | 8BL2 | 16015832 | 234 |  | PASS | 20 |  |  | 99.68 | PASS | PASS | 9级 | 干净 | 少量 | 少量 | 有残 | 少量 | 少量 |  | 周菊明
2016-11-11 | 19:30 | 8BL2 | 16015833 | 230 |  | PASS | 20 |  |  | 99.67 | PASS | PASS | 9级 | 干净 | 少量 | 少量 | 有残 | 少量 | 少量 |  | 周菊明
2016-11-11 | 19:30 | HD2 | 16015819 | 128 |  |  | 20 |  |  | 99.75 | PASS | PASS | 9级 | 干净 | 少量 | 少量 | 有残 | 少量 | 少量 |  | 周菊明
2016-11-11 | 21:00 | GH3 | 16015829 | 320 |  | PASS | 20 |  |  | 99.24 | PASS | PASS | 10级 | 微量 | 少量 | 有残 | 严残 | 少量 | 少量 | 70oK60微断 | 黄桂泉
2016-11-11 | 21:00 | WB54 | 16015841 | 252 |  | PASS | 20 |  |  | 99.77 | PASS | PASS | 7级 | 少量 | 严残 | 严残 |  | 少量 | 少量 |  | 黄桂泉
2016-11-11 | 22:00 | G6崇达 | 16015830 | 321 |  | PASS | 20 |  |  | 99.61 | PASS | PASS | 10级 | 微量 | 少量 | 有残 | 严残 | 少量 | 有残 |  | 黄桂泉
2016-11-11 | 22:00 | 8G01中京 | 16015826 | 272 |  | PASS | 20 |  |  | 99.42 | PASS | PASS | 10级 | 微量 | 少量多 | 有残 | 严残 | 少量 | 少量 |  | 黄桂泉
2016-11-11 | 22:00 | W1 | 16015878 | 254 |  | PASS | 20 |  |  | 99.3 | PASS | PASS | 6级 | 少量 | 严残 | 严残 | 严残 | 少量 | 少量 |  | 黄桂泉
2016-11-11 | 22:00 | 44G | 16015855 | 240 |  | PASS | 20 |  |  | 99.56 | PASS | PASS | 9级 | 微量 | 少量 | 少量多 | 有残 | 少量 | 少量 |  | 周菊明
2016-11-11 | 22:00 | 8G04试样 | 16015825 | 236 |  | 偏绿 | 20 |  |  | 99.42 | PASS | PASS | 9级 | 微量 | 少量 | 少量多 | 严残 | 少量 | 少量 | 80oK70微断 | 周菊明
2016-11-11 | 23:00 | HD2 | 16015819 | 123 |  | PASS | 20 |  |  |  | PASS | PASS | 9级 | 微量 | 少量 | 少量 | 有残 | 少量 | 有残 |  | 周菊明
2016-11-11 | 23:00 | HD2 | 16015818 | 120 |  | PASS | 20 |  |  |  | PASS | PASS | 9级 | 微量 | 少量 | 少量多 | 有残 | 少量 | 有残 |  | 周菊明
2016-11-11 | 23:00 | HD2 | 16015818 | 120 |  | PASS | 20 |  |  |  | PASS | PASS | 9级 | 微量 | 少量 | 少量多 | 严残 | 少量 | 有残 |  | 周菊明
2016-11-12 | 8:00 | MG3101江门崇达 | 16015831 | 328 |  | PASS | 22.5 | 1 | 0 | 99.55 | PASS | PASS | 11级 | 微量 | 少量 | 有残 | 严残 | 少量 | 有残 | 60ok50微残 | 李建丽
2016-11-12 | 10:00 | 8BL16金像 | 16015863 | 128 |  | PASS | 20 | 2.5 | 5.5 | 99.65 | PASS | PASS | 10级 | 微量 | 少量 | 有残 | 有残 | 少量 | 有残 | 70oK60微断 | 谭娇娇
2016-11-12 | 10:00 | DSP66HF01(1) | 16015857 | 260 |  | PASS | 20 | 3 | 10 | 99.72 | PASS | PASS | 10级 | 微量 | 少量 | 有残 | 严残 | 少量 | 有残 | 90oK80断 | 谭娇娇
2016-11-12 | 10:00 | HD2(1) | 16015851 | 128 |  | PASS | 20 |  |  | 99.81 | PASS | PASS | 10级 | 微量 | 少量 | 有残 | 有残 | 少量 | 有残 |  | 谭娇娇
2016-11-12 | 10:00 | HD11 | 16015943 | 140 |  | PASS | 20 |  |  | 99.65 | PASS | PASS | 10级 | 微量 | 少量 | 有残 | 严残 | 少量 | 有残 |  | 李建丽
2016-11-12 | 10:30 | SP8T3 | 16015838 | 220 |  | PASS | 20 | 3.5 | 2 | 99.55 | PASS | PASS | 10级残 | 微量 | 少量 | 有残 | 严残 | 少量 | 有残 | 90oK80微残 | 李建丽
2016-11-12 | 10:30 | HB36 | 16015820 | 330 |  | PASS | 20 |  |  | 99.67 | PASS | PASS | 11级残 | 微量 | 少量 | 有残 | 严残 | 少量 | 有残 |  | 李建丽
2016-11-12 | 10:30 | DSP66HF01(2) | 16015857 | 260 |  | PASS | 20 | 2.5 | 11 | 99.89 | PASS | PASS | 9级 | 微量 | 少量 | 有残 | 严残 | 少量 | 有残 | 90oK80残 | 李建丽
2016-11-12 | 10:30 | 12GHB | 16015941 | 270 |  | PASS | 20 | 2 | 5 | 99.55 | PASS | PASS | 11级残 | 微量 | 少量 | 有残 | 严残 | 少量 | 有残 | 60ok50残 | 李建丽
2016-11-12 | 11:00 | MG3101江门崇达 | 16015862 | 300 |  | PASS | 22.5 |  |  | 99.84 | PASS | PASS | 10级 | 微量 | 微量 | 少量 | 有残 | 少量 | 有残 | 60ok50微残 | 李建丽
2016-11-12 | 12:00 | HD2(1) | 16015817 | 124 |  | PASS | 20 |  |  | 99.65 | PASS | PASS | 9级 | 微量 | 少量 | 有残 | 严残 | 少量 | 有残 |  | 李建丽
2016-11-12 | 12:00 | HD2(2) | 16015817 | 124 |  | PASS | 20 |  |  | / | PASS | PASS | 9级 | 微量 | 少量 | 有残 | 严残 | 少量 | 有残 |  | 李建丽
2016-11-12 | 12:00 | 8G01金禄 | 16015856 | 270 |  | PASS | 20 | 2 | 9 | 99.86 | PASS | PASS | 9级 | 微量 | 少量 | 有残 | 严残 | 少量 | 有残 | 90oK80残 | 李建丽
2016-11-12 | 12:00 | SP8T3 | 16015867 | 216 |  | PASS | 20 | 4 | 2 | 99.68 | PASS | PASS | 11级 | 微量 | 少量 | 有残 | 有残 | 少量 | 有残 | 70oK60残 | 李建丽
2016-11-12 | 13:30 | HD2(2) | 16015851 | 130 |  | PASS | 20 |  |  | / | PASS | PASS | 10级 | 微量 | 少量 | 有残 | 严残 | 少量 | 有残 |  | 李建丽
2016-11-12 | 14:00 | GL5金象 | 16015821 | 123 |  | 稍浅 | 20 | 5 | 5 | 99.65 | PASS | PASS | 11级 | 微量 | 微量 | 少量 | 有残 | 少量 | 有残 | 60OK 50断 | 李小娟
2016-11-12 | 14:00 | HD2 | 16015850 | 128 |  | PASS | 20 |  |  | 99.74 | PASS | PASS | 11级 | 微量 | 少量 | 有残 | 严残 | 少量 | 有残 |  | 李小娟
2016-11-12 | 15:30 | HD12 | 16015783 | 70 |  |  | 20 |  |  | 99.62 | PASS | PASS | 11级 | 微量 | 少量 | 有残 | 有残 | 少量 | 有残 |  | 黄桂泉
2016-11-12 | 15:30 | HD2(2) | 16015850 | 126 |  |  | 30 |  |  |  | PASS | PASS | 10级 | 微量 | 少量 | 有残 | 严残 | 少量 | 有残 |  | 黄桂泉
2016-11-12 | 15:30 | DSP66HF01 | 16015897 | 257 |  | 偏黄 | 20 |  |  | 99.47 | PASS | PASS | 10级 | 微量 | 少量 | 严残 | 严残 | 少量 | 有残 | 80OK70残 | 黄桂泉
2016-11-12 | 15:30 | GH1801 | 16015858 | 370 |  | PASS | 20 |  |  | 99.56 | PASS | PASS | 10级 | 微量 | 少量 | 严残 | 严残 | 少量 | 有残 | 90OK 80残 | 黄桂泉
2016-11-12 | 17:30 | 8G04 | 16015894 | 235 |  | PASS | 20 | 4 | 6 | 99.26 | PASS | PASS | 11级 | 微量 | 少量 | 有残 | 有残 | 少量 | 有残 | 90OK 80残 | 黄桂泉
2016-11-12 | 17:30 | 8BL2 | 16015904 | 236 |  | PASS | 20 | 2 | 3 | 99.03 | PASS | PASS | 10级 | 微量 | 少量 | 有残 | 有残 | 少量 | 有残 | 90OK80断 | 黄桂泉
2016-11-12 | 17:30 | YH2 | 16015865 | 270 |  | PASS | 20 | 3 | 9.5 | 99.3 | PASS | PASS | 11级 | 微量 | 少量 | 有残 | 有残 | 少量 | 有残 | 100OK90断 | 黄桂泉
2016-11-12 | 17:30 | 8BKT01 | 16015903 | 270 |  | PASS | 25 | 2.5 | 1 | 99.41 | PASS | PASS | 9级 | 少量 | 少量 | 有残 | 严残 | 少量 | 有残 | 全断 | 黄桂泉
2016-11-12 | 19:00 | 44G试样 | 16015899 | 238 |  | PASS | 20 | 2 | 3 | 99.59 | PASS | PASS | 11级 | 微量 | 少量 | 有残 | 严残 | 少量 | 有残 |  | 周菊明
2016-11-12 | 19:00 | SP8T3 | 16015869 | 230 |  | PASS | 17.5 | 1.5 | 2 | 99.6 | PASS | PASS | 10级 | 干净 | 少量 | 有残 | 严残 | 少量 | 有残 | 800K70断 | 周菊明
2016-11-12 | 19:00 | HL1 | 16015890 | 104 |  |  | 20 |  |  | 99.8 | PASS | PASS | 10级 | 微量 | 少量 | 有残 | 严残 | 少量 | 有残 | 70OK60微断 | 周菊明
2016-11-12 | 19:00 | HD2(1) | 16015886 | 130 |  |  | 20 |  |  | 99.84 | PASS | PASS | 10级 | 微量 | 少量 | 有残 | 有残 | 少量 | 有残 |  | 周菊明
2016-11-21 | 15:30 | HD22 | 16016391 | 140 | 70 |  | 20 |  |  | 99.65 | PASS | PASS | 10级 | 微量 | 少量 | 有残 | 严残 | 有残 | 严残 |  | 谭娇娇
2016-11-12 | 20:00 | 23GHB{1} | 16015891 | 262 |  | PASS | 20 | 3 | 12 | 99.54 | PASS | PASS | 9级残 | 微量 | 少量 | 少量多 | 有残 | 少量 | 有残 |  | 黄桂泉
2016-11-12 | 20:00 | 23GHB{2} | 16015891 | 265 |  | PASS | 20 | 3 | 11.5 |  | PASS | PASS | 9级残 | 微量 | 少量 | 少量多 | 有残 | 少量 | 有残 |  | 黄桂泉
2016-11-12 | 20:00 | 8G01中京 | 16015896 | 276 |  | PASS | 20 | 2.5 | 7 | 99.63 | PASS | PASS | 9级 | 干净 | 少量 | 少量多 | 有残 | 少量 | 有残 | 90OK80断 | 黄桂泉
2016-11-12 | 22:00 | 8G高粘度 | 16015895 | 318 |  | PASS | 20 | 2 | 5 | 99.65 | PASS | PASS | 10级 | 干净 | 少量 | 少量多 | 有残 | 少量 | 有残 | 90OK80断 | 黄桂泉
2016-11-12 | 22:00 | 25G | 16015900 | 270 |  | PASS | 20 | 3 | 4 | 99.77 | PASS | PASS | 9级 | 干净 | 少量 | 少量多 | 有残 | 少量 | 有残 | 80OK70断 | 黄桂泉
2016-11-12 | 23:30 | HD31 | 16015853 | 113 |  | PASS | 20 |  |  | 99.563PASS |  | PASS | 9级残 | 干净 | 少量 | 少量多 | 有残 | 少量 | 有残 |  | 周菊明
2016-11-14 | 8:00 | GH6华新 | 16015859 | 190 |  | PASS | 20 | 2.5 | 7.5 | 99.58 | PASS | PASS | 9级 | 干净 | 少量多 | 严残 | 严残 | 少量 | 有残 | 1100K100断 | 黄桂泉
2016-11-14 | 8:00 | SK45 | 16015861 | 285 |  | PASS | 20 |  |  | 99.64 | PASS | PASS | 13级 | 微量 | 少量 | 有残 | 有残 | 少量 | 有残 |  | 黄桂泉
2016-11-14 | 9:30 | SP8T3 | 16015866 | 220 |  | PASS | 17.5 | 3.5 | 3.5 | 99.49 | PASS | PASS | 10级残 | 微量 | 少量 | 少量多 | 有残 | 少量 | 有残 | 90OK80残 | 黄桂泉
2016-11-14 | 10:00 | 9G | 16015925 | 260 |  | PASS | 20 | 1.5 | 5.5 | 99.53 | PASS | PASS | 10级 | 微量 | 少量 | 有残 | 严残 | 微量 | 有残 | 110OK100断 | 黄桂泉
2016-11-14 | 10:00 | 30G07 | 16015760 | 150 |  | PASS | 20 | 3.5 | 3 | 99.53 | PASS | PASS | 10级 | 微量 | 少量 | 有残 | 严残 | 少量 | 有残 | 80OK70断 | 周菊明
2016-11-14 | 10:00 | HD2低1 | 16016069 | 82 |  |  | 20 |  |  | 99.45 | PASS | PASS | 10级 | 微量 | 少量 | 有残 | 有残 | 少量 | 有残 |  | 周菊明
2016-11-14 | 11:00 | 8G10富盈 | 16015926 | 260 |  | PASS | 20 | 1.5 | 2.7 | 99.74 | PASS | PASS | 10级 | 微量 | 少量 | 少量多 | 严残 | 微量 | 有残 | 900K80断 | 周菊明
2016-11-14 | 11:00 | WA3 | 16015912 | 262 |  | PASS | 20 |  |  | 99.23 | PASS | PASS | 8级残 | 少量 | 有残 | 严残 |  | 少量多 | 有残 |  | 周菊明
2016-11-14 | 11:00 | SP8T3 | 16015908 | 228 |  | PASS | 20 | 1.5 | 2 | 99.63 | PASS | PASS | 10级 | 微量 | 少量 | 有残 | 严残 | 少量 | 有残 | 90OK80断 | 周菊明
2016-11-14 | 11:00 | 75GHB | 16015902 | 268 |  | 偏黄 | 20 | 2.5 | 8.5 | 99.52 | PASS | PASS | 10级 | 微量 | 少量 | 有残 | 严残 | 少量 | 有残 | 90OK80断 | 周菊明
2016-11-14 | 11:00 | 8G04 | 16015893 | 238 |  | PASS | 20 | 2 | 6.5 | 99.45 | PASS | PASS | 10级 | 微量 | 少量 | 有残 | 严残 | 少量 | 有残 | 80OK70断 | 周菊明
2016-11-14 | 12:00 | GH6华新 | 16015928 | 190 |  | PASS | 20 | 3 | 14.5 | 99.46 | PASS | PASS | 8级 | 微量 | 少量 | 有残 | 烤死一半 | 少量多 | 有残 | 80OK70残 | 谭娇娇
2016-11-14 | 12:00 | 8BK | 16015932 | 235 |  | PASS | 20 | 2.5 | 7 | 99.83 | PASS | PASS | 9级 | 少量 | 少量多 | 有残 | 严残 | 少量 | 有残 | 全断 | 谭娇娇
2016-11-14 | 13:30 | HD2 2 | 16015921 | 128 |  |  | 20 |  |  | 99.23 | PASS | PASS | 9级 | 微量 | 少量 | 有残 | 严残 | 少量 | 有残 |  | 谭娇娇
2016-11-14 | 13:00 | GH1801 | 16015892 | 362 |  | PASS | 20 | 2 | 11 | 99.45 | PASS | PASS | 10级残 | 微量 | 少量 | 有残 | 严残 | 少量 | 有残 | 80OK70残 | 谭娇娇
2016-11-14 | 13:30 | HD2低粘度2 | 16016068 | 92 |  |  | 20 |  |  | 99.36 | PASS | PASS | 9级 | 微量 | 少量 | 有残 | 严残 | 少量 | 有残 |  | 谭娇娇
2016-11-14 | 13:30 | GH15 | 16015898 | 265 |  | PASS | 20 | 2.5 | 9.5 | 99.33 | PASS | PASS | 9级 | 微量 | 少量 | 有残 | 严残 | 少量 | 有残 | 110OK100残 | 谭娇娇
2016-11-14 | 14:30 | SP02深圳崇达 | 16015936 | 226 | 137 | PASS | 20 | 2 | 3 | 99.68 | PASS | PASS | 11级 | 微量 | 少量 | 有残 | 严残 | 少量 | 有残 | 80OK70残 | 黄桂泉
2016-11-14 | 14:30 | 18GHB低粘度 | 16015931 | 126 |  | 稍浅 | 20 | 4 | 11.5 | 99.26 | PASS | PASS | 11级 | 微量 | 少量 | 有残 | 严残 | 少量 | 有残 | 70ok60残 | 黄桂泉
2016-11-14 | 14:30 | 8Y2 | 16015934 | 270 |  | PASS | 20 | 3 | 8.5 | 99.45 | PASS | PASS | 11级 | 微量 | 少量 | 少量多 | 有残 | 少量 | 有残 | 90OK80断 | 黄桂泉
2016-11-26 | 20:00 | HD22 | 16016714 | 140 | 78 |  | 20 |  |  | 99.62 | PASS | PASS | 10级残 | 微量 | 少量 | 有残 | 有残 | 有残 | 严残 |  | 黄桂泉
2016-11-14 | 14:30 | 8G04 | 16015927 | 240 |  | PASS | 20 | 3 | 12 | 99.84 | PASS | PASS | 11级 | 微量 | 少量 | 有残 | 严残 | 微量 | 有残 | 90OK80断 | 黄桂泉
2016-11-14 | 15:30 | 8G04 | 16015956 | 232 |  | PASS | 20 | 2.5 | 7 | 99.52 | PASS | PASS | 10级残 | 微量 | 少量 | 有残 | 严残 | 少量多 | 有残 | 100OK90微残 | 李建丽
2016-11-14 | 15:30 | 8G01中京 | 16015960 | 270 |  | PASS | 20 | 2 | 6 | 99.86 | PASS | PASS | 9级 | 微量 | 少量 | 有残 | 严残 | 少量 | 有残 | 100OK90微残 | 李建丽
2016-11-14 | 15:30 | SP8T3 | 16015909 | 223 |  | PASS | 20 | 3.5 | 3 | 99.47 | PASS | PASS | 10级 | 微量 | 少量 | 少量多 | 有残 | 少量多 | 有残 | 80OK70微残 | 李建丽
2016-11-14 | 15:30 | GH1602 | 16015929 | 275 | 190 | PASS | 20 | 2 | 4 | 99.63 | PASS | PASS | 10级 | 微量 | 少量 | 有残 | 严残 | 少量多 | 严残 | 100OK90微残 | 李建丽
2016-11-14 | 17:30 | 8G01中京 | 16015959 | 270 |  | PASS | 20 | 2 | 7 | 99.45 | PASS | PASS | 9级 | 微量 | 少量 | 有残 | 严残 | 少量多 | 少量 | 80OK70微残 | 李小娟
2016-11-14 | 17:30 | GH4001 | 16015966 | 330 |  | PASS | 20 | 3 | 8 | 99.67 | PASS | PASS | 11级 | 微量 | 少量 | 有残 | 严残 | 少量 | 少量 | 80OK70微残 | 李小娟
2016-11-14 | 20:00 | HB50 | 16015889 | 78 |  |  | 25 |  |  | 99.4 | PASS | PASS | 6级 | 微量 | 少量 | 严残 |  | 有残 | 少量 |  | 李小娟
2016-11-14 | 20:00 | SP02深圳崇达 | 16015935 | 220 | 140 | PASS | 17.5 | 5.4 | 2.4 | 99.63 | PASS | PASS | 11级 | 微量 | 少量 | 有残 | 有残 | 少量 | 严残 | 70OK60微残 | 李小娟
2016-11-14 | 20:00 | G3 | 16015963 | 270 |  | PASS | 17.5 | 4.2 | 17 | 99.75 | PASS | PASS | 11级 | 微量 | 少量 | 有残 | 严残 | 少量 | 少量 | 70OK60微残 | 李小娟
2016-11-14 | 21:30 | 8G04 | 16015958 | 240 |  | PASS | 20 | 3 | 7 | 99.42 | PASS | PASS | 10级残 | 微量 | 少量 | 有残 | 严残 | 少量多 | 少量 | 90OK80微残 | 李小娟
2016-11-14 | 21:30 | 8G04 | 16015957 | 234 |  | PASS | 20 | 3 | 7 | 99.55 | PASS | PASS | 9级 | 微量 | 微量 | 有残 | 有残 | 少量多 | 有残 | 100OK90微残 | 李小娟
2016-11-14 | 21:30 | GH1801 | 16015962 | 360 |  | PASS | 20 | 3 | 10 | 99.67 | PASS | PASS | 10级 | 微量 | 少量 | 有残 | 有残 | 少量 | 严残 | 90OK80微残 | 李建丽
2016-11-14 | 21:30 | HD21(1) | 16015922 | 80 |  | PASS | 20 |  |  | 99.52 | PASS | PASS | 9级 | 微量 | 少量 | 有残 | 有残 | 少量 | 有残 |  | 李建丽
2016-11-14 | 22:30 | HD12 | 16015720 | 78 |  | PASS | 20 |  |  | 99.27 | PASS | PASS | 10级 | 微量 | 微量 | 有残 | 有残 | 少量 | 有残 |  | 李小娟
2016-11-14 | 22:30 | HD8(2) | 16015852 | 108 |  | PASS | 22.5 |  |  | 99.42 | PASS | PASS | 10级 | 微量 | 少量 | 有残 | 有残 | 少量 | 少量 |  | 李小娟
2016-11-14 | 22:30 | G2006 | 16015820 | 280 | 203 | PASS | 20 | 2 | 4 | 99.67 | PASS | PASS | 10级残 | 微量 | 微量 | 少量多 | 严残 | 少量 | 严残 | 70OK60断 | 李小娟
2016-11-14 | 22:30 | HB16 | 16015854 | 78 |  | PASS | 20 |  |  | 99.18 | PASS | PASS | 11级残 | 干净 | 微量 | 少量多 | 有残 | 少量 | 有残 |  | 李小娟
2016-11-14 | 23:30 | G601明阳 | 16015994 | 240 |  | PASS | 20 | 2 |  | 99.64 | PASS | PASS | 9级 | 微量 | 微量 | 有残 | 严残 | 少量 | 有残 | 90OK80残 | 李小娟
2016-11-14 | 0:30 | 8BKT联泰 | 16015834 | 170 |  | PASS | 25 | 2 | 0 | 99.34 | PASS | PASS | 9级 | 少量 | 微量 | 有残 | 严残 | 少量 | 有残 | 110OK100断 | 李小娟
2016-11-15 | 8:00 | 20G201 | 16015965 | 370 |  | PASS | 25 | 1 | 0 | 99.56 | PASS | PASS | 11级 | 微量 | 少量 | 有残 | 有残 | 微量 | 严残 | 90ok80残 | 黄桂泉
2016-11-15 | 8:00 | 09BL6加深 | 16015968 | 270 |  | PASS | 20 | 3.2 | 15 | 99.68 | PASS | PASS | 11级 | 微量 | 少量 | 有残 | 有残 | 少量 | 有残 | 90ok80残 | 黄桂泉
2016-11-15 | 8:00 | HD21{2} | 16015922 | 80 |  |  | 20 |  |  |  | PASS | PASS | 11级 | 微量 | 少量 | 有残 | 有残 | 少量多 | 有残 |  | 谭娇娇
2016-11-15 | 9:30 | HD8(2) | 16015987 | 105 |  |  | 22.5 |  |  |  | PASS | PASS | 10级 | 微量 | 少量 | 有残 | 有残 | 少量多 | 有残 |  | 谭娇娇
2016-11-15 | 9:30 | HD8(1) | 16015987 | 102 |  |  | 22.5 |  |  | 99.75 | PASS | PASS | 10级 | 微量 | 少量 | 有残 | 有残 | 少量多 | 有残 |  | 谭娇娇
2016-11-15 | 9:30 | 8BK5 | 16015933 | 260 |  | 稍深 | 20 | 3 | 10.5 | 99.62 | PASS | PASS | 10级 | 微量 | 少量 | 有残 | 严残 | 少量多 | 有残 | 110ok100残 | 谭娇娇
2016-11-15 | 9:30 | 8BL16金像 | 16015999 | 122 |  |  | 20 | 3.5 | 5 | 99.87 | PASS | PASS | 11级 | 微量 | 少量 | 有残 | 有残 | 少量 | 有残 | 900K80断 | 谭娇娇
2016-11-15 | 9:30 | G2006 | 16015964 | 276 | 192 |  | 20 | 2 | 8 | 99.54 | PASS | PASS | 12级 | 微量 | 少量 | 有残 | 严残 | 少量 | 有残 | 70oK60残 | 谭娇娇
2016-11-15 | 9:30 | 8BL16金像 | 16015998 | 123 |  |  | 20 | 3.5 | 6 | 99.61 | PASS | PASS | 11级 | 微量 | 少量 | 有残 | 有残 | 微量 | 有残 | 800K70断 | 谭娇娇
2016-11-15 | 10:30 | HD8 1 | 16015852 | 100 |  | PASS | 20 |  |  | 99.87 | PASS | PASS | 10级 | 微量 | 少量 | 有残 | 严残 | 少量 | 有残 |  | 周菊明
2016-11-15 | 10:30 | 18GHB低粘度 | 16015990 | 128 |  | PASS | 17.5 | 4 | 10 | 99.65 | PASS | PASS | 10级 | 微量 | 少量 | 有残 | 严残 | 少量多 | 有残 | 60OK 50断 | 周菊明
2016-11-15 | 10:30 | 44G | 16015992 | 128 |  | PASS | 17.5 | 3 | 12.5 | 99.75 | PASS | PASS | 10级 | 微量 | 少量 | 有残 | 严残 | 少量多 | 有残 | 100OK,90断 | 周菊明
2016-11-15 | 12:00 | DSP66HF01 | 16015961 | 240 |  | 偏黄 | 20 | 2.5 | 9 | 99.56 | PASS | PASS | 10级 | 微量 | 少量 | 有残 | 严残 | 少量 | 有残 | 900K80断 | 周菊明
2016-11-15 | 12:00 | GH68 | 16016024 | 275 |  | PASS | 20 | 2.5 | 12.5 | 99.63 | PASS | PASS | 10级 | 微量 | 少量 | 有残 | 严残 | 少量多 | 有残 | 900K80断 | 周菊明
2016-11-15 | 13:30 | 8G25 | 16015991 | 278 | 192 | PASS | 20 | 2 | 5 | 99.67 | PASS | PASS | 10级 | 微量 | 少量 | 有残 | 严残 | 少量多 | 有残 | 70oK 60断 | 周菊明
2016-11-15 | 13:30 | 8G01中京 | 16016022 | 270 |  | PASS | 20 | 3.5 | 7 | 99.64 | PASS | PASS | 10级 | 微量 | 少量 | 有残 | 严残 | 少量 | 有残 | 800K70断 | 周菊明
2016-11-15 | 13:30 | 8G01金禄 | 16016070 | 270 |  | PASS | 20 | 3.5 | 8 | 99.74 | PASS | PASS | 10级 | 微量 | 少量 | 有残 | 严残 | 少量多 | 严残 | 900K80断 | 周菊明
2016-11-15 | 14:30 | GH1602 | 16015930 | 279 | 192 | PASS | 20 | 2.7 | 3.6 | 99.56 | PASS | PASS | 10级 | 微量 | 少量 | 有残 | 有残 | 少量 | 有残 | 900K80断 | 黄桂泉
2016-11-15 | 14:30 | MG31 | 16016057 | 320 |  | PASS | 27.5 | 2 | 0.3 | 99.63 | PASS | PASS | 11级 | 微量 | 少量 | 有残 | 有残 | 微量 | 有残 | 60OK 50断 | 黄桂泉
2016-11-15 | 14:30 | HB50 | 16015889 | 78 |  | PASS | 20 |  |  | 99.54 | PASS | PASS | 6级 | 少量 | 有残 | 严残 |  | 少量多 | 有残 |  | 黄桂泉
2016-11-15 | 14:30 | HD23HF | 16015988 | 110 |  | PASS | 20 |  |  | 99.45 | PASS | PASS | 10级 | 微量 | 少量 | 有残 | 有残 | 少量多 | 有残 |  | 黄桂泉
2016-11-15 | 14:30 | 8BL2 | 16016000 | 238 |  | PASS | 20 | 2.5 | 5.8 | 99.62 | PASS | PASS | 9级 | 微量 | 少量 | 有残 | 有残 | 少量 | 有残 | 110ok100残 | 黄桂泉
2016-11-15 | 16:00 | 8G04 | 16016020 | 230 |  | PASS | 20 | 2.7 | 2.4 | 99.36 | PASS | PASS | 11级 | 微量 | 少量 | 有残 | 严残 | 少量 | 有残 | 70oK60残 | 李建丽
2016-11-15 | 16:00 | HD8A(1) | 16015923 | 102 |  |  | 20 |  |  | 99.23 | PASS | PASS | 12级 | 微量 | 少量 | 有残 | 严残 | 少量多 | 有残 |  | 李建丽
2016-11-15 | 16:00 | SP02 | 16016001 | 221 | 132 | PASS | 17.5 | 4.6 | 2.5 | 99.24 | PASS | PASS | 11级 | 微量 | 少量 | 有残 | 严残 | 少量 | 有残 | 50OK40微残 | 李建丽
2016-11-15 | 16:00 | HD2 (1) | 16015985 | 128 |  |  | 27.5 |  |  | 99.56 | PASS | PASS | 11级 | 微量 | 少量 | 有残 | 严残 | 少量多 | 有残 |  | 李建丽
2016-11-15 | 16:00 | 8G04试样 | 16016107 | 230 |  | PASS | 20 | 3 | 8.1 | 99.61 | PASS | PASS | 11级 | 微量 | 少量 | 有残 | 严残 | 少量 | 有残 | 70oK 60断 | 李建丽
2016-11-15 | 17:30 | GH68 | 16016071 | 280 |  | PASS | 17.5 | 3 | 10 | 99.73 | PASS | PASS | 11级 | 微量 | 少量 | 有残 | 严残 | 少量多 | 有残 | 80oK 70微残 | 李小娟
2016-11-15 | 17:30 | 8G04 | 16016019 | 236 |  | PASS | 20 | 3 | 2 | 99.85 | PASS | PASS | 10级 | 微量 | 少量 | 有残 | 严残 | 少量多 | 有残 | 90oK 80微残 | 李小娟
2016-11-15 | 17:30 | 6GHB | 16016029 | 260 |  | 偏黄 | 20 | 2 | 4 | 99.75 | PASS | PASS | 9级 | 微量 | 少量 | 有残 | 有残 | 少量多 | 有残 | 80oK70微断 | 李小娟
2016-11-15 | 17:30 | SP02深圳崇达 | 16015972 | 223 | 135 | PASS | 15 | 7 | 2 | 99.72 | PASS | PASS | 11级 | 微量 | 微量 | 有残 | 有残 | 少量多 | 有残 | 70oK60微断 | 李小娟
2016-11-15 | 17:30 | HD8A(2) | 16015923 | 100 |  |  | 25 |  |  | 99.32 | PASS | PASS | 10级 | 微量 | 少量 | 有残 | 严残 | 少量多 | 有残 |  | 李小娟
2016-11-15 | 17:30 | HD2 (2) | 16015985 | 128 |  |  | 22.5 |  |  | 99.63 | PASS | PASS | 9级 | 微量 | 少量 | 有残 | 严残 | 少量多 | 有残 |  | 李小娟
2016-11-15 | 20:30 | HD2 (1) | 16016014 | 120 |  | PASS | 20 |  |  | 99.47 | PASS | PASS | 10级 | 微量 | 少量 | 有残 | 严残 | 少量多 | 有残 |  | 李小娟
2016-11-15 | 20:30 | SP02深圳崇达 | 16015973 | 220 | 144 | PASS | 20 | 7 | 1 | 99.52 | PASS | PASS | 11级 | 微量 | 少量 | 有残 | 严残 | 严残 | 严残 | 50OK40断 | 李小娟
2016-12-01 | 14:30 | HD22 | 16017027 | 150 | 76 |  | 20 |  |  | 99.61 | PASS | PASS | 9级 | 微量 | 少量 | 有残 | 严残 | 有残 | 有残 |  | 周菊明
2016-11-15 | 20:30 | 9G201永隆 | 16016026 | 270 |  | PASS | 20 | 0.6 | 0 | 99.45 | PASS | PASS | 10级 | 微量 | 少量 | 有残 | 严残 | 有残 | 严残 | 60OK 50断 | 李小娟
2016-11-15 | 20:30 | GH1801 | 16016025 | 360 |  | PASS | 20 | 3.5 | 3.1 | 99.63 | PASS | PASS | 10级 | 微量 | 少量 | 有残 | 严残 | 有残 | 严残 | 70OK60微残 | 李小娟
2016-11-15 | 20:30 | GH1602 | 16016056 | 270 | 190 | PASS | 20 | 3.8 | 2.9 | 99.54 | PASS | PASS | 11级 | 微量 | 少量 | 有残 | 严残 | 严残 | 严残 | 80oK 70微残 | 李小娟
2016-11-15 | 22:00 | 8G04 | 16016021 | 240 |  | PASS | 20 | 3 | 2 | 99.15 | PASS | PASS | 10级 | 微量 | 少量 | 有残 | 严残 | 有残 | 严残 | 70oK 60断 | 李小娟
2016-12-02 | 15:30 | HD22 | 16017203 | 150 | 90 |  | 20 |  |  | 99.46 | PASS | PASS | 8级 | 微量 | 少量 | 有残 | 严残 | 有残 | 有残 |  | 李小娟
2016-11-15 | 22:00 | HD2 (2) | 16016014 | 120 |  |  | 20 |  |  | 99.21 | PASS | PASS | 10级 | 微量 | 少量 | 有残 | 严残 | 少量多 | 严残 |  | 李建丽
2016-11-15 | 23:30 | SP02深圳崇达 | 16016002 | 230 |  | PASS | 20 | 7 | 2 | 99.45 | PASS | PASS | 10级 | 微量 | 少量 | 有残 | 严残 | 少量多 | 严残 | 60ok50微残 | 李建丽
2016-11-16 | 0:30 | HD25(1) | 16015954 | 110 |  | PASS | 20 |  |  | 99.73 | PASS | PASS | 10级 | 微量 | 少量 | 有残 | 严残 | 少量 | 有残 |  | 李建丽
2016-11-16 | 8:00 | 8BKH | 16016032 | 240 |  | 稍浅 | 20 | 2 | 8.5 | 99.42 | PASS | PASS | 9级 | 微量 | 少量 | 有残 | 严残 | 少量 | 严残 | 全断 | 周菊明
2016-11-16 | 8:00 | 8BL205 | 16016111 | 232 |  | 稍浅 | 20 | 2.5 | 9 | 99.15 | PASS | PASS | 9级 | 微量 | 少量 | 有残 | 严残 | 少量 | 严残 | 900K80断 | 周菊明
2016-11-16 | 8:00 | HD2 (1) | 16016047 | 130 |  | PASS | 20 |  |  | 99.62 | PASS | PASS | 10级残 | 微量 | 少量 | 有残 | 严残 | 少量 | 严残 |  | 周菊明
2016-11-16 | 8:00 | G602福建星河 | 16016052 | 124 |  | PASS | 20 | 4.5 | 13.5 | 99.87 | PASS | PASS | 10级 | 微量 | 少量 | 有残 | 严残 | 有残 | 严残 | 60ok50微残 | 周菊明
2016-11-16 | 8:00 | 8BL205 | 16016110 | 240 |  | 稍浅 | 20 | 2.5 | 9 | 99.52 | PASS | PASS | 9级 | 微量 | 少量 | 有残 | 严残 | 少量 | 严残 | 900K80断 | 周菊明
2016-11-16 | 8:00 | HD2 2 | 16016047 | 125 |  | PASS | 20 |  |  | 99.54 | PASS | PASS | 10级残 | 微量 | 少量 | 有残 | 严残 | 少量 | 严残 |  | 周菊明
2016-11-16 | 8:00 | 8R2 | 16016003 | 270 |  | PASS | 20 | 2 | 6.5 | 99.43 | PASS | PASS | 10级 | 微量 | 少量 | 有残 | 严残 | 少量 | 严残 | 90oK 80微残 | 周菊明
2016-11-16 | 9:00 | HD25(2) | 16015954 | 130 |  |  | 20 |  |  | 99.87 | PASS | PASS | 11级 | 微量 | 少量 | 有残 | 有残 | 少量 | 严残 |  | 周菊明
2016-11-16 | 10:00 | HD2 | 16016048 | 123 |  |  | 20 |  |  | 99.62 | PASS | PASS | 10级 | 微量 | 少量 | 有残 | 有残 | 少量 | 严残 |  | 周菊明
2016-11-16 | 10:00 | GH4801 | 16016144 | 263 |  | PASS | 20 | 2.5 | 8 | 99.54 | PASS | PASS | 11级 | 微量 | 少量 | 有残 | 严残 | 有残 | 少量 | 900K80断 | 周菊明
2016-11-16 | 10:00 | 09BL63 | 16016109 | 218 |  | PASS | 20 | 3 | 4.5 | 99.46 | PASS | PASS | 11级 | 微量 | 少量 | 有残 | 有残 | 少量 | 严残 | 60OK 50断 | 周菊明
2016-11-16 | 10:00 | HD2(2) | 16016048 | 120 |  |  | 20 |  |  | 99.23 | PASS | PASS | 10级 | 微量 | 少量 | 有残 | 严残 | 少量 | 严残 |  | 周菊明
2016-11-16 | 11:00 | HB30 | 16016018 | 150 |  |  | 25 |  |  | 99.56 | PASS | PASS | 10级残 | 微量 | 少量 | 有残 | 严残 | 少量 | 严残 |  | 谭娇娇
2016-11-16 | 11:00 | HD2(2) | 16016015 | 120 |  |  | 20 |  |  |  | PASS | PASS | 10级 | 微量 | 少量 | 有残 | 严残 | 少量 | 严残 |  | 谭娇娇
2016-11-16 | 11:00 | 8BL16金像 | 16016059 | 126 |  | PASS | 20 | 3.5 | 3.5 | 99.52 | PASS | PASS | 10级 | 微量 | 少量 | 有残 | 严残 | 微量 | 严残 | 80oK 70微残 | 谭娇娇
2016-11-16 | 11:00 | HD2(1) | 16016015 | 120 |  |  | 20 |  |  | 99.52 | PASS | PASS | 10级 | 微量 | 少量 | 有残 | 严残 | 少量 | 严残 |  | 谭娇娇
2016-11-16 | 11:00 | 8BL7 | 16016060 | 262 |  | PASS | 20 | 2 | 5.5 | 99.43 | PASS | PASS | 9级 | 微量 | 少量 | 有残 | 严残 | 少量 | 严残 | 140OK130微残 | 李建丽
2016-11-16 | 11:30 | SP8T3 | 16016036 | 221 |  | PASS | 20 |  |  | 99.62 | PASS | PASS | 11级 | 微量 | 少量 | 有残 | 严残 | 少量 | 严残 | 100OK90微残 | 李建丽
2016-11-16 | 11:30 | GH1602 | 16015995 | 273 | 192 | PASS | 20 | 1.5 | 3 | 99.46 | PASS | PASS | 11级 | 微量 | 少量 | 有残 | 严残 | 少量 | 严残 | 70OK60微断 | 李建丽
2016-11-16 | 13:30 | HD8A(2) | 16015923 | 100 |  |  | 20 |  |  |  | PASS | PASS | 10级 | 微量 | 少量 | 有残 | 严残 | 少量 | 严残 |  | 李建丽
2016-11-16 | 13:30 | 8G25 | 16016055 | 275 | 188 | PASS | 20 | 1.5 | 1.1 | 99.75 | PASS | PASS | 11级 | 微量 | 少量 | 有残 | 严残 | 少量 | 有残 | 800K70断 | 李建丽
2016-11-16 | 13:30 | 8G25 | 16016054 | 270 | 186 | PASS | 20 | 2 | 1.3 | 99.68 | PASS | PASS | 10级 | 微量 | 少量 | 有残 | 严残 | 少量 | 有残 | 70oK 60断 | 李建丽
2016-11-16 | 14:30 | G2006 | 16016027 | 272 | 200 | 稍浅 | 20 | 2 | 4 | 99.15 | PASS | PASS | 11级 | 微量 | 少量 | 有残 | 严残 | 少量多 | 有残 | 80oK70微断 | 谭娇娇
2016-11-16 | 14:30 | G602福建星河 | 16016053 | 127 |  | PASS | 20 | 2.8 | 9 | 99.65 | PASS | PASS | 11级 | 微量 | 少量 | 有残 | 严残 | 少量 | 有残 | 800K70断 | 谭娇娇
2016-11-16 | 14:30 | 8G01永隆 | 16016087 | 95 |  | PASS | 20 | 3.5 | 2.5 | 99.42 | PASS | PASS | 10级 | 微量 | 少量 | 有残 | 严残 | 少量 | 少量多 | 900K80断 | 谭娇娇
2016-11-16 | 14:30 | MG6 | 16015997 | 272 |  | PASS | 20 | 0 | 0 | 99.47 | PASS | PASS | 13级残 | 微量 | 少量 | 有残 | 严残 | 少量 | 有残 | 80OK70断 | 谭娇娇
2016-11-16 | 14:30 | 8G01中京 | 16016086 | 270 |  | PASS | 20 | 2 | 3 | 99.74 | PASS | PASS | 10级 | 微量 | 少量 | 有残 | 严残 | 少量多 | 有残 | 100OK,90断 | 谭娇娇
2016-11-16 | 14:30 | SP8T3 | 16016062 | 195 |  | PASS | 20 | 1.5 | 0.5 | 99.37 | PASS | PASS | 10级 | 微量 | 少量 | 有残 | 严残 | 少量 | 严残 | 800K70断 | 谭娇娇
2016-11-16 | 14:30 | G601明阳 | 16016085 | 240 |  | 稍浅 | 20 | 1.5 | 6.5 | 99.54 | PASS | PASS | 10级 | 微量 | 少量 | 有残 | 严残 | 少量 | 有残 | 900K80断 | 谭娇娇
2016-11-16 | 14:30 | 8BKT | 16015967 | 145 |  | PASS | 27.5 | 0.2 | 0 | 99.75 | PASS | PASS | 9级 | 微量 | 少量 | 有残 | 严残 | 有残 | 严残 | 全断 | 谭娇娇
2016-11-16 | 16:00 | 33GHB | 16016108 | 150 | 119 | PASS | 20 |  |  |  | PASS | PASS | 11级 | 微量 | 少量 | 少量 | 严残 | 有残 | 有残 | 70OK60微断 | 李小娟
2016-11-16 | 16:00 | HD2 (1) | 16016082 | 120 |  | PASS | 20 |  |  | 99.62 | PASS | PASS | 10级 | 微量 | 少量 | 有残 | 严残 | 有残 | 严残 |  | 李小娟
2016-11-16 | 17:30 | 8BK2 | 16016061 | 260 |  | PASS | 25 | 2 | 0 | 99.33 | PASS | PASS | 10级 | 微量 | 少量 | 少量多 | 有残 | 少量 | 有残 | 150残 | 李小娟
2016-11-16 | 17:30 | MG6 | 16016094 | 272 |  | PASS | 20 | 0 | 0 | 99.56 | PASS | PASS |  | 微量 | 微量 | 少量 | 有残 | 少量 | 有残 | 70oK 60断 | 李小娟
2016-11-16 | 20:00 | 09BL63 | 16016109 | 146 | 124 |  |  |  |  | 99.36 | PASS | PASS | 9级 | 微量 | 少量 | 有残 | 严残 | 少量多 | 严残 |  | 黄桂泉
2016-11-16 | 20:00 | SP8T3 | 16016063 | 217 |  | PASS | 17.5 | 6 | 2 | 99.75 | PASS | PASS | 11级 | 微量 | 微量 | 有残 | 有残 | 严残 | 严残 | 70oK 60断 | 黄桂泉
2016-11-16 | 20:00 | W1 | 16016143 | 250 |  | PASS | 20 | 5 | 13.5 | 99.65 | PASS | PASS | 6级 | 少量 | 有残 | 严残 |  | 严残 | 严残 | 120OK110断 | 黄桂泉
2016-11-16 | 20:00 | HD23HF | 16016149 | 108 |  |  | 20 |  |  | 99.85 | PASS | PASS | 10级 | 微量 | 少量 | 有残 | 严残 | 有残 | 有残 |  | 黄桂泉
2016-11-16 | 21:30 | GH1801 | 16016091 | 360 |  | PASS | 20 | 3 | 11 | 99.62 | PASS | PASS | 10级 | 少量 | 严残 | 严残 | 烤死一半 | 严残 | 严残 | 90OK 80残 | 黄桂泉 |  | 下一箱
2016-11-16 | 21:30 | GH21 | 16016148 | 225 | 184 | PASS | 20 | 4 | 13 | 99.33 | PASS | PASS | 10级 | 微量 | 少量 | 有残 | 严残 | 少量多 | 有残 |  | 黄桂泉
2016-11-16 | 21:30 | HD2 (1) | 16016081 | 130 |  |  | 20 |  |  | 99.26 | PASS | PASS | 10级 | 微量 | 少量 | 有残 | 严残 | 有残 | 严残 |  | 黄桂泉
2016-11-16 | 21:30 | HD2(2) | 16016081 | 125 |  |  | 20 |  |  | 99.84 | PASS | PASS | 10级 | 微量 | 少量 | 有残 | 严残 | 有残 | 严残 |  | 黄桂泉
2016-11-16 | 22:30 | HD25(1) | 16016083 | 130 |  |  | 20 |  |  | 99.45 | PASS | PASS | 10级 | 微量 | 少量 | 有残 | 严残 | 有残 | 严残 |  | 黄桂泉
2016-11-16 | 22:30 | 8BL16金像 | 16016096 | 123 |  | PASS | 20 | 4 | 4 | 99.67 | PASS | PASS | 9级 | 微量 | 少量 | 有残 | 有残 | 少量多 | 有残 | 80oK70微断 | 黄桂泉
2016-11-16 | 22:30 | HD25(2) | 16016083 | 130 |  |  | 20 |  |  | 99.36 | PASS | PASS | 10级 | 微量 | 少量 | 有残 | 严残 | 有残 | 严残 |  | 黄桂泉
2016-11-16 | 22:30 | HD2 (1) | 16016082 | 120 |  |  | 20 |  |  | 99.36 | PASS | PASS | 10级 | 微量 | 少量 | 有残 | 严残 | 有残 | 严残 |  | 黄桂泉
2016-11-16 | 22:30 | 23GHB | 16016092 | 270 |  | PASS | 20 | 4 | 5 | 99.77 | PASS | PASS | 10级 | 微量 | 少量 | 有残 | 严残 | 有残 | 有残 | 80oK 70微残 | 黄桂泉
2016-11-16 | 23:30 | HD2 (1) | 16016121 | 128 |  |  | 20 |  |  | 99.64 | PASS | PASS | 9级 | 微量 | 少量 | 有残 | 严残 | 有残 | 严残 |  | 李小娟
2016-11-16 | 23:30 | HB31 | 16016217 | 156 |  |  | 22.5 |  |  | 入图库 | PASS | PASS | 10级 | 微量 | 少量 | 有残 | 严残 | 少量多 | 严残 |  | 李小娟
2016-11-16 | 24:00 | SP8T3 | 16016037 | 215 |  | PASS | 20 | 6 | 2 | 99.35 | PASS | PASS | 11级 | 微量 | 微量 | 少量多 | 有残 | 有残 | 严残 | 70oK 60断 | 李小娟
2016-11-16 | 24:00 | 8R16 | 16016064 | 270 |  | PASS | 17.5 | 4 | 3 | 99.78 | PASS | PASS | 10级 | 微量 | 微量 | 少量多 | 有残 | 少量多 | 有残 | 900K80断 | 李小娟
2016-11-17 | 8:00 | 6GHB | 16016090 | 270 |  | PASS | 20 | 1.2 | 5.6 | 99.47 | PASS | PASS | 10级残 | 微量 | 微量 | 少量多 | 有残 | 少量多 | 严残 | 90oK 80微残 | 李建丽
2016-11-17 | 8:00 | 28GHB | 16016213 | 186 |  | PASS | 20 | 3.2 | 11 | 99.55 | PASS | PASS | 11级残 | 微量 | 微量 | 少量多 | 有残 | 少量多 | 严残 | 80oK 70微残 | 李建丽
2016-11-17 | 8:00 | SK30B | 16016147 | 403 | 288 | PASS | 25 |  |  | 99.23 | PASS | PASS | 10级残 | 微量 | 微量 | 少量多 | 有残 | 少量多 | 严残 |  | 李建丽
2016-11-17 | 9:30 | 8G25{1} | 16016126 | 272 | 198 | 稍浅 | 20 | 1.5 | 0.5 | 99.63 | PASS | PASS | 12级残 | 微量 | 微量 | 少量多 | 有残 | 少量多 | 严残 | 80oK 70微残 | 李建丽
2016-11-17 | 9:30 | 8G25{2} | 16016126 | 275 | 198 | PASS | 20 | 1.5 | 0.5 | 99.65 | PASS | PASS | 11级 | 微量 | 微量 | 少量多 | 有残 | 少量多 | 严残 | 70oK60残 | 李建丽
2016-11-17 | 9:30 | HD2{1} | 16016120 | 128 |  |  | 20 |  |  | 99.84 | PASS | PASS | 11级 | 微量 | 微量 | 少量多 | 有残 | 少量多 | 严残 |  | 李建丽
2016-11-17 | 10:30 | 8BL16金像 | 16016132 | 130 |  | PASS | 20 | 3.5 | 6.5 | 99.63 | PASS | PASS | 11级 | 微量 | 微量 | 少量多 | 有残 | 少量 | 有残 | 70oK 60断 | 谭娇娇
2016-11-17 | 10:30 | 8BL16金像 | 16016097 | 124 |  | PASS | 20 | 4 | 6 | 99.56 | PASS | PASS | 10级 | 微量 | 微量 | 少量多 | 有残 | 少量 | 有残 | 90oK 80微残 | 谭娇娇
2016-11-17 | 10:30 | 20G2联泰 | 16016028 | 158 |  | PASS | 20 | 1.5 | 0 | 99.45 | PASS | PASS | 11级 | 微量 | 微量 | 少量多 | 有残 | 少量 | 有残 | 900K80断 | 谭娇娇
2016-11-17 | 10:30 | HD2 2 | 16016120 | 120 |  |  | 20 |  |  | 99.65 | PASS | PASS | 10级 | 微量 | 微量 | 少量多 | 有残 | 少量多 | 严残 |  | 谭娇娇
2016-11-17 | 10:30 | HD2 2 | 16016121 | 125 |  |  | 20 |  |  | 99.32 | PASS | PASS | 11级 | 微量 | 微量 | 少量多 | 有残 | 少量多 | 严残 |  | 谭娇娇
2016-11-17 | 10:30 | HD5 2 | 16016122 | 75 |  |  | 20 |  |  | 99.22 | PASS | PASS | 11级残 | 微量 | 微量 | 少量多 | 有残 | 少量多 | 严残 |  | 谭娇娇
2016-11-17 | 11:00 | HD5(1) | 16016122 | 78 |  |  | 20 |  |  | 99.69 |  |  | 10级 | 微量 | 微量 | 少量多 | 有残 | 少量多 | 严残 |  | 周菊明
2016-11-17 | 11:00 | 8G04 | 16016127 | 235 |  | PASS | 20 | 1.5 | 2.5 | 99.84 | PASS | PASS | 10级残 | 微量 | 少量 | 有残 | 有残 | 少量多 | 严残 | 100OK,90断 | 周菊明
2016-11-17 | 11:00 | 3G | 16016093 | 265 |  | PASS | 20 | 2 | 6 | 99.82 | PASS | PASS | 10级 | 微量 | 微量 | 有残 | 有残 | 少量多 | 严残 | 100OK90微残 | 周菊明
2016-11-17 | 11:00 | HB16 | 16015924 | 75 |  |  | 20 |  |  | 99.08 | PASS | PASS | 10级 | 微量 | 微量 | 有残 | 有残 | 少量多 | 严残 |  | 周菊明
2016-11-17 | 13:30 | 44G | 16016088 | 330 |  | PASS | 20 | 3 | 2.5 | 99.42 | PASS | PASS | 10级 | 微量 | 微量 | 有残 | 严残 | 少量多 | 严残 | 100OK,90断 | 周菊明
2016-11-17 | 13:30 | 8G04 | 16016128 | 236 |  | PASS | 20 | 4 | 2 | 99.87 | PASS | PASS | 10级 | 微量 | 微量 | 有残 | 严残 | 少量多 | 严残 | 800K70断 | 周菊明
2016-11-17 | 13:30 | 9G201诚亿 | 16015996 | 268 |  | PASS | 20 | 1 | 0 | 99.63 | PASS | PASS | 10级 | 微量 | 微量 | 有残 | 严残 | 少量 | 有残 | 70oK 60断 | 周菊明
2016-11-17 | 14:30 | 8G塞孔 | 16016058 | 350 |  | PASS | 20 |  |  | 99.67 | PASS | PASS | 11级 | 微量 | 少量 | 有残 | 严残 | 少量多 | 严残 |  | 谭娇娇
2016-11-17 | 14:30 | GH1602 | 16016129 | 270 | 188 |  | 20 |  |  | 99.53 | PASS | PASS | 10级 | 微量 | 少量 | 有残 | 严残 | 少量多 | 严残 |  | 谭娇娇
2016-11-17 | 15:30 | GH16 | 16016125 | 260 |  | PASS | 20 | 4 | 5 | 99.56 | PASS | PASS | 9级 | 微量 | 少量 | 少量多 | 有残 | 少量 | 严残 | 100OK90微残 | 李小娟
2016-11-17 | 17:30 | 32 G03 | 16016169 | 268 | 184 | PASS | 20 | 2 | 1 | 99.36 | PASS | PASS | 10级 | 微量 | 微量 | 少量 | 有残 | 少量 | 严残 | 60ok50残 | 李小娟
2016-11-17 | 17:30 | HD9 | 16016285 | 84 |  | PASS | 20 |  |  | 99.68 | PASS | PASS | 9级 | 微量 | 少量 | 有残 | 严残 | 少量 | 严残 |  | 李小娟
2016-11-17 | 19:30 | 9G201永隆 | 16016170 | 270 |  | PASS | 20 | 2 | 0 | 99.47 | PASS | PASS | 11级 | 微量 | 少量 | 有残 | 严残 | 少量 | 有残 | 70OK60微断 | 黄桂泉
2016-11-17 | 19:30 | SP8T3 | 16016102 | 200 |  | PASS | 20 |  |  | 99.75 | PASS | PASS | 11级 | 微量 | 少量 | 少量多 | 有残 | 严残 | 严残 | 80oK(70微残) | 黄桂泉
2016-11-17 | 19:30 | SP8T3 | 16016103 | 200 |  | PASS | 20 |  |  | 99.67 | PASS | PASS | 11级 | 微量 | 少量 | 少量多 | 有残 | 严残 | 严残 | 80oK(70微残) | 黄桂泉
2016-11-17 | 19:30 | 8G01中京 | 16016164 | 270 |  | PASS | 20 | 2.5 | 1 | 99.85 | PASS | PASS | 10级 | 微量 | 少量 | 有残 | 严残 | 少量 | 严残 | 80oK(70微残) | 黄桂泉
2016-11-17 | 19:30 | HD2 (1) | 16016159 | 122 |  |  | 20 |  |  | 99.61 | PASS | PASS | 10级 | 微量 | 少量 | 有残 | 严残 | 少量 | 严残 |  | 黄桂泉
2016-11-17 | 19:30 | HD21 | 16016146 | 100 |  |  | 20 |  |  | 99.57 | PASS | PASS | 10级残 | 微量 | 少量 | 有残 | 严残 | 少量 | 严残 |  | 黄桂泉
2016-11-17 | 19:30 | MBK12 | 16016172 | 265 |  | PASS | 32.5 | 2 | 0 | 99.27 | PASS | PASS | 10级 | 微量 | 少量 | 有残 | 严残 | 有残 | 严残 | 150残 | 黄桂泉
2016-11-17 | 21:30 | 8Y | 16016139 | 270 |  | PASS | 20 | 3 | 5 | 99.36 | PASS | PASS | 11级 | 微量 | 少量 | 有残 | 严残 | 少量 | 严残 |  | 黄桂泉
2016-11-17 | 21:30 | 8BL2 | 16016133 | 240 |  | PASS | 20 | 2 | 4 | 99.42 | PASS | PASS | 9级 | 微量 | 少量 | 有残 | 严残 | 少量 | 有残 | 130OK120残 | 黄桂泉
2016-11-17 | 21:30 | 8BL2 | 16016174 | 240 |  | PASS | 20 | 3 | 3.5 | 99.45 | PASS | PASS | 9级 | 微量 | 少量 | 有残 | 严残 | 有残 | 有残 | 120OK110断 | 黄桂泉
2016-11-17 | 21:30 | 28GHB | 16016214 | 190 |  | PASS | 20 | 4.5 | 9 | 99.51 | PASS | PASS | 10级 | 微量 | 少量 | 有残 | 严残 | 有残 | 严残 | 800K70断 | 黄桂泉
2016-11-17 | 22:30 | HD2101 | 16016084 | 100 |  |  | 20 |  |  | 99.11 | PASS | PASS | 10级 | 微量 | 少量 | 有残 | 严残 | 少量 | 严残 |  | 黄桂泉
2016-11-17 | 22:30 | HB60 | 16016221 | 51 | 5.8 |  | 20 |  |  | 99.08 | PASS | PASS | 7级 | 少量多 | 严残 | 严残 |  | 少量 | 严残 |  | 黄桂泉
2016-11-17 | 22:30 | HD2 (1) | 16016158 | 120 |  |  | 20 |  |  | 99.44 | PASS | PASS | 10级 | 微量 | 少量 | 有残 | 严残 | 少量 | 严残 |  | 黄桂泉
2016-11-17 | 22:30 | 8G11 | 16016166 | 240 |  | PASS | 20 | 3 | 2 | 99.52 | PASS | PASS | 10级 | 微量 | 少量 | 有残 | 严残 | 少量 | 严残 | 800K70断 | 黄桂泉
2016-11-17 | 22:30 | 8R2 | 16016137 | 270 |  | PASS | 20 | 2 | 5 | 99.31 | PASS | PASS | 10级 | 微量 | 少量 | 有残 | 严残 | 少量 | 有残 | 900K80断 | 黄桂泉
2016-11-17 | 23:00 | SP28哑光 | 16016219 | 220 | 136 | PASS | 20 | 5.5 | 2 | 入图库 | PASS | PASS | 11级 | 微量 | 少量 | 有残 | 严残 | 少量 | 严残 | 80oK 70微残 | 黄桂泉
2016-11-17 | 23:00 | MG31 | 16016130 | 330 |  | PASS | 20 | 2 | 0 | 99.05 | PASS | PASS | 11级残 | 微量 | 少量 | 有残 | 严残 | 少量 | 少量多 | 80oK 70微残 | 黄桂泉
2016-11-18 | 8:00 | 8G01金禄 | 16016165 | 270 |  | PASS | 20 | 2 | 6 | 99.85 | PASS | PASS | 9级 | 微量 | 少量 | 有残 | 严残 | 少量 | 有残 | 90OK,80残 | 李建丽 |  | 下一箱
2016-11-18 | 8:00 | WB1 | 16016183 | 223 |  | PASS | 20 | 3 | 5.5 | 99.67 | PASS | PASS | 7级 | 微量 | 有残 | 严残 | 有残 | 有残 | 有残 | 130OK120残 | 李建丽
2016-12-22 | 20:30 | HD22 | 16018384 | 140 | 77 |  | 22.5 |  |  | 99.11 | PASS | PASS | 10级 | 微量 | 少量 | 有残 | 严残 | 严残 | 严残 |  | 周菊明
2016-11-18 | 9:00 | HD2101 | 16016194 | 105 |  |  | 20 |  |  | 99.74 | PASS | PASS | 10级残 | 微量 | 少量 | 少量 | 有残 | 少量 | 有残 |  | 谭娇娇
2016-11-18 | 9:30 | HD2(1) | 16016191 | 125 |  |  | 20 |  |  | 99.58 | PASS | PASS | 10级残 | 微量 | 少量 | 少量 | 有残 | 少量 | 有残 |  | 谭娇娇
2016-11-18 | 9:30 | 6GHB | 16016172 | 268 |  | 偏黄 | 20 | 2.5 | 7.2 | 99.53 | PASS | PASS | 10级 | 微量 | 少量 | 少量 | 有残 | 少量 | 有残 | 800K70断 | 谭娇娇
2016-11-18 | 10:30 | 8G04 | 16016162 | 232 |  | PASS | 20 | 2.2 | 6 | 99.45 | PASS | PASS | 10级残 | 微量 | 少量多 | 少量 | 有残 | 少量 | 有残 | 900K80断 | 谭娇娇
2016-11-18 | 10:30 | GH44 | 16016171 | 260 |  | PASS | 20 | 2.8 | 20 | 99.32 | PASS | PASS | 11级 | 微量 | 少量 | 少量 | 严残 | 少量 | 有残 | 900K80断 | 谭娇娇
2016-11-18 | 10:30 | HD2 2 | 16016191 | 128 |  | PASS | 20 |  |  | 99.23 | PASS | PASS | 10级残 | 微量 | 少量 | 少量 | 有残 | 少量 | 有残 |  | 谭娇娇
2016-11-18 | 10:30 | 9G | 16016200 | 262 |  | PASS | 20 | 2 | 3.5 | 99.15 | PASS | PASS | 10级 | 微量 | 少量 | 少量 | 有残 | 少量 | 有残 | 1100K100断 | 谭娇娇
2016-11-18 | 10:30 | 28GHB | 16016215 | 185 |  | 偏黄 | 20 | 2.3 | 13.5 | 99.53 | PASS | PASS | 10级 | 微量 | 少量 | 少量 | 有残 | 少量 | 有残 | 60OK 50断 | 谭娇娇
2016-11-18 | 12:00 | HB16 | 16016124 | 72 |  |  | 20 |  |  | 99.55 | PASS | PASS | 10级 | 微量 | 少量 | 少量 | 有残 | 有残 | 有残 |  | 周菊明
2016-12-25 | 14:30 | HD22 | 16018498 | 143 | 78 |  | 20 |  |  | 99.76 | PASS | PASS | 9级残 | 微量 | 少量 | 有残 | 严残 | 有残 | 有残 |  | 谭娇娇
2016-11-18 | 12:00 | 8G25 | 16016197 | 272 | 186 | 偏绿 | 20 | 2 | 1 | 99.65 | PASS | PASS | 10级 | 微量 | 少量 | 有残 | 严残 | 少量 | 有残 | 70oK 60断 | 周菊明
2016-11-18 | 12:00 | HD2高粘度1 | 16016193 | 225 |  |  | 20 |  |  | 99.45 | PASS | PASS | 10级 | 微量 | 少量 | 少量多 | 有残 | 少量 | 有残 |  | 周菊明
2016-11-18 | 13:30 | HD2低粘度2 | 16016193 | 220 |  |  | 20 |  |  | 99.84 | PASS | PASS | 10级 | 微量 | 少量 | 少量多 | 有残 | 少量 | 有残 |  | 周菊明
2016-11-18 | 13:30 | 28GHB | 16016286 | 186 |  | 偏黄 | 20 | 3.5 | 12 | 99.65 | PASS | PASS | 10级 | 微量 | 少量 | 有残 | 严残 | 少量 | 有残 | 60OK 50断 | 周菊明
2016-11-18 | 14:30 | GH1801 | 16016168 | 368 |  | PASS | 20 | 2 | 11 | 99.13 | PASS | PASS | 10级 | 微量 | 少量 | 有残 | 严残 | 少量 | 有残 | 90oK 80微残 | 周菊明
2016-11-18 | 14:30 | HD2低粘度2 | 16016354 | 90 |  |  | 20 |  |  | 99.42 | PASS | PASS | 10级 | 微量 | 少量 | 有残 | 严残 | 有残 | 有残 |  | 周菊明
2016-11-18 | 16:00 |  | 16016163 | 279 |  | 稍浅 | 20 | 2.5 | 12.5 | 99.63 | PASS | PASS | 9级残 | 微量 | 少量 | 有残 | 严残 | 有残 | 有残 | 100OK90微残 | 李小娟
2016-11-18 | 16:00 | G602万基隆 | 16016167 | 265 |  | PASS | 20 | 2 | 8 | 99.55 | PASS | PASS | 9级 | 微量 | 少量 | 有残 | 严残 | 有残 | 有残 | 70OK60微断 | 李小娟
2016-11-18 | 16:00 | 09BL | 16016245 | 240 |  | PASS | 20 | 3 | 3.5 | 99.21 | PASS | PASS | 8级 | 微量 | 少量 | 少量多 | 有残 | 有残 | 有残 | 120OK110断 | 李小娟
2016-11-18 | 16:00 | SP8T3 | 16016136 | 220 |  | PASS | 20 | 2.5 | 1 | 99.17 | PASS | PASS | 10级 | 微量 | 少量 | 少量多 | 有残 | 严残 | 有残 | 70oK 60断 | 李小娟
2016-11-18 | 16:00 | G2006 | 16016202 | 270 | 180 | PASS | 20 | 3.5 | 2.5 | 99.21 | PASS | PASS | 10级 | 微量 | 少量 | 有残 | 严残 | 有残 | 有残 | 70oK 60断 | 李小娟
2016-11-18 | 16:00 | GH1801{1} | 16016199 | 360 |  | PASS | 20 | 4 | 6 | 99.58 | 有气泡 | PASS | 10级 | 微量 | 少量 | 有残 | 严残 | 有残 | 严残 | 90oK 80微残 | 李小娟
2016-11-18 | 16:00 | HD2(2) | 16016231 | 127 |  | PASS | 20 |  |  | 99.87 | PASS | PASS | 9级 | 微量 | 少量 | 有残 | 严残 | 有残 | 严残 |  | 李小娟
2016-11-18 | 16:00 | 8BKT3 | 16015615 | 160 |  | PASS | 20 | 1 | 0 | 99.67 | PASS | PASS | 9级 | 微量 | 少量 | 有残 | 有残 | 有残 | 严残 | 80oK 70微残 | 李小娟
2016-11-18 | 16:00 | GH15 | 16016198 | 266 |  | PASS | 20 | 4 | 5 | 99.12 | PASS | PASS | 9级残 | 微量 | 少量 | 有残 | 严残 | 有残 | 严残 | 90oK 80微残 | 李小娟
2016-11-18 | 17:30 | GH1801(2) | 16016199 | 360 |  | PASS | 2 | 4 | 5 | 99.65 | PASS | PASS | 10级 | 微量 | 少量 | 有残 | 严残 | 有残 | 严残 | 90oK80微断 | 李小娟
2016-11-18 | 19:30 | SP8T3 | 16016179 | 205 |  | PASS | 17.5 | 5.5 | 1.5 | 99.36 | PASS | PASS | 10级 | 微量 | 少量 | 有残 | 严残 | 有残 | 严残 | 80oK(70微残) | 李小娟
2016-11-18 | 19:30 | GH22 | 16016241 | 265 |  | PASS | 20 | 3.5 | 4 | 99.23 | PASS | PASS | 10级 | 微量 | 少量 | 有残 | 严残 | 有残 | 严残 | 90oK 80微残 | 李小娟
2016-11-18 | 21:30 | 8G04建业 | 16016234 | 182 | 141 | PASS | 20 | 2 | 7 | 99.58 | PASS | PASS | 10级 | 微量 | 少量 | 有残 | 严残 | 有残 | 严残 |  | 李小娟
2016-11-18 | 22:30 | 8BL205 | 16016204 | 240 |  | PASS | 20 | 2 | 9 | 99.65 | PASS | PASS | 9级残 | 微量 | 少量 | 有残 | 严残 | 有残 | 严残 | 90oK 80微残 | 李小娟
2016-11-18 | 23:30 | SP8T3 | 16016135 | 204 |  | PASS | 20 | 6 | 1 | 99.57 | PASS | PASS | 10级 | 微量 | 少量 | 有残 | 严残 | 有残 | 严残 | 800K70断 | 李小娟
2016-11-18 | 23:30 | 8G01中京 | 16016353 | 270 | 194 | PASS | 20 | 2 | 3 | 99.51 | PASS | PASS | 10级 | 微量 | 少量 | 有残 | 严残 | 有残 | 严残 | 800K70断 | 李小娟
2016-11-18 | 23:30 | 8G01中京 | 16016352 | 270 | 193 | PASS | 20 | 2 | 4 | 99.86 | PASS | PASS | 10级 | 微量 | 少量 | 有残 | 严残 | 有残 | 严残 | 80oK 70微残 | 李小娟
2016-11-18 | 23:30 | WB55 | 16016254 | 260 |  | PASS | 20 | 2 | 10 | 99.86 | PASS | PASS | 6级 | 微量 | 少量 | 有残 | 严残 | 严残 | 严残 | 1100K100断 | 李小娟
2016-11-19 | 8:00 | 28GHB | 16016237 | 188 | 126 | PASS | 20 | 2.5 | 10 | 99.85 | PASS | PASS | 11级残 | 微量 | 少量 | 有残 | 严残 | 有残 | 严残 | 60OK 50断 | 周菊明 |  | 下一箱
2016-11-19 | 8:00 | HD25(1) | 16016192 | 137 |  |  | 20 |  |  | 99.65 |  | PASS | 10级 | 微量 | 少量 | 有残 | 严残 | 有残 | 有残 |  | 周菊明
2016-11-19 | 8:00 | MG55 | 16016243 | 253 |  | PASS | 25 | 1 | 0 | 99.78 | PASS | PASS | 11级 | 微量 | 少量 | 有残 | 严残 | 有残 | 严残 | 900K80断 | 周菊明
2016-11-19 | 9:00 | DSP66HF01 | 16016271 | 252 |  | 偏黄 | 20 | 3 | 9 | 99.54 | PASS | PASS | 11级残 | 微量 | 少量 | 有残 | 严残 | 有残 | 有残 | 70oK 60断 | 谭娇娇 |  | 补0.2%兰浆B
2016-11-19 | 9:00 | HD24 | 16016264 | 100 |  |  | 20 |  |  | 99.45 | PASS | PASS | 11级 | 微量 | 少量 | 有残 | 严残 | 有残 | 有残 |  | 谭娇娇
2016-11-19 | 10:30 | 8G04奥士康 | 16016235 | 268 |  | 偏绿 | 20 | 2.5 | 5 | 99.56 | PASS | PASS | 11级 | 微量 | 少量 | 有残 | 严残 | 有残 | 严残 | 70oK 60断 | 谭娇娇
2016-11-19 | 10:30 | 8BL7 | 16016175 | 262 |  | PASS | 20 | 2.5 | 7 | 99.45 | PASS | PASS | 11级 | 微量 | 少量 | 有残 | 严残 | 有残 | 严残 | 全残 | 谭娇娇
2016-11-19 | 10:30 | HD24(1) | 16016232 | 92 | 45 |  | 20 |  |  | 99.25 | PASS | PASS | 11级 | 微量 | 少量 | 有残 | 严残 | 有残 | 有残 |  | 谭娇娇
2016-11-19 | 10:30 | HD24(2) | 16016232 | 90 | 48 |  | 20 |  |  | 99.47 | PASS | PASS | 11级 | 微量 | 少量 | 有残 | 严残 | 有残 | 有残 |  | 谭娇娇
2016-11-19 | 10:30 | SP8T3 | 16016180 | 223 |  | PASS | 20 | 2 | 2 | 99.63 | PASS | PASS | 12级残 | 微量 | 少量 | 有残 | 严残 | 严残 | 严残 | 60OK 50断 | 谭娇娇
2016-11-19 | 10:30 | G602万基隆 | 16016238 | 260 |  | 稍浅 | 20 | 3 | 8 | 99.61 | PASS | PASS | 12级残 | 微量 | 少量 | 有残 | 严残 | 有残 | 有残 | 60OK 50断 | 谭娇娇
2016-11-19 | 13:30 | 8G25 | 16016270 | 270 | 182 | PASS | 20 | 2 | 1 | 99.42 | PASS | PASS | 11级 | 微量 | 少量 | 有残 | 严残 | 严残 | 严残 | 70OK60微残 | 李建丽
2016-11-19 | 13:30 | 8BL16金像 | 16016274 | 130 |  | 色相不一样 | 有杂物 | 3 | 2 | 99.47 | PASS | PASS | 10级 | 微量 | 少量 | 有残 | 严残 | 有残 | 有残 | 90oK 80微残 | 李建丽
2016-11-19 | 13:30 | HD24(2) | 16016264 | 95 |  |  | 20 |  |  | 99.15 | PASS | PASS | 10级 | 微量 | 少量 | 有残 | 严残 | 有残 | 有残 |  | 李建丽
2016-11-19 | 13:30 | 8G25 | 16016269 | 271 | 188 | PASS | 20 | 1.5 | 0.5 | 99.55 | PASS | PASS | 10级 | 微量 | 少量 | 有残 | 严残 | 严残 | 严残 | 70OK60微残 | 李建丽
2016-11-19 | 14:30 | 28GHB | 16016268 | 128 |  | PASS | 20 | 4.3 | 13.5 | 99.33 | PASS | PASS | 11级残 | 微量 | 少量 | 有残 | 有残 | 有残 | 有残 | 60ok50微残 | 谭娇娇
2016-11-19 | 14:30 | 8G25 2 | 16016269 | 280 | 200 | PASS | 20 | 2 | 0.5 | 99.45 | PASS | PASS | 10级 | 微量 | 少量 | 有残 | 有残 | 有残 | 有残 | 70OK60微断 | 谭娇娇
2016-11-19 | 14:30 | SP02 | 16016206 | 220 | 130 | PASS | 20 | 1.9 | 1.1 | 99.52 | PASS | PASS | 11级 | 微量 | 少量 | 有残 | 有残 | 有残 | 严残 | 60ok50微残 | 谭娇娇
2016-11-19 | 14:30 | 23G | 16016272 | 266 | 217 | PASS | 20 | 2.6 | 5.6 | 99.15 | PASS | PASS | 10级 | 微量 | 少量 | 有残 | 有残 | 有残 | 严残 | 100OK90微残 | 谭娇娇
2016-11-19 | 15:30 | 8BK5 | 16016098 | 260 |  | PASS | 20 | 2.5 | 8 | 99.86 | PASS | PASS | 10级 | 微量 | 少量 | 有残 | 严残 | 有残 | 严残 | 90OK 80残 | 黄桂泉
2016-11-19 | 15:30 | 09Bl6 | 16016246 | 264 |  | PASS | 20 | 3 | 15 | 99.68 | PASS | PASS | 11级 | 微量 | 少量 | 有残 | 严残 | 有残 | 严残 | 70OK60微残 | 黄桂泉
2016-11-19 | 15:30 | HD2高粘度1 | 16016265 | 220 | 121 |  | 20 |  |  | 99.42 | PASS | PASS | 11级 | 微量 | 少量 | 有残 | 严残 | 有残 | 有残 |  | 黄桂泉
2016-11-19 | 15:30 | GH4001 | 16016244 | 335 |  | PASS | 20 | 2.5 | 12 | 99.84 | PASS | PASS | 12级 | 微量 | 少量 | 有残 | 严残 | 有残 | 严残 | 70oK 60断 | 黄桂泉
2016-11-19 | 15:30 | 44G | 16016302 | 230 | 168 | PASS | 20 | 2.5 | 3 | 99.82 | PASS | PASS | 10级 | 微量 | 少量 | 有残 | 严残 | 有残 | 严残 | 80oK 70微残 | 黄桂泉
2016-11-19 | 17:30 | 44G01 | 16016310 | 236 | 184 | 稍浅 | 20 |  |  | 99.45 | PASS | PASS | 11级残 | 微量 | 少量 | 有残 | 严残 | 有残 | 严残 | 800K70断 | 黄桂泉
2016-11-19 | 17:30 | HD2高粘度（2） | 16016265 | 220 | 122 | PASS | 20 |  |  | 99.32 | PASS | PASS | 11级 | 微量 | 少量 | 有残 | 严残 | 有残 | 有残 |  | 黄桂泉
2016-11-19 | 20:00 | SP02 | 16016251 | 220 |  | PASS | 20 | 1.5 | 2.5 | 99.45 | PASS | PASS | 12级残 | 微量 | 少量 | 有残 | 严残 | 有残 | 有残 |  | 李建丽
2016-11-19 | 20:00 | HD11 | 16016233 | 92 | 41 | PASS | 20 |  |  | 99.85 | PASS | PASS | 11级残 | 微量 | 少量 | 有残 | 严残 | 有残 | 有残 |  | 李建丽
2016-11-19 | 20:00 | SK11 | 16016242 | 300 | 220 | PASS | 25 |  |  | 99.18 | PASS | PASS | 11级残 | 微量 | 少量 | 有残 | 严残 | 有残 | 严残 | 50OK40断 | 李建丽
2016-11-19 | 20:00 | 8Y2 | 16016282 | 270 |  | PASS | 20 | 1.5 | 4.7 | 99.67 | PASS | PASS | 10级 | 微量 | 少量 | 有残 | 严残 | 有残 | 有残 | 1100K100断 | 李建丽
2016-11-19 | 21:00 | 8BL12 | 16016314 | 270 |  | PASS | 20 | 1.3 | 4.7 | 99.45 | PASS | PASS | 10级 | 微量 | 少量 | 有残 | 严残 | 有残 | 严残 |  | 李建丽
2016-11-19 | 21:00 | HD12A | 16016356 | 74 | 36 | PASS | 有颗粒 |  |  | 99.45 | PASS | PASS | 10级 | 微量 | 少量 | 有残 | 严残 | 有残 | 有残 |  | 李建丽
2016-11-19 | 10:30 | SP02 | 16016276 | 220 | 142 | PASS | 20 | 4 | 1 | 99.51 | PASS | PASS | 11级 | 微量 | 少量 | 有残 | 严残 | 有残 | 严残 | 70OK60微残 | 黄桂泉
2016-11-19 | 10:30 | G2006 | 16016273 | 280 | 200 | PASS | 20 | 6.2 | 2 | 99.37 | PASS | PASS | 11级 | 微量 | 少量 | 有残 | 严残 | 有残 | 有残 | 70oK 60断 | 黄桂泉
2016-11-19 | 10:30 | HD21 | 16016266 | 85 | 38 | PASS | 20 |  |  | 99.66 | PASS | PASS | 11级 | 微量 | 少量 | 有残 | 严残 | 有残 | 有残 |  | 黄桂泉
2016-11-19 | 10:30 | HD24(2) | 16016299 | 94 | 41 | PASS | 20 |  |  | 99.97 | PASS | PASS | 12级残 | 微量 | 少量 | 有残 | 严残 | 有残 | 严残 |  | 黄桂泉
2016-11-19 | 23:00 | HD24富士康 | 16016299 | 90 | 40 | PASS | 20 |  |  | 99.54 | PASS | PASS | 10级残 | 微量 | 少量 | 有残 | 严残 | 有残 | 严残 |  | 李建丽
2016-11-19 | 23:00 | SP02 | 16016207 | 222 | 144 | PASS | 20 | 2 | 1.5 | 99.45 | PASS | PASS | 11级 | 微量 | 少量 | 有残 | 严残 | 有残 | 严残 | 60OK 50断 | 李建丽
2016-11-19 | 23:00 | 28GHB | 16016306 | 180 | 144 | PASS | 20 | 2.6 | 3 | 99.55 | PASS | PASS | 10级残 | 微量 | 少量 | 有残 | 严残 | 有残 | 有残 | 70OK60微断 | 李建丽
2016-11-19 | 23:30 | 8G04奥士康 | 16016303 | 270 | 190 | 色相不一样 | 20 | 2 | 2.8 | 99.68 | PASS | PASS | 10级 | 微量 | 少量 | 有残 | 严残 | 有残 | 有残 | 80oK 70微残 | 李建丽
2016-11-20 | 8:00 | SK30新配方 | 16016340 | 410 |  | PASS | 25 |  |  | 99.82 | PASS | PASS | 9级 | 微量 | 少量 | 有残 | 严残 | 有残 | 严残 |  | 周菊明
2016-11-20 | 9:00 | HD24富1 | 16016300 | 160 |  |  | 20 |  |  | 99.64 | PASS | PASS | 9级 | 微量 | 少量 | 有残 | 严残 | 有残 | 严残 |  | 周菊明
2016-11-20 | 9:00 | HD24(2) | 16016300 | 160 |  |  | 20 |  |  | 99.68 | PASS | PASS | 9级 | 微量 | 少量 | 有残 | 严残 | 有残 | 严残 |  | 周菊明
2016-11-20 | 9:00 | 8BL2 1 | 16016240 | 223 |  | PASS | 20 |  |  | 99.81 | PASS | PASS | 9级 | 微量 | 少量 | 有残 | 严残 | 有残 | 严残 | 120OK110断 | 周菊明
2016-11-20 | 9:00 | 8BL2 2 | 16016300 | 160 |  | PASS | 20 |  |  | 99.65 | PASS | PASS | 9级 | 微量 | 少量 | 有残 | 严残 | 有残 | 严残 | 120OK110断 | 周菊明
2016-11-20 | 10:30 | HD2 1 | 16016298 | 128 |  |  | 20 |  |  | 99.95 | PASS | PASS | 9级 | 微量 | 少量 | 有残 | 严残 | 有残 | 严残 |  | 周菊明
2016-11-20 | 10:30 | HD2 2 | 16016298 | 128 |  |  | 20 |  |  | 99.82 | PASS | PASS | 9级 | 微量 | 少量 | 有残 | 严残 | 有残 | 严残 |  | 周菊明
2016-11-20 | 10:30 | 8BK | 16016205 | 235 |  | PASS | 20 |  |  | 99.54 | PASS | PASS | 10级 | 微量 | 少量 | 有残 | 严残 | 有残 | 严残 | 全断 | 李建丽
2016-11-20 | 11:30 | HD25(2) | 16016192 | 130 |  |  | 20 |  |  | 99.65 | PASS | PASS | 10级 | 微量 | 少量 | 有残 | 严残 | 有残 | 严残 |  | 李建丽
2016-11-20 | 11:30 | HD24(1) | 16016330 | 90 |  |  | 22.5 |  |  | 99.85 | PASS | PASS | 9级 | 微量 | 少量 | 有残 | 严残 | 有残 | 严残 |  | 李建丽
2016-11-20 | 11:30 | 12GHB | 16016312 | 270 |  | PASS | 20 | 2.5 | 2 |  | PASS | PASS | 10级 | 微量 | 少量 | 有残 | 严残 | 有残 | 严残 | 60OK 50断 | 李建丽
2016-11-20 | 11:30 | SK31 | 16016339 | 354 |  | PASS | 20 | 4 | 3.5 | 99.52 | PASS | PASS | 11级 | 微量 | 少量 | 有残 | 严残 | 有残 | 严残 |  | 李建丽
2016-11-20 | 17:30 | 28GHB | 16016335 | 185 | 134 | PASS | 20 | 4.5 | 10 | 99.62 | PASS | PASS | 11级 | 微量 | 少量 | 有残 | 严残 | 有残 | 严残 | 60OK 50断 | 李建丽
2016-11-20 | 17:30 | GH1801 | 16016239 | 360 |  | PASS | 20 | 4 | 10 | 99.58 | PASS | PASS | 11级 | 微量 | 少量 | 有残 | 严残 | 有残 | 严残 | 60OK 50断 | 李建丽
2016-11-20 | 17:30 | 8G25 | 16016305 | 275 | 192 | 稍浅 | 20 | 2 | 0.5 | 99.85 | PASS | PASS | 12级 | 微量 | 少量 | 有残 | 严残 | 有残 | 严残 |  | 李建丽
2016-11-20 | 17:30 | HD12 | 16016195 | 70 |  |  | 20 |  |  | 99.48 | PASS | PASS | 10级 | 微量 | 少量 | 有残 | 严残 | 有残 | 严残 |  | 李建丽
2016-11-20 | 17:30 | 09BL35 | 16016313 | 260 |  | 浅了 | 20 | 4 | 6 | 99.84 | PASS | PASS | 11级 | 微量 | 少量 | 有残 | 严残 | 有残 | 严残 | 1100K100断 | 李建丽
2016-11-20 | 17:30 | HD8(1) | 16016329 | 102 |  |  | 20 |  |  | 99.75 | PASS | PASS | 10级 | 微量 | 少量 | 有残 | 严残 | 有残 | 严残 |  | 李建丽
2016-11-20 | 17:30 | HD8(2) | 16016329 | 108 |  |  | 20 |  |  | 99.65 | PASS | PASS | 9级残 | 微量 | 少量 | 有残 | 严残 | 有残 | 严残 |  | 李建丽
2016-11-20 | 17:30 | HD12 | 16016267 | 80 |  |  | 20 |  |  | 99.84 | PASS | PASS | 9级 | 微量 | 少量 | 有残 | 严残 | 有残 | 严残 |  | 李建丽 |  | 下一箱
2016-11-20 | 17:30 | HB3001 | 16016333 | 150 |  |  | 20 |  |  | 99.81 | PASS | PASS | 10级 | 微量 | 少量 | 有残 | 严残 | 有残 | 严残 |  | 李建丽
2016-11-20 | 17:30 | HD14HF02 | 16016365 | 140 |  |  | 20 |  |  | 99.72 | PASS | PASS | 9级 | 微量 | 少量 | 有残 | 严残 | 有残 | 严残 |  | 李建丽
2016-11-20 | 17:30 | 8BKH | 16016275 | 204 |  | PASS | 20 | 4 | 7.5 | 99.258 | PASS | PASS | 9级残 | 微量 | 少量 | 有残 | 严残 | 有残 | 严残 | 全断 | 李建丽
2016-11-20 | 17:30 | GH15 | 16016337 | 260 |  | PASS | 20 | 3 | 5 | 99.65 | PASS | PASS | 9级 | 微量 | 少量 | 有残 | 严残 | 有残 | 严残 | 1100K100断 | 李建丽
2016-11-20 | 17:30 | DSP31HF | 16016308 | 223 | 137 | 偏黄 | 20 | 0.5 | 0 | 99.45 | PASS | PASS | 10级 | 微量 | 少量 | 有残 | 严残 | 有残 | 严残 |  | 李建丽
2016-11-20 | 17:30 | 8G04益阳奥 | 16016336 | 266 | 199 | PASS | 20 | 3 | 3.5 | 99.54 | PASS | PASS | 10级 | 微量 | 少量 | 有残 | 严残 | 有残 | 严残 | 900K80断 | 李建丽
2016-11-20 | 17:30 | 8G25 | 16016304 | 276 | 190 | 稍浅 | 20 | 2.5 | 0.5 | 99.82 | PASS | PASS | 11级残 | 微量 | 少量 | 有残 | 严残 | 有残 | 严残 | 900K80断 | 李建丽
2016-11-20 | 17:30 | GH12 | 16016307 | 260 |  | PASS | 20 | 4 | 6 | 99.65 | PASS | PASS | 10级残 | 微量 | 少量 | 有残 | 严残 | 有残 | 严残 | 100OK,90断 | 李建丽
2016-11-20 | 17:30 | 22G | 16016374 | 122 | 103 | PASS | 17.5 | 6.5 | 14 | 99.75 | PASS | PASS | 10级 | 微量 | 少量 | 有残 | 严残 | 有残 | 严残 | 900K80断 | 李建丽
2016-11-20 | 17:30 | SK13 | 16016351 | 376 |  | PASS | 20 | 2.5 | 2 | 99.62 | PASS | PASS | 10级 | 微量 | 少量 | 有残 | 严残 | 有残 | 严残 |  | 李建丽 |  | 待通知 |  | 技术部装
2016-11-20 | 18:30 | 8BKT | 16015967 | 240 |  | PASS | 32.5 | 0 | 0 | 99.81 | PASS | PASS | 10级 | 微量 | 少量 | 有残 | 严残 | 有残 | 严残 | 120OK110微残 | 黄桂泉
2016-11-20 | 18:30 | 09BL12 02 | 16016378 | 323 |  | PASS | 20 |  |  | 99.65 | PASS | PASS | 10级 | 微量 | 少量 | 有残 | 严残 | 有残 | 严残 | 90oK 80微残 | 黄桂泉
2016-11-20 | 18:30 | 8BKT | 16016220 | 260 |  | PASS | 32.5 | 0.2 | 0 | 99.81 | PASS | PASS | 10级 | 微量 | 少量 | 有残 | 严残 | 有残 | 严残 | 140OK130断 | 黄桂泉
2016-11-20 | 20:00 | HD52 | 16016288 | 120 |  |  | 20 |  |  | 99.33 | PASS | PASS |  | 微量 | 少量 | 有残 | 严残 | 有残 | 严残 |  | 黄桂泉
2016-11-20 | 20:00 | 30G07 | 16016311 | 142 | 102 | PASS | 20 | 4.2 | 7.5 | 99.25 | PASS | PASS | 11级 | 微量 | 少量 | 有残 | 严残 | 有残 | 严残 | 900K80断 | 黄桂泉
2016-11-20 | 20:00 | DSP66HF01 | 16016370 | 255 | 203 | 偏黄 | 20 | 4 | 5.5 | 99.4 | PASS | PASS | 10级 | 微量 | 少量 | 有残 | 严残 | 有残 | 严残 | 80oK 70微残 | 黄桂泉
2016-11-20 | 20:00 | HD21 01 | 16016363 | 108 | 46 |  | 20 |  |  | 99.54 | PASS | PASS |  | 微量 | 少量 | 有残 | 严残 | 有残 | 严残 |  | 黄桂泉
2016-11-20 | 20:00 | DSP66HF01 | 16016369 | 260 | 208 | 偏黄 | 20 | 4 | 5 | 99.54 | PASS | PASS | 12级残 | 微量 | 少量 | 有残 | 严残 | 有残 | 严残 | 70oK 60断 | 黄桂泉
2016-11-20 | 20:00 | 09BL1202 | 16016377 | 360 |  | PASS | 20 | 3.2 | 6 | 99.63 | PASS | PASS | 11级残 | 微量 | 少量 | 有残 | 严残 | 有残 | 严残 | 800K70断 | 黄桂泉
2016-11-20 | 21:00 | 8G04(1) | 16016367 | 235 | 190 | PASS | 20 | 2.8 | 1.8 | 99.87 | PASS | PASS | 12级 | 微量 | 少量 | 有残 | 严残 | 有残 | 严残 | 70oK 60断 | 李建丽
2016-11-20 | 21:00 | SP02 | 16016344 | 228 | 148 | PASS | 20 | 5.4 | 2 | 99.67 | PASS | PASS | 10级 | 微量 | 少量 | 有残 | 严残 | 有残 | 严残 | 70oK 60断 | 李建丽
2016-11-20 | 21:00 | 9G201永隆 | 16016338 | 270 | 172 | PASS | 20 | 0.5 | 0 | 入图库 | PASS | PASS | 11级残 | 微量 | 少量 | 有残 | 严残 | 有残 | 严残 | 900K80断 | 李建丽
2016-11-20 | 22:00 | 8G04(2) | 16016367 | 233 | 182 | PASS | 20 | 3 | 5 | 99.45 | PASS | PASS | 11级 | 微量 | 少量 | 有残 | 严残 | 有残 | 严残 | 70oK 60断 | 李建丽
2016-11-21 | 8:00 | 8R15 | 16016384 | 265 |  |  | 20 | 2 | 6.5 | 99.65 | PASS | PASS | 10级 | 微量 | 少量 | 有残 | 严残 | 有残 | 严残 | 100OK,90断 | 周菊明
2016-11-21 | 8:00 | G3{12} | 16016375 | 260 | 219 | 偏黄 | 22.5 | 2.5 | 6 | 入图库 | PASS | PASS | 10级 | 微量 | 少量 | 有残 | 严残 | 有残 | 严残 | 900K80断 | 周菊明
2016-11-21 | 8:00 | GH4001 | 16016396 | 335 |  |  | 20 | 2.5 | 7 | 99.53 | PASS | PASS | 10级 | 微量 | 少量 | 有残 | 严残 | 有残 | 严残 | 70oK 60断 | 周菊明
2016-11-21 | 8:00 | HD5(1) | 16016364 | 75 | 53 |  | 20 |  |  | 99.45 | PASS | PASS | 10级 | 微量 | 少量 | 有残 | 严残 | 有残 | 严残 |  | 周菊明
2016-11-21 | 8:00 | HD2101 | 16016363 | 108 | 47 |  | 20 |  |  | 99.78 | PASS | PASS | 10级 | 微量 | 少量 | 有残 | 严残 | 有残 | 严残 |  | 周菊明
2016-11-21 | 9:30 | HD5 2 | 16016364 | 78 | 53 |  | 20 |  |  |  | PASS | PASS | 11级 | 微量 | 少量 | 有残 | 严残 | 有残 | 严残 | 50OK40微残 | 谭娇娇
2016-11-21 | 9:30 | SP02深圳崇达 | 16016343 | 225 | 153 | PASS | 20 | 4 | 3 | 99.65 | PASS | PASS | 11级 | 微量 | 少量 | 有残 | 严残 | 有残 | 严残 | 50OK40微残 | 谭娇娇
2016-11-21 | 10:30 | SP02深圳崇达 | 16016318 | 228 | 145 |  |  | 5 | 3 | 99.68 | PASS | PASS | 11级 | 微量 | 少量 | 有残 | 严残 | 有残 | 严残 |  | 周菊明
2016-11-21 | 11:30 | 9G | 16016372 | 265 | 193 | PASS | 20 |  |  | 99.75 | PASS | PASS | 11级残 | 微量 | 少量 | 有残 | 有残 | 有残 | 严残 | 120OK110微残 | 周菊明 |  | 下一箱
2016-11-21 | 13:30 | HD8无卤素 | 16016332 | 100 | 75 |  | 20 |  |  | 99.65 | PASS | PASS | 10级 | 微量 | 少量 | 有残 | 有残 | 有残 | 严残 |  | 周菊明
2016-11-21 | 13:30 | HD2101 2 | 16016362 | 108 | 45 |  | 20 |  |  | 99.53 | PASS | PASS | 10级 | 微量 | 少量 | 有残 | 有残 | 有残 | 严残 |  | 周菊明
2016-11-21 | 13:30 | SP29 | 16016404 | 226 | 60 | 偏黄 | 20 | 5 | 4 | 入图库 | PASS | PASS | 11级残 | 微量 | 少量 | 有残 | 有残 | 有残 | 严残 | 50OK40微残 | 周菊明
2016-11-21 | 13:30 | G2006 | 16016394 | 280 | 205 |  | 20 | 2 | 4 | 99.46 | PASS | PASS | 11级 | 微量 | 少量 | 有残 | 有残 | 有残 | 严残 | 60OK 50断 | 周菊明
2016-11-21 | 14:30 | 28GHB | 16016371 | 186 | 135 |  | 20 | 2.6 | 3 | 99.45 | PASS | PASS | 11级 | 微量 | 少量 | 有残 | 有残 | 有残 | 严残 | 60OK 50断 | 周菊明
2016-11-21 | 14:30 | SK27D | 16016373 | 390 | 240 |  | 27.5 |  |  | 入图库 | PASS | PASS | 13级 | 微量 | 少量 | 有残 | 严残 | 有残 | 严残 |  | 谭娇娇
2016-11-21 | 14:30 | HD2101 1 | 16016387 | 11.8 |  |  | 20 |  |  | 99.68 | PASS | PASS | 10级 | 微量 | 少量 | 有残 | 有残 | 有残 | 严残 |  | 谭娇娇
2016-11-21 | 14:30 | HD2 1 高粘度 | 16016331 | 230 | 134 |  | 20 |  |  | 99.81 | PASS | PASS | 10级 | 微量 | 少量 | 有残 | 严残 | 有残 | 严残 |  | 谭娇娇
2016-12-31 | 10:30 | HD22 | 16018836 | 114 | 62 |  | 20 |  |  | 99.54 | PASS | PASS | 10级 | 微量 | 少量 | 有残 | 严残 | 有残 | 严残 |  | 谭娇娇
2016-11-21 | 16:30 | HD2 2高粘度 | 16016331 | 230 | 71 |  | 20 |  |  | 99.45 | PASS | PASS | 11级 | 微量 | 少量 | 有残 | 严残 | 有残 | 严残 |  | 李建丽
2016-11-21 | 17:30 | 8G04奥士康 | 16016368 | 270 | 215 | PASS | 20 | 8 | 13 | 99.67 | PASS | PASS | 11级残 | 微量 | 少量 | 有残 | 严残 | 有残 | 严残 | 60ok50微残 | 李建丽
2016-11-21 | 17:30 | 8BKH5 | 16016134 | 200 |  | 色相不一样 | 22.5 |  |  | 99.37 | PASS | PASS | 9级残 | 微量 | 有残 | 严残 | 烤死一半 | 有残 | 严残 | 120OK110微残 | 李建丽
2016-11-21 | 19:30 | SP02深圳崇达 | 16016319 | 220 | 132 | PASS | 17.5 | 5.5 | 3.7 | 99.45 | PASS | PASS | 12级残 | 微量 | 少量 | 有残 | 严残 | 有残 | 严残 | 50OK40断 | 黄桂泉
2016-11-21 | 19:30 | SP02深圳崇达 | 16016382 | 220 | 132 | PASS | 17.5 | 5.5 | 3.7 | 99.42 | PASS | PASS | 11级残 | 微量 | 少量 | 有残 | 严残 | 有残 | 严残 | 60OK 50断 | 黄桂泉
2016-11-21 | 19:30 | G2006 | 16016395 | 280 | 200 | PASS | 20 | 1.9 | 3.5 | 99.37 | PASS | PASS | 10级 | 微量 | 少量 | 有残 | 严残 | 有残 | 严残 | 60ok50残 | 黄桂泉
2016-11-21 | 19:30 | 30G07 | 16016376 | 140 | 98 | PASS | 20 | 2.8 | 3.8 | 99.25 | PASS | PASS | 11级残 | 微量 | 少量 | 有残 | 严残 | 有残 | 严残 | 80oK 70微残 | 黄桂泉
2016-11-21 | 19:30 | 8Y3 | 16016403 | 270 |  | PASS | 20 | 2.5 | 9.3 | 99.37 | PASS | PASS | 10级残 | 微量 | 少量 | 有残 | 严残 | 有残 | 严残 | 900K80断 | 黄桂泉
2016-11-21 | 19:30 | HD2(1) | 16016414 | 130 | 71 |  | 22.5 |  |  | 99.15 | PASS | PASS | 11级 | 微量 | 少量 | 有残 | 严残 | 有残 | 严残 |  | 黄桂泉
2016-11-21 | 19:30 | HD2(2) | 16016414 | 120 | 70 |  | 22.5 |  |  | 99.87 | PASS | PASS | 10级 | 微量 | 少量 | 有残 | 严残 | 有残 | 严残 |  | 黄桂泉
2016-11-21 | 19:30 | HD20 | 16016301 | 120 | 57 |  | 20 |  |  | 99.67 | PASS | PASS | 11级残 | 微量 | 少量 | 有残 | 严残 | 有残 | 严残 |  | 黄桂泉
2016-11-21 | 21:00 | 8BL | 16016429 | 264 |  | PASS | 20 | 3.5 | 5 | 99.81 | PASS | PASS | 10级残 | 微量 | 少量 | 有残 | 严残 | 有残 | 有残 | 60OK 50断 | 李建丽
2016-11-21 | 21:00 | 8G04奥士康 | 16016393 | 266 | 198 | PASS | 20 | 3 | 8 | 99.45 | PASS | PASS | 10级 | 微量 | 少量 | 有残 | 严残 | 有残 | 严残 | 50OK40微残 | 李建丽
2016-11-21 | 21:00 | 09BL12 02 | 16016399 | 352 |  | PASS | 20 | 5 | 7 | 99.24 | PASS | PASS | 10级 | 微量 | 少量 | 有残 | 严残 | 有残 | 有残 | 70oK 60断 | 李建丽
2016-11-21 | 21:00 | 30G 08 | 16016427 | 184 |  |  | 25 | 3.5 | 4.3 | 99.54 | PASS | PASS | 10级残 | 微量 | 少量 | 有残 | 严残 | 有残 | 严残 | 60ok50微残 | 李建丽
2016-11-21 | 21:00 | HD2(2) | 16016413 | 128 | 68 |  | 20 |  |  | 99.73 | PASS | PASS | 10级 | 微量 | 少量 | 有残 | 严残 | 有残 | 严残 |  | 李建丽
2016-11-21 | 21:00 | HD2(1) | 16016413 | 130 | 71 |  | 20 |  |  | 99.86 | PASS | PASS | 10级 | 微量 | 少量 | 有残 | 严残 | 有残 | 严残 |  | 李建丽
2016-11-21 | 22:30 | 09BL12 02 | 16016398 | 352 |  | PASS | 20 | 4.5 | 3 | 99.78 | PASS | PASS | 10级残 | 微量 | 少量 | 有残 | 严残 | 有残 | 有残 | 60OK 50断 | 李建丽
2016-11-21 | 22:30 | 8G04 | 16016418 | 266 | 198 | PASS | 20 | 5 | 6 | 99.65 | PASS | PASS | 11级 | 微量 | 少量 | 有残 | 严残 | 有残 | 严残 | 70OK60微残 | 李建丽
2016-11-21 | 23:30 | 9G | 16016416 | 260 | 196 | PASS | 20 | 2.8 | 3.7 | 99.54 | PASS | PASS | 10级残 | 微量 | 少量 | 有残 | 严残 | 有残 | 严残 | 80OK70微残 | 李建丽
2016-11-21 | 23:30 | 28GHB | 16016392 | 185 | 134 | PASS | 20 | 5.5 | 4 | 99.23 | PASS | PASS | 10级残 | 微量 | 少量 | 有残 | 严残 | 有残 | 严残 | 80oK 70微残 | 李建丽
2016-11-22 | 8:00 | SK3603 | 16016425 | 390 | 190 | PASS | 22.5 |  |  | 99.81 | PASS | PASS | 13级 | 微量 | 少量 | 有残 | 严残 | 有残 | 严残 |  | 周菊明
2016-11-22 | 8:00 | HD2 (1) | 16016446 | 120 | 65 |  | 20 |  |  | 99.67 | PASS | PASS | 10级 | 微量 | 少量 | 有残 | 严残 | 有残 | 严残 |  | 周菊明
2016-11-22 | 8:00 | HD16 | 16016466 | 120 | 68 |  | 20 |  |  | 入图库 | PASS | PASS | 10级 | 微量 | 少量 | 有残 | 严残 | 有残 | 严残 |  | 周菊明
2016-11-22 | 9:30 | 8BL2 2 | 16016423 | 240 |  | PASS | 20 |  |  |  | PASS | PASS | 9级 | 微量 | 少量 | 有残 | 严残 | 有残 | 严残 |  | 周菊明
2016-11-22 | 9:30 | SK47 | 16016309 | 490 | 200 | PASS | 22.5 |  |  | 99.56 | PASS | PASS | 13级 | 微量 | 少量 | 有残 | 严残 | 有残 | 严残 |  | 周菊明
2016-11-22 | 9:30 | SP02深圳崇达 | 16016434 | 228 | 149 | PASS | 20 |  |  | 99.57 | PASS | PASS | 10级残 | 微量 | 少量 | 有残 | 严残 | 有残 | 严残 | 800K70断 | 周菊明
2016-11-22 | 9:30 | HD2 2 | 16016446 | 130 | 69 |  | 20 |  |  |  | PASS | PASS | 10级残 | 微量 | 少量 | 有残 | 严残 | 有残 | 严残 |  | 周菊明
2016-11-22 | 10:30 | MG6 | 16016455 | 270 |  | 稍深 | 20 | 1.5 | 0 | 99.56 | PASS | PASS | 11级 | 微量 | 少量 | 有残 | 严残 | 有残 | 严残 | 60OK 50断 | 周菊明
2016-11-22 | 10:30 | 8BL2 1 | 16016423 | 230 |  | PASS | 20 | 2.5 | 5 | 99.57 | PASS | PASS | 9级残 | 微量 | 少量 | 有残 | 严残 | 有残 | 严残 | 120OK110微残 | 周菊明
2016-11-22 | 10:30 | G2006 | 16016453 | 270 | 190 | 浅了 | 20 | 2.5 | 3 | 99.74 | PASS | PASS | 11级 | 微量 | 少量 | 有残 | 严残 | 有残 | 严残 | 60OK 50断 | 周菊明
2016-11-22 | 10:30 | 8BL205 | 16016456 | 240 |  | PASS | 20 | 2 | 6.5 | 99.64 | PASS | PASS | 9级 | 微量 | 少量 | 有残 | 严残 | 有残 | 严残 |  | 周菊明
2016-11-22 | 12:00 | 8G01永隆 | 16016421 | 96 | 70 | PASS | 20 |  |  | 99.56 | PASS | PASS | 10级 | 微量 | 少量 | 有残 | 严残 | 有残 | 严残 | 900K80断 | 谭娇娇
2016-11-22 | 13:30 | MG60 | 16016424 | 260 |  | PASS | 20 | 2 | 0.2 | 99.45 | PASS | PASS | 11级 | 微量 | 少量 | 有残 | 严残 | 有残 | 严残 | 70oK 60断 | 谭娇娇
2016-11-22 | 13:30 | 9G | 16016478 | 260 | 186 | PASS | 20 | 1.8 | 1.5 | 99.47 | PASS | PASS | 11级 | 微量 | 少量 | 有残 | 严残 | 有残 | 严残 | 全断 | 谭娇娇
2016-11-22 | 13:30 | 44G | 16016450 | 230 | 182 | PASS | 20 | 2.5 | 3 | 99.68 | PASS | PASS | 10级 | 微量 | 少量 | 有残 | 严残 | 有残 | 严残 | 900K80断 | 谭娇娇 |  | 下一箱
2016-11-22 | 13:30 | HD8A | 16016415 | 110 | 70 |  | 20 |  |  | 99.56 | PASS | PASS | 10级 | 微量 | 少量 | 有残 | 严残 | 有残 | 严残 |  | 谭娇娇
2016-11-22 | 13:30 | HD9 | 16016587 | 70 |  |  | 20 |  |  | 99.44 | PASS | PASS | 10级 | 微量 | 少量 | 有残 | 严残 | 有残 | 严残 |  | 谭娇娇
2016-11-22 | 13:30 | HD12 | 16016334 | 80 | 40 |  | 20 |  |  | 99.29 | PASS | PASS | 10级 | 微量 | 少量 | 有残 | 严残 | 有残 | 严残 |  | 谭娇娇
2016-11-22 | 14:30 | 8G04益阳奥 | 16016417 | 270 | 200 | PASS | 20 | 2 | 1 | 99.68 | PASS | PASS | 11级 | 微量 | 少量 | 有残 | 严残 | 有残 | 严残 | 800K70断 | 谭娇娇
2016-11-22 | 14:30 | GH3 | 16016528 | 320 |  | PASS | 20 | 3 | 9 | 99.52 | PASS | PASS | 10级残 | 微量 | 少量 | 有残 | 严残 | 严残 | 严残 | 60OK 50断 | 谭娇娇
2016-11-22 | 14:30 | HD8(1) | 16016236 | 107 | 63 |  | 20 |  |  | 99.91 | PASS | PASS | 10级 | 微量 | 少量 | 有残 | 严残 | 有残 | 严残 |  | 谭娇娇
2016-11-22 | 14:30 | 44G | 16016451 | 240 | 176 | PASS | 20 | 2 | 0.5 | 99.64 | PASS | PASS | 10级 | 微量 | 少量 | 有残 | 严残 | 有残 | 严残 | 70oK 60断 | 谭娇娇
2016-11-22 | 15:30 | 8BL75 | 16016488 | 232 |  | PASS | 20 | 2.5 | 6 | 99.45 | PASS | PASS | 10级 | 微量 | 少量 | 有残 | 严残 | 有残 | 严残 | 80oK 70微残 | 李建丽
2016-11-22 | 15:30 | HD24 | 16016507 | 102 | 75 |  | 20 |  |  | 99.37 | PASS | PASS | 10级残 | 微量 | 少量 | 有残 | 严残 | 有残 | 严残 |  | 李建丽
2016-11-22 | 17:30 | HD2(1) | 16016476 | 130 | 80 |  | 20 |  |  | 99.22 | PASS | PASS | 10级 | 微量 | 少量 | 有残 | 严残 | 有残 | 严残 |  | 李建丽
2016-11-22 | 17:30 | HD8(2) | 16016263 | 100 | 63 |  | 20 |  |  | 99.87 | PASS | PASS | 10级残 | 微量 | 少量 | 有残 | 严残 | 有残 | 严残 |  | 李建丽
2016-11-22 | 17:30 | 32G02 | 16016532 | 277 | 220 |  | 20 | 3.5 | 3.5 | 99.65 | PASS | PASS | 10级 | 微量 | 少量 | 有残 | 严残 | 有残 | 严残 | 60OK 50断 | 李建丽
2016-11-22 | 17:30 | GH1503 | 16016524 | 154 |  | 稍浅 | 20 | 4 | 3 | 99.48 | PASS | PASS | 10级 | 微量 | 少量 | 有残 | 严残 | 有残 | 严残 | 80OK70残 | 李建丽
2016-11-22 | 17:30 | 8BL16 | 16016341 | 127 |  | PASS | 20 | 4 | 2 | 99.87 | PASS | PASS | 10级残 | 微量 | 少量 | 有残 | 严残 | 有残 | 严残 | 60ok50残 | 李建丽
2016-11-22 | 19:30 | 8GR | 16016428 | 260 |  | PASS | 25 | 2.2 | 2 | 99.47 | 有明显垃圾 | PASS | 9级 | 有残 | 少量 | 有残 | 严残 | 有残 | 严残 | 全断 | 黄桂泉
2016-11-22 | 19:30 | 8G04 | 16016479 | 230 | 182 | PASS | 20 | 2 | 1.2 | 99.62 | PASS | PASS | 10级 | 微量 | 少量 | 有残 | 严残 | 有残 | 严残 | 70oK 60断 | 黄桂泉
2016-11-22 | 19:30 | SP02 | 16016435 | 220 | 132 | PASS | 20 | 6.6 | 3.8 | 99.37 | PASS | PASS | 12级残 | 微量 | 少量 | 有残 | 严残 | 有残 | 严残 | 50OK40断 | 黄桂泉
2016-11-22 | 19:30 | HD2 | 16016476 | 124 | 72 | PASS | 20 |  |  | 99.22 | PASS | PASS | 10级 | 微量 | 少量 | 有残 | 严残 | 有残 | 严残 |  | 黄桂泉
2016-11-22 | 21:00 | 8G04 | 16016480 | 238 | 185 | PASS | 20 | 5 | 3.7 | 99.45 | PASS | PASS | 9级 | 微量 | 少量 | 有残 | 严残 | 有残 | 严残 | 60ok50微残 | 李建丽
2016-11-22 | 21:00 | 32G03 | 16016531 | 270 |  | PASS | 20 | 3.2 | 3.5 | 99.75 | PASS | PASS | 12级残 | 微量 | 少量 | 有残 | 严残 | 有残 | 严残 | 70OK60微断 | 李建丽
2016-11-22 | 23:00 | GH1602 | 16016454 | 272 | 198 | PASS | 20 | 6 | 3.8 | 99.55 | PASS | PASS | 9级 | 微量 | 少量 | 有残 | 严残 | 有残 | 严残 | 60ok50微残 | 李建丽
2016-11-22 | 23:00 | 8BL16 | 16016274 | 126 |  | PASS | 20 | 4.2 | 3.3 | 99.34 | PASS | PASS | 11级 | 微量 | 少量 | 有残 | 严残 | 有残 | 严残 | 90OK,80残 | 李建丽
2016-11-22 | 23:00 | 8BK5 | 16016487 | 262 |  | PASS | 20 | 5 | 2.5 | 99.12 | PASS | PASS | 9级 | 微量 | 少量 | 有残 | 严残 | 有残 | 严残 | 120OK110微残 | 李建丽
2016-11-23 | 8:00 | GH1801 | 16016481 | 362 |  | PASS | 20 | 2.5 | 10.5 | 99.58 | PASS | PASS | 10级 | 微量 | 少量 | 有残 | 严残 | 严残 | 严残 | 900K80断 | 周菊明
2016-11-23 | 8:00 | GH1801 | 16016482 | 360 |  | PASS | 20 | 2 | 6 | 99.64 | PASS | PASS | 10级 | 微量 | 少量 | 有残 | 严残 | 严残 | 严残 |  | 周菊明
2016-11-23 | 8:00 | 8BL16金像 | 16016457 | 120 |  | PASS | 20 | 4.5 | 4 | 99.23 | PASS | PASS | 9级 | 微量 | 少量 | 有残 | 严残 | 有残 | 严残 | 80oK 70微残 | 周菊明
2016-11-23 | 8:00 | 8BL大连崇达 | 16016529 | 320 |  | PASS | 20 | 2 | 4 | 99.45 | PASS | PASS | 9级 | 微量 | 少量 | 有残 | 严残 | 有残 | 严残 |  | 周菊明
2016-11-23 | 8:00 | 8Y3 | 16016533 | 270 |  | PASS | 20 | 2.5 | 6 | 99.44 | PASS | PASS | 10级 | 微量 | 少量 | 有残 | 严残 | 有残 | 严残 |  | 周菊明
2016-11-23 | 8:00 | HD8(2) | 16016445 | 105 | 56 | PASS | 20 |  |  |  | PASS | PASS | 9级 | 微量 | 少量 | 有残 | 严残 | 有残 | 严残 |  | 周菊明
2016-11-23 | 8:00 | 8BKH5 | 16016134 | 200 |  | 色相不一样 | 22.5 | 3 | 9.5 | 99.48 | PASS | PASS | 9级 | 微量 | 少量 | 有残 | 严残 | 有残 | 严残 |  | 周菊明
2016-11-23 | 9:30 | 25G | 16016513 | 270 | 208 | PASS | 20 | 2 | 4.5 | 99.78 | PASS | PASS | 10级 | 微量 | 少量 | 有残 | 严残 | 有残 | 严残 | 140OK130微残 | 周菊明
2016-11-23 | 9:30 | G602万基隆 | 16016511 | 265 | 208 | 稍浅 | 20 | 3 | 7 | 99.56 | PASS | PASS | 10级 | 微量 | 少量 | 有残 | 严残 | 有残 | 严残 | 70OK60微断 | 周菊明
2016-11-23 | 9:30 | SP02 | 16016459 | 224 | 150 | PASS | 20 | 5 | 5.5 | 99.46 | PASS | PASS | 9级 | 微量 | 少量 | 有残 | 严残 | 有残 | 严残 | 800K70断 | 周菊明
2016-11-23 | 9:30 | HD25 2 | 16016474 | 138 | 75 |  | 20 |  |  |  | PASS | PASS | 10级 | 微量 | 少量 | 有残 | 严残 | 有残 | 严残 |  | 周菊明
2016-11-23 | 9:30 | HD2 1 | 16016475 | 120 | 70 |  | 20 |  |  | 99.67 | PASS | PASS | 10级 | 微量 | 少量 | 有残 | 严残 | 有残 | 严残 |  | 周菊明
2016-11-23 | 10:30 | SP02深圳崇达 | 16016458 | 220 | 146 | PASS | 20 | 4 | 3 | 99.64 | PASS | PASS | 11级 | 微量 | 少量 | 有残 | 严残 | 有残 | 严残 |  | 周菊明
2016-11-23 | 10:30 | MG3101江门崇达 | 16016591 | 300 |  | PASS | 25 | 1 |  | 99.28 | PASS | PASS | 12级 | 微量 | 少量 | 有残 | 严残 | 有残 | 严残 | 50OK40断 | 谭娇娇
2016-11-23 | 10:30 | HD2 2 | 16016475 | 123 | 72 |  | 20 |  |  | 99.65 | PASS | PASS | 10级 | 微量 | 少量 | 有残 | 严残 | 有残 | 严残 |  | 谭娇娇
2016-11-23 | 10:30 | HD25 1 | 16016474 | 130 | 70 |  | 20 |  |  | 99.84 | PASS | PASS | 9级 | 微量 | 少量 | 有残 | 严残 | 有残 | 严残 |  | 谭娇娇
2016-11-23 | 10:30 | 8BL2 1 | 16016484 | 240 |  | PASS | 20 | 2.5 | 6 | 99.61 | PASS | PASS | 9级 | 微量 | 少量 | 有残 | 严残 | 有残 | 严残 | 120OK110微残 | 谭娇娇
2016-11-23 | 10:30 | 8BL2 2 | 16016484 | 240 |  | PASS | 20 | 2.5 | 5.5 |  | PASS | PASS | 10级 | 微量 | 少量 | 有残 | 严残 | 有残 | 严残 | 120OK110微残 | 谭娇娇
2016-11-23 | 10:30 | 30G07 | 16016426 | 142 | 108 | PASS | 20 | 1.5 | 2 | 99.92 | PASS | PASS | 10级 | 微量 | 少量 | 有残 | 严残 | 有残 | 严残 | 100OK90微残 | 谭娇娇
2016-11-23 | 11:30 | HD2 (1) | 16016505 | 120 | 62 |  | 20 |  |  | 99.45 | PASS | PASS | 10级 | 微量 | 少量 | 有残 | 严残 | 有残 | 严残 |  | 谭娇娇
2016-11-23 | 11:30 | HD2 (2) | 16016505 | 130 | 76 |  | 20 |  |  |  | PASS | PASS | 10级 | 微量 | 少量 | 有残 | 严残 | 有残 | 严残 |  | 谭娇娇
2016-11-23 | 13:30 | G602万基隆 | 16016548 | 270 | 208 | 稍浅 | 20 |  |  | 99.56 | PASS | PASS | 11级 | 微量 | 少量 | 有残 | 严残 | 有残 | 严残 | 60ok50微残 | 谭娇娇 |  | 下一箱
2016-11-23 | 13:30 | HD2 1 | 16016506 | 120 | 70 |  | 20 |  |  | 99.45 | PASS | PASS | 9级 | 微量 | 少量 | 有残 | 严残 | 有残 | 严残 |  | 谭娇娇
2016-11-23 | 13:30 | HL3007 | 16016588 | 85 | 65 |  | 20 |  |  | 99.67 | PASS | PASS | 10级 | 微量 | 少量 | 有残 | 严残 | 有残 | 严残 |  | 谭娇娇
2016-11-23 | 14:30 | GH1503 | 16016525 | 145 |  |  | 20 | 3.5 | 6 | 99.8 | PASS | PASS | 9级 | 微量 | 少量 | 有残 | 严残 | 有残 | 严残 | 90oK 80微残 | 谭娇娇
2016-11-23 | 14:30 | G6崇达 | 16016600 | 330 | 253 | PASS | 20 | 2.5 | 7.5 | 99.81 | PASS | PASS | 10级 | 微量 | 少量 | 有残 | 严残 | 有残 | 严残 | 70OK60微断 | 谭娇娇
2016-11-23 | 14:30 | SP02深圳崇达 | 16016493 | 220 | 146 | PASS | 20 | 5 | 2 | 99.82 | PASS | PASS | 10级 | 微量 | 少量 | 有残 | 严残 | 有残 | 严残 | 60ok50微残 | 谭娇娇
2016-11-23 | 14:30 | W1 | 16016522 | 260 |  | PASS | 20 | 5.5 | 7.5 | 99.28 | PASS | PASS | 7级 | 少量 | 有残 | 严残 |  | 有残 | 严残 | 130OK120残 | 谭娇娇
2016-11-23 | 14:30 | HD2 (2) | 16016506 | 128 | 76 |  | 20 |  |  |  | PASS | PASS | 10级 | 微量 | 少量 | 有残 | 严残 | 有残 | 严残 |  | 谭娇娇
2016-11-23 | 14:30 | 09BL6加深 | 16016342 | 270 |  | PASS | 20 | 3.5 | 6 | 99.48 | PASS | PASS | 11级 | 微量 | 少量 | 有残 | 严残 | 有残 | 严残 | 70oK 60断 | 谭娇娇
2016-11-23 | 14:30 | 8W4 | 16016497 | 270 |  | PASS | 20 | 3 | 8.5 | 99.75 | PASS | PASS | 6级 | 少量 | 少量 | 严残 | 严残 | 有残 | 严残 | 全断 | 谭娇娇
2016-11-23 | 15:30 | 9G201 | 16016552 | 270 | 200 | PASS | 22.5 | 1 |  | 99.56 | PASS | PASS | 11级 | 少量 | 少量 | 有残 | 严残 | 有残 | 严残 | 70OK60微残 | 黄桂泉
2016-11-23 | 17:30 | DSP66HF01 | 16016550 | 253 | 203 | 偏黄 | 20 | 1.5 | 10 | 99.57 | PASS | PASS | 11级 | 少量 | 少量 | 有残 | 严残 | 有残 | 严残 | 80OK70微残 | 黄桂泉
2016-11-23 | 17:30 | HD803 (1) | 16016526 | 75 |  |  | 20 |  |  | 99.37 | PASS | PASS | 11级 | 少量 | 少量 | 有残 | 严残 | 有残 | 严残 |  | 黄桂泉
2016-11-23 | 17:30 | 8G25 | 16016483 | 280 | 208 | 偏绿 | 20 | 0.5 | 3.5 | 99.25 | PASS | PASS | 11级 | 少量 | 少量 | 有残 | 严残 | 有残 | 严残 |  | 黄桂泉
2016-11-23 | 17:30 | SP02深圳崇达 | 16016494 | 220 | 144 | PASS | 20 | 4.7 | 3.5 | 99.62 | PASS | PASS | 11级 | 少量 | 少量 | 有残 | 严残 | 有残 | 严残 | 60ok50残 | 黄桂泉
2016-11-23 | 19:30 | 8G10(1) | 16016551 | 260 | 198 | PASS | 20 | 1.5 | 3.6 | 99.62 | 有明显垃圾 | PASS | 11级残 | 微量 | 少量 | 有残 | 严残 | 有残 | 严残 | 70oK 60断 | 黄桂泉
2016-11-23 | 19:30 | 8V7 | 16016596 | 262 |  | PASS | 20 | 1.5 | 4 | 入图库 | PASS | PASS | 10级 | 微量 | 少量 | 有残 | 严残 | 有残 | 严残 | 60ok50残 | 黄桂泉
2016-11-23 | 19:30 | HD803(2) | 16016526 | 75 |  |  | 20 |  |  | 99.47 | PASS | PASS | 10级 | 微量 | 少量 | 有残 | 严残 | 有残 | 严残 |  | 黄桂泉
2016-11-23 | 20:30 | 8Y3 | 16016564 | 270 |  | PASS | 20 | 2.3 | 5.7 | 99.13 | PASS | PASS | 10级残 | 微量 | 少量 | 有残 | 严残 | 有残 | 严残 | 1100K100断 | 李建丽 |  | 样
2016-11-23 | 20:30 | HD8(1) | 16016445 | 110 | 58 | PASS | 20 |  |  | 99.01 | PASS | PASS | 10级 | 微量 | 少量 | 有残 | 严残 | 有残 | 严残 |  | 李建丽
2016-11-23 | 22:00 | HD15 | 16016477 | 120 |  | PASS | 20 |  |  | 99.47 | PASS | PASS | 10级 | 微量 | 少量 | 有残 | 严残 | 有残 | 严残 |  | 李建丽
2016-11-23 | 22:00 | 8G10富盈 2 | 16016551 | 260 | 195 | PASS | 20 | 1.6 | 2.9 | 99.36 | PASS | PASS | 9级 | 微量 | 少量 | 有残 | 严残 | 有残 | 严残 | 90oK 80微残 | 李建丽 |  | 样
2016-11-23 | 22:00 | 09BL6 | 16016489 | 262 |  | PASS | 20 | 3 | 14 | 99.63 | PASS | PASS | 11级残 | 微量 | 少量 | 有残 | 严残 | 有残 | 严残 | 70OK60微残 | 李建丽
2016-11-23 | 23:30 | 6GHB深色 | 16016545 | 260 | 192 | PASS | 21 | 2 | 3.4 | 99.45 | PASS | PASS | 10级残 | 微量 | 少量 | 有残 | 严残 | 有残 | 严残 | 80oK(70微残) | 李建丽
2016-11-23 | 23:30 | HD2(1) | 16016571 | 125 | 72 | PASS | 22 |  |  | 99.37 | PASS | PASS | 10级 | 微量 | 少量 | 有残 | 严残 | 有残 | 严残 |  | 李建丽
2016-11-23 | 23:30 | G602万基隆 | 16016666 | 218 | 200 | PASS | 23 | 3 | 4.5 | 99.25 | PASS | PASS | 9级残 | 微量 | 少量 | 有残 | 严残 | 有残 | 严残 | 70oK 60断 | 李建丽
2016-11-23 | 0:30 | HD2 | 16016542 | 130 | 75 | PASS | 20 |  |  | 99.36 | PASS | PASS | 10级 | 微量 | 少量 | 有残 | 严残 | 有残 | 严残 |  | 黄桂泉
2016-11-24 | 8:00 | HD2 (2) | 16016571 | 123 | 68 |  | 20 |  |  |  | PASS | PASS | 10级残 | 微量 | 少量 | 有残 | 严残 | 有残 | 严残 |  | 周菊明
2016-11-24 | 8:00 | 8BL16金像 | 16016515 | 128 |  | PASS | 20 | 3.5 | 6.5 | 99.57 | PASS | PASS | 9级 | 微量 | 少量 | 有残 | 严残 | 有残 | 严残 | 1100K100断 | 周菊明
2016-11-24 | 8:00 | SP3418 | 16016594 | 240 | 186 | PASS | 20 | 4 | 20 | 99.52 | PASS | PASS | 10级 | 微量 | 少量 | 有残 | 严残 | 有残 | 严残 | 1100K100断 | 周菊明
2016-11-24 | 8:00 | 8BKT | 16016555 | 268 |  | 稍浅 | 22.5 | 1.3 | 0 | 99.46 | PASS | PASS | 9级残 | 微量 | 少量 | 有残 | 严残 | 有残 | 严残 | 全断 | 周菊明
2016-11-24 | 8:00 | G602 | 16016665 | 262 | 195 | PASS | 20 | 2.5 | 7 | 99.47 | PASS | PASS | 10级 | 微量 | 少量 | 有残 | 严残 | 有残 | 严残 | 80oK 70微残 | 周菊明
2016-11-24 | 9:30 | SP8T3 | 16016516 | 220 | 138 | PASS | 20 | 2.5 | 3.5 | 99.82 | PASS | PASS | 10级 | 微量 | 少量 | 有残 | 有残 | 有残 | 严残 | 900K80断 | 谭娇娇
2016-11-24 | 10:30 | 8BL16金像 | 16016583 | 130 |  | PASS | 20 | 4.5 | 11 | 99.68 | PASS | PASS | 9级 | 微量 | 少量 | 有残 | 有残 | 有残 | 严残 | 800K70断 | 谭娇娇
2016-11-24 | 11:30 | 8BL2 | 16016556 | 240 |  | PASS | 20 | 2.5 | 9 | 99.48 | PASS | PASS | 9级 | 微量 | 少量 | 有残 | 有残 | 有残 | 严残 | 130OK120残 | 谭娇娇
2016-11-24 | 12:30 | G602 | 16016576 | 313 | 260 | PASS | 20 | 3 | 12.5 | 99.81 | PASS | PASS | 10级 | 微量 | 少量 | 有残 | 严残 | 有残 | 严残 | 60OK 50断 | 谭娇娇
2016-11-24 | 13:30 | SP8T3 | 16016517 | 80 | 137 | PASS | 20 | 2.5 | 3.5 | 99.57 | PASS | PASS | 10级 | 微量 | 少量 | 有残 | 有残 | 有残 | 严残 | 800K70断 | 谭娇娇
2016-11-24 | 14:30 | HD8 2 | 16016573 | 110 | 58 |  | 20 |  |  | 99.68 | PASS | PASS | 9级 | 微量 | 少量 | 有残 | 严残 | 有残 | 严残 |  | 谭娇娇
2016-11-24 | 15:30 | 8R17 | 16016601 | 260 |  | 色相不一样 | 20 | 3 | 6 | 99.84 | PASS | PASS | 10级 | 微量 | 少量 | 有残 | 严残 | 有残 | 严残 | 50OK40微残 | 谭娇娇
2016-11-24 | 11:30 | 09BL6加深 | 16016430 | 260 |  | PASS | 25 |  |  | 99.45 | PASS | PASS | 10级 | 微量 | 少量 | 有残 | 严残 | 有残 | 严残 | 70oK 60断 | 谭娇娇
2016-11-24 | 12:00 | 19G | 16016664 | 354 | 287 | PASS | 20 |  |  | 入图库 | PASS | PASS | 10级 | 微量 | 少量 | 有残 | 严残 | 有残 | 严残 | 120OK110微残 | 谭娇娇 |  | 样
2016-11-24 | 12:00 | HD2 2 | 16016542 | 120 | 70 |  | 20 |  |  |  | PASS | PASS | 10级 | 微量 | 少量 | 有残 | 严残 | 有残 | 严残 |  | 谭娇娇
2016-11-24 | 13:30 | 80R5 | 16016728 | 262 |  | PASS | 17.5 | 2.5 | 7 | 入图库 | PASS | PASS | 10级 | 微量 | 少量 | 有残 | 严残 | 有残 | 严残 | 1100K100断 | 谭娇娇 |  | 样
2016-11-24 | 13:30 | 8R2 | 16016619 | 270 |  |  | 20 | 2 | 6.5 | 99.56 | PASS | PASS | 10级 | 微量 | 少量 | 有残 | 严残 | 有残 | 严残 | 1100K100断 | 谭娇娇
2016-11-24 | 13:30 | 23GHB | 16016599 | 270 | 209 | PASS | 20 | 3 | 13 | 99.67 | PASS | PASS | 10级 | 微量 | 少量 | 有残 | 严残 | 有残 | 严残 | 800K70断 | 谭娇娇
2016-11-24 | 13:30 | HD8 1 | 16015673 | 77 |  |  | 20 |  |  |  | PASS | PASS | 10级 | 微量 | 少量 | 有残 | 严残 | 有残 | 严残 |  | 谭娇娇
2016-11-24 | 14:30 | SP02深圳崇达 | 16016560 | 228 | 152 | PASS | 20 | 3 | 5.5 | 99.48 | PASS | PASS | 10级 | 微量 | 微量 | 有残 | 严残 | 有残 | 严残 | 900K80断 | 周菊明
2016-11-24 | 16:00 | SK27 | 16016397 | 400 | 240 |  | 30 |  |  | 99.42 | PASS | PASS | 10级 | 微量 | 少量 | 有残 | 严残 | 有残 | 严残 |  | 李建丽
2016-11-24 | 16:00 | HD2 1 | 16016543 | 130 | 85 |  | 20 |  |  | 99.37 | PASS | PASS | 11级 | 微量 | 少量 | 有残 | 严残 | 有残 | 严残 |  | 李建丽
2016-11-24 | 16:00 | HD16 | 16016509 | 70 | 34 |  | 20 |  |  | 99.67 | PASS | PASS | 10级残 | 微量 | 少量 | 有残 | 严残 | 有残 | 严残 |  | 李建丽
2016-11-24 | 16:00 | HD2 (2) | 16016543 | 120 | 77 |  | 20 |  |  | 99.55 | PASS | PASS | 10级 | 微量 | 少量 | 有残 | 严残 | 有残 | 严残 |  | 李建丽
2016-11-24 | 17:30 | 8BL2 | 16016629 | 235 |  | PASS | 20 | 3 | 8 | 99.57 | PASS | PASS | 9级 | 微量 | 少量 | 有残 | 严残 | 有残 | 严残 | 100OK,90断 | 李建丽
2016-11-24 | 17:30 | HB16 | 16016449 | 70 | 36 | PASS | 20 |  |  | 99.82 | PASS | PASS | 10级 | 微量 | 少量 | 有残 | 严残 | 有残 | 严残 |  | 李建丽
2016-11-24 | 17:30 | GH44 | 16016580 | 260 |  | 稍浅 | 20 | 2 | 10 | 99.22 | PASS | PASS | 9级 | 微量 | 少量 | 有残 | 严残 | 有残 | 严残 | 70OK60微残 | 李建丽
2016-11-24 | 19:30 | HD25(1) | 16016572 | 131 | 70 | PASS | 20 |  |  | 99.44 | PASS | PASS | 11级残 | 微量 | 少量 | 有残 | 严残 | 有残 | 严残 |  | 黄桂泉
2016-11-24 | 19:30 | 12G | 16016663 | 360 | 288 | PASS | 20 | 3 | 4.58 | 99.62 | PASS | PASS | 10级 | 微量 | 少量 | 有残 | 严残 | 有残 | 严残 | 70oK 60断 | 黄桂泉
2016-11-24 | 19:30 | HD25(2) | 16016572 | 138 | 76 | PASS | 20 |  |  | 99.37 | PASS | PASS | 10级 | 微量 | 少量 | 有残 | 严残 | 有残 | 严残 |  | 黄桂泉
2016-11-24 | 20:30 | 8R17 | 16016729 | 276 |  | PASS | 20 | 2.8 | 6 | 99.65 | PASS | PASS | 12级 | 微量 | 少量 | 有残 | 严残 | 有残 | 严残 | 50OK40断 | 黄桂泉 | [5 empty] | 样
2016-11-24 | 20:30 | 09BL6加深 | 16016582 | 266 |  | PASS | 20 | 4 | 6.2 | 99.84 | PASS | PASS | 11级残 | 微量 | 少量 | 有残 | 严残 | 有残 | 严残 | 60OK 50断 | 黄桂泉
2016-11-24 | 23:00 | G602万基隆 | 16016667 | 270 |  | PASS | 20 | 3 | 5.8 | 99.48 | PASS | PASS | 10级 | 微量 | 少量 | 有残 | 有残 | 有残 | 严残 |  | 李建丽
2016-11-24 | 23:00 | SP8T3 | 16016585 | 226 | 137 | PASS | 20 |  |  | 99.37 | PASS | PASS | 9级残 | 微量 | 少量 | 有残 | 有残 | 有残 | 严残 | 900K80断 | 李建丽
2016-11-24 | 23:00 | HD23HF | 16016612 | 106 | 36 | PASS | 20 |  |  | 99.62 | PASS | PASS | 10级 | 微量 | 少量 | 有残 | 有残 | 有残 | 严残 |  | 李建丽
2016-11-24 | 0:30 | HD2103(1) | 16016674 | 110 |  | PASS | 20 |  |  | 99.45 | PASS | PASS | 10级残 | 微量 | 少量 | 有残 | 有残 | 有残 | 严残 |  | 李建丽
2016-11-24 | 0:30 | 6GHB | 16016625 | 265 |  | PASS | 20 | 4 | 4.8 | 99.62 | PASS | PASS | 8级 | 微量 | 少量 | 有残 | 有残 | 有残 | 严残 | 800K70断 | 李建丽 | [5 empty] | 样
2016-11-24 | 0:30 | G602万基隆 | 16016619 |  |  | PASS | 20 | 3 | 6 | 99.45 | PASS | PASS | 10级残 | 微量 | 少量 | 有残 | 有残 | 有残 | 严残 | 50OK40微残 | 李建丽
2016-11-24 | 0:30 | HD8 | 16016544 | 110 |  |  | 20 |  |  | 99.13 | PASS | PASS | 10级 | 微量 | 少量 | 有残 | 严残 | 有残 | 严残 |  | 黄桂泉
2016-11-24 | 0:30 | G602万基隆 | 16016619 | 269 | 205 | PASS | 20 | 3 | 4.5 | 99.24 | PASS | PASS | 10级 | 微量 | 少量 | 有残 | 严残 | 有残 | 严残 | 60OK 50断 | 黄桂泉
2016-11-24 | 0:30 | GH10 | 16016620 | 268 |  | PASS | 20 | 2.8 | 4 | 99.23 | PASS | PASS | 10级残 | 微量 | 少量 | 有残 | 严残 | 有残 | 严残 | 800K70断 | 黄桂泉
2016-11-25 | 8:00 | SP8T3 | 16016584 | 220 | 142 | PASS | 20 | 3 | 3 | 99.51 | PASS | PASS | 9级 | 微量 | 少量 | 有残 | 严残 | 有残 | 严残 | 80oK 70微残 | 谭娇娇
2016-11-25 | 8:00 | 9G201 | 16016624 | 264 | 198 | PASS | 20 | 1 | 0 | 99.15 | PASS | PASS | 9级 | 微量 | 少量 | 有残 | 严残 | 有残 | 严残 | 70oK60微断 | 谭娇娇
2016-11-25 | 9:30 | 54G | 16016673 | 352 | 285 | PASS | 20 | 2 | 12 | 99.65 | PASS | PASS | 10级 | 微量 | 少量 | 有残 | 严残 | 有残 | 严残 | 900K80断 | 周菊明
2016-11-25 | 9:30 | HD2101{2} | 16016669 | 110 | 81 |  | 20 |  |  | 99.74 | PASS | PASS | 9级 | 微量 | 少量 | 有残 | 严残 | 有残 | 严残 |  | 周菊明
2016-11-25 | 9:30 | HB60 | 16016615 | 66 |  |  | 20 |  |  | 99.81 | PASS | PASS | 10级 | 微量 | 少量 | 有残 | 严残 | 有残 | 严残 |  | 周菊明
2016-11-25 | 10:30 | HD2101 1 | 16016669 | 100 | 60 |  | 20 |  |  | 99.56 | PASS | PASS | 9级 | 微量 | 少量 | 有残 | 严残 | 有残 | 严残 |  | 周菊明
2016-11-25 | 10:30 | SP02深圳崇达 | 16016561 | 223 | 146 | PASS | 20 | 4.5 | 3.5 | 99.65 | PASS | PASS | 10级 | 微量 | 少量 | 有残 | 有残 | 有残 | 严残 | 900K80断 | 周菊明
2016-11-25 | 10:30 | 6GHB07 | 16016671 | 290 |  | PASS | 20 | 2 | 14 | 99.46 | PASS | PASS | 10级残 | 微量 | 少量 | 有残 | 有残 | 有残 | 严残 | 800K70断 | 周菊明
2016-11-25 | 10:30 | GH3 | 16016597 | 326 |  | PASS | 20 | 2 | 9.5 | 99.72 | PASS | PASS | 10级 | 微量 | 少量 | 有残 | 严残 | 有残 | 严残 | 70oK 60断 | 周菊明
2016-11-25 | 11:00 | 6GHB深色 | 16016616 | 270 | 208 | PASS | 20 | 1 | 8 | 99.68 | PASS | PASS | 10级 | 微量 | 少量 | 有残 | 严残 | 有残 | 严残 | 70oK 60断 | 谭娇娇
2016-11-25 | 11:00 | 9G | 16016623 | 260 | 192 | PASS | 20 | 1 | 6 | 99.28 | PASS | PASS | 9级 | 微量 | 少量 | 有残 | 严残 | 有残 | 严残 | 110OK100残 | 谭娇娇
2016-11-25 | 11:00 | 44G01 | 16016732 | 240 | 289 | PASS | 20 | 1 | 5.5 | 99.45 | PASS | PASS | 9级 | 微量 | 少量 | 有残 | 严残 | 有残 | 严残 | 90OK80断 | 谭娇娇
2016-11-25 | 11:00 | 6GHB07 | 16016672 | 300 |  | PASS | 20 | 1 | 12.5 | 99.57 | PASS | PASS | 10级 | 微量 | 少量 | 有残 | 严残 | 有残 | 严残 | 70oK 60断 | 谭娇娇
2016-11-25 | 11:00 | HD2103 | 16016674 | 110 |  |  | 20 |  |  | 99.68 | PASS | PASS | 10级 | 微量 | 少量 | 有残 | 严残 | 有残 | 严残 |  | 谭娇娇
2016-11-25 | 11:00 | 8G01中京 | 16016649 | 280 | 202 | PASS | 20 | 1 | 3 | 99.61 | PASS | PASS | 10级 | 微量 | 少量 | 有残 | 严残 | 有残 | 严残 | 90oK 80微残 | 谭娇娇
2016-11-25 | 13:30 | 8G01中京 | 16016648 | 280 | 208 | PASS | 20 | 2 | 4.5 | 99.54 | PASS | PASS | 9级 | 微量 | 少量 | 有残 | 严残 | 有残 | 严残 | 800K70断 | 周菊明
2016-11-25 | 13:30 | 09BL6加深 | 16016655 | 270 |  | PASS | 20 | 3 | 11 | 99.68 | PASS | PASS | 11级 | 微量 | 少量 | 有残 | 严残 | 有残 | 严残 | 900K80断 | 周菊明
2016-11-25 | 13:30 | GH16 | 16016650 | 270 |  | PASS | 20 | 2.5 | 10.5 | 99.57 | PASS | PASS | 9级 | 微量 | 少量 | 有残 | 严残 | 有残 | 严残 | 900K80断 | 周菊明
2016-11-25 | 13:30 | SP8T3 | 16016658 | 220 | 146 | PASS | 20 | 3.5 | 4 | 99.68 | PASS | PASS | 9级 | 微量 | 少量 | 有残 | 严残 | 有残 | 严残 | 800K70断 | 周菊明
2016-11-25 | 14:30 | 8BKH | 16016628 | 240 |  | PASS | 20 | 2 | 8 | 99.57 | PASS | PASS | 9级 | 微量 | 少量 | 有残 | 严残 | 有残 | 严残 |  | 周菊明
2016-11-25 | 15:30 | 8G04 | 16016689 | 240 | 184 | PASS | 20 | 2 | 4 | 99.67 | PASS | PASS | 10级残 | 微量 | 少量 | 有残 | 严残 | 有残 | 严残 | 70oK 60断 | 李建丽
2016-11-25 | 15:30 | HD7{2} | 16016675 | 142 | 95 |  | 20 |  |  | 99.42 | PASS | PASS | 10级 | 微量 | 少量 | 有残 | 严残 | 有残 | 严残 |  | 李建丽
2016-11-25 | 15:30 | 8G04高粘度 | 16016688 | 310 | 237 | PASS | 20 | 1.5 | 2.5 | 99.76 | PASS | PASS | 10级残 | 微量 | 少量 | 有残 | 严残 | 有残 | 严残 | 70OK60微残 | 李建丽
2016-11-25 | 17:30 | 8BL702 | 16016697 | 270 | 217 | PASS | 20 | 2 | 3.8 | 99.37 | PASS | PASS | 8级残 | 微量 | 少量 | 有残 | 严残 | 严残 | 严残 | 100OK90微残 | 李建丽
2016-11-25 | 17:30 | HD31 | 16016614 | 126 | 56 |  | 30 |  |  | 99.25 | PASS | PASS | 9级残 | 微量 | 少量 | 有残 | 严残 | 有残 | 严残 |  | 李建丽
2017-01-03 | 15:30 | HD22 | 17000013 | 92 |  |  | 20 |  |  | 99.36 | PASS | PASS | 9级残 | 微量 | 少量 | 有残 | 有残 | 有残 | 严残 |  | 周菊明
2016-11-25 | 17:30 | 8G04 | 16016690 | 240 | 186 | PASS | 20 | 2.5 | 9.8 | 99.57 | PASS | PASS | 10级残 | 微量 | 少量 | 有残 | 严残 | 有残 | 严残 | 70oK60微断 | 李建丽 | [5 empty] | 下一箱
2016-11-25 | 17:30 | SP8T3 | 16016657 | 230 | 148 | PASS | 20 | 5.3 | 2.8 | 99.47 | PASS | PASS | 11级残 | 微量 | 少量 | 少量多 | 严残 | 有残 | 严残 | 50OK40断 | 黄桂泉
2016-11-25 | 19:00 | 3G | 16016734 | 265 | 198 | PASS | 20 | 2 | 10.5 | 99.62 | PASS | PASS | 11级残 | 微量 | 少量 | 少量多 | 严残 | 有残 | 严残 | 80OK70残 | 黄桂泉
2016-11-25 | 19:00 | GH4001 | 16016627 | 337 |  | PASS | 20 | 2.7 | 16 | 99.63 | PASS | PASS | 10级残 | 微量 | 少量 | 少量多 | 严残 | 有残 | 严残 | 800K70断 | 黄桂泉
2016-11-25 | 19:00 | HD2 (1) | 16016684 | 128 | 71 |  | 20 |  |  | 99.37 | PASS | PASS | 10级 | 微量 | 少量 | 少量多 | 严残 | 有残 | 严残 |  | 黄桂泉
2016-11-25 | 19:00 | HD7(1) | 16016675 | 150 | 78 |  | 20 |  |  | 99.47 | PASS | PASS | 10级 | 微量 | 少量 | 少量多 | 严残 | 有残 | 严残 |  | 黄桂泉
2017-01-11 | 9:30 | HD22 | 17000635 | 148 | 92 |  | 20 |  |  | 99.45 | PASS | PASS | 10级 | 微量 | 少量 | 有残 | 严残 | 有残 | 严残 |  | 黄桂泉
2016-11-25 | 20:00 | WB56 | 16016661 | 258 |  | PASS | 20 |  |  | 99.27 | PASS | PASS | 6级 | 微量 | 少量 | 严残 |  | 严残 | 严残 |  | 黄桂泉
2016-11-25 | 21:00 | 8G01中京 | 16016692 | 272 | 200 | PASS | 20 | 2.6 | 1.9 | 99.57 | PASS | PASS | 9级 | 微量 | 少量 | 少量多 | 有残 | 有残 | 严残 | 900K80断 | 黄桂泉
2016-11-25 | 21:00 | GL5金象 | 16016740 | 120 | 103 | PASS | 20 | 6 | 2.8 | 99.54 | PASS | PASS | 10级 | 微量 | 少量 | 少量多 | 有残 | 有残 | 严残 | 60OK 50断 | 黄桂泉
2016-11-25 | 21:00 | HD2(2) | 16016684 | 122 | 70 |  | 20 |  |  | 99.81 | PASS | PASS | 10级 | 微量 | 少量 | 少量多 | 有残 | 有残 | 严残 |  | 黄桂泉
2016-11-25 | 22:30 | SP02深圳崇达 | 16016634 | 226 | 137 | PASS | 17.5 | 4.9 | 3 | 99.65 | PASS | PASS | 9级残 | 微量 | 少量 | 少量多 | 有残 | 有残 | 严残 | 80oK 70微残 | 黄桂泉
2016-11-25 | 22:30 | HD2 (2) | 16016685 | 120 | 68 |  | 20 |  |  | 99.15 | PASS | PASS | 10级 | 微量 | 少量 | 少量多 | 有残 | 有残 | 严残 |  | 黄桂泉
2016-11-25 | 22:30 | 09BL6加深 | 16016430 | 260 |  | PASS | 20 | 2.2 | 17 | 99.42 | PASS | PASS | 11级 | 微量 | 少量 | 少量多 | 有残 | 有残 | 严残 | 80oK 70微残 | 黄桂泉
2016-11-25 | 22:30 | HD2(1) | 16016685 | 124 | 72 |  | 20 |  |  | 99.37 | PASS | PASS | 10级 | 微量 | 少量 | 少量多 | 有残 | 有残 | 严残 |  | 黄桂泉
2016-11-25 | 22:30 | 8R16 | 16016636 | 264 |  | PASS | 20 | 2.4 | 10.5 | 99.64 | PASS | PASS | 11级 | 微量 | 少量 | 少量多 | 有残 | 有残 | 严残 |  | 黄桂泉
2016-11-25 | 0:30 | G3 | 16016735 | 266 | 198 | PASS | 20 | 2 | 6 | 99.33 | PASS | PASS | 10级 | 微量 | 少量 | 少量多 | 严残 | 有残 | 严残 | 900K80断 | 黄桂泉
2016-11-26 | 8:00 | 6GHB07 | 16016695 | 290 | 223 | PASS | 20 | 3 | 10.5 | 99.56 | PASS | PASS | 11级 | 微量 | 少量 | 少量多 | 严残 | 有残 | 严残 |  | 周菊明
2016-11-26 | 8:00 | 54G | 16016691 | 350 | 280 |  | 20 | 3 | 10.5 | 99.65 | PASS | PASS | 10级 | 微量 | 少量 | 少量多 | 严残 | 有残 | 严残 |  | 周菊明
2016-11-26 | 8:00 | HD2 (1) | 16016711 | 122 | 69 |  | 20 |  |  | 99.78 | PASS | PASS | 10级 | 微量 | 少量 | 少量多 | 严残 | 有残 | 严残 |  | 周菊明 |  | 下一箱
2016-11-26 | 9:30 | SP8T3 | 16016737 | 220 | 143 |  | 20 | 2 | 12 | 99.48 | PASS | PASS | 9级 | 微量 | 少量 | 有残 | 严残 | 有残 | 严残 | 70oK 60断 | 谭娇娇
2016-11-26 | 9:30 | 54G | 16016719 | 360 | 286 |  | 20 | 4 | 5 | 99.56 | PASS | PASS | 10级 | 微量 | 少量 | 有残 | 严残 | 有残 | 严残 | 100OK,90断 | 谭娇娇
2016-11-26 | 9:30 | HD2 2 | 16016711 | 120 | 74 |  | 20 |  |  |  | PASS | PASS | 10级 | 微量 | 少量 | 有残 | 严残 | 有残 | 严残 |  | 谭娇娇
2016-11-26 | 10:30 | 09BL12 02 | 16016742 | 350 |  | PASS | 20 |  |  | 99.85 | PASS | PASS | 10级 | 微量 | 少量 | 有残 | 严残 | 有残 | 严残 | 1100K100断 | 谭娇娇
2016-11-26 | 10:30 | 8BL16金像 | 16016721 | 130 |  | PASS | 20 | 2.5 | 7.5 | 99.64 | PASS | PASS | 10级 | 微量 | 少量 | 有残 | 严残 | 有残 | 严残 | 900K80断 | 谭娇娇
2016-11-26 | 10:30 | SP02深圳崇达 | 16016633 | 230 | 153 | PASS | 20 | 4 | 13 | 99.74 | PASS | PASS | 10级 | 微量 | 少量 | 有残 | 严残 | 有残 | 严残 | 900K80断 | 谭娇娇
2016-11-26 | 10:30 | GH4001 | 16016581 | 340 |  | PASS | 20 | 3 | 11 | 99.75 | PASS | PASS | 11级 | 微量 | 少量 | 有残 | 严残 | 有残 | 严残 | 900K80断 | 谭娇娇
2016-11-26 | 10:30 | HB55 | 16016670 | 100 | 89 |  | 20 |  |  | 99.03 | PASS | PASS | 10级残 | 微量 | 少量 | 有残 | 严残 | 有残 | 严残 |  | 谭娇娇
2016-11-26 | 11:30 | GL5金象 | 16016739 | 122 | 94 | PASS | 20 | 3 | 3 | 99.65 | PASS | PASS | 11级 | 微量 | 少量 | 有残 | 严残 | 有残 | 严残 | 70oK 60断 | 谭娇娇
2016-11-26 | 11:30 | MG3101江门崇达 | 16016654 | 300 |  | PASS | 20 | 1 | 0 | 99.64 | PASS | PASS | 12级 | 微量 | 少量 | 有残 | 严残 | 有残 | 严残 |  | 谭娇娇
2016-11-26 | 11:30 | GH15 | 16016716 | 265 |  | PASS | 20 | 1.5 | 10.5 | 99.56 | PASS | PASS | 9级残 | 微量 | 少量 | 有残 | 严残 | 有残 | 严残 | 全断 | 周菊明
2016-11-26 | 13:30 | G602万基隆 | 16016756 | 270 | 209 | 稍浅 | 20 | 1.3 | 11 | 99.48 | PASS | PASS | 10级 | 微量 | 少量 | 有残 | 严残 | 有残 | 严残 | 800K70断 | 周菊明
2016-11-26 | 13:30 | G602万基隆 | 16016755 | 270 | 209 | 稍浅 | 20 | 1 | 9 | 99.64 | PASS | PASS | 10级 | 微量 | 少量 | 有残 | 严残 | 有残 | 严残 | 900K80断 | 周菊明
2016-11-26 | 14:30 | 6GHB07 | 16016696 | 290 | 223 | 偏绿 | 20 | 2.5 | 9.5 | 99.57 | PASS | PASS | 11级 | 微量 | 少量 | 有残 | 严残 | 有残 | 严残 | 80oK 70微残 | 谭娇娇
2016-11-26 | 14:30 | HD8 1 | 16016712 | 110 | 62 |  | 20 |  |  | 99.64 | PASS | PASS | 10级 | 微量 | 少量 | 有残 | 严残 | 有残 | 严残 |  | 谭娇娇
2016-11-26 | 14:30 | SP8T3 | 16016702 | 220 | 144 | PASS | 20 | 5.5 | 3 | 99.28 | PASS | PASS | 10级 | 微量 | 少量 | 有残 | 严残 | 有残 | 严残 | 800K70断 | 谭娇娇
2016-11-26 | 14:30 | 9G201 | 16016693 | 270 | 180 | PASS | 20 | 1 | 0 | 99.81 | PASS | PASS | 11级 | 微量 | 少量 | 有残 | 严残 | 有残 | 严残 | 100OK,90断 | 谭娇娇
2016-11-26 | 15:30 | 6GHB深色 | 16016757 | 270 | 206 | 偏黄 | 20 |  |  | 99.71 | PASS | PASS | 9级 | 微量 | 少量 | 严残 | 烤死一半 | 有残 | 严残 | 70oK60残 | 李建丽
2016-11-26 | 15:30 | HD5 1 | 16016611 | 70 | 54 |  | 20 |  |  | 99.42 | PASS | PASS | 9级 | 微量 | 少量 | 有残 | 严残 | 有残 | 严残 |  | 李建丽
2016-11-26 | 15:30 | HB36 | 16016686 |  |  |  | 20 |  |  | 99.03 | PASS | PASS | 9级残 | 微量 | 少量 | 有残 | 严残 | 有残 | 严残 |  | 李建丽
2016-11-26 | 17:30 | 8Y | 16016724 | 265 |  | PASS | 20 | 3 | 4.8 | 99.42 | PASS | PASS | 9级 | 微量 | 少量 | 有残 | 严残 | 有残 | 严残 | 130OK120残 | 李建丽
2016-11-26 | 17:30 | 8BL7 | 16016764 | 270 |  | PASS | 20 | 3 | 7 | 99.37 | PASS | PASS | 9级残 | 微量 | 少量 | 严残 | 烤死一半 | 有残 | 严残 | 120OK110断 | 李建丽
2016-11-26 | 17:30 | 8R2 | 16016774 | 270 |  | 色相不一样 | 20 | 3.8 | 5 | 99.14 | PASS | PASS | 9级 | 微量 | 少量 | 严残 | 烤死一半 | 有残 | 严残 | 900K80断 | 李建丽
2016-11-26 | 17:30 | 8G04建业 | 16016759 | 185 | 140 | PASS | 20 | 3 | 8 | 99.27 | PASS | PASS | 9级 | 微量 | 少量 | 有残 | 严残 | 有残 | 严残 | 70oK 60断 | 李建丽
2016-11-26 | 17:30 | 8G01中京 | 16015758 | 272 | 200 | PASS | 20 | 4.2 | 6.8 | 99.57 | PASS | PASS | 9级残 | 微量 | 少量 | 严残 | 烤死一半 | 有残 | 严残 | 90OK 80残 | 李建丽
2016-11-26 | 17:30 | SP8T3 | 16016806 | 220 | 144 | PASS | 20 | 2.8 | 3 | 99.61 | PASS | PASS | 9级 | 微量 | 少量 | 有残 | 严残 | 有残 | 严残 | 70oK60残 | 李建丽
2016-11-26 | 17:30 | HD5(2) | 16016611 | 75 | 62 |  | 20 |  |  | 99.35 | PASS | PASS | 9级残 | 微量 | 少量 | 有残 | 严残 | 有残 | 严残 |  | 李建丽
2016-11-26 | 20:00 | MG3101深联 | 16016850 | 260 |  | 色相不一样 | 20 | 1 | 0.5 | 99.42 | PASS | PASS | 9级残 | 微量 | 少量 | 有残 | 有残 | 有残 | 严残 | 60OK 50断 | 黄桂泉
2016-11-26 | 20:00 | HB16 | 16016647 | 71 |  |  | 20 |  |  | 99.37 | PASS | PASS | 10级 | 微量 | 少量 | 有残 | 有残 | 有残 | 严残 |  | 黄桂泉
2016-11-26 | 20:00 | HD8 | 16016712 | 102 |  |  | 20 |  |  | 99.24 | PASS | PASS | 10级 | 微量 | 少量 | 有残 | 有残 | 有残 | 严残 |  | 黄桂泉
2017-01-16 | 10:30 | HD22 | 17000943 | 120 |  |  | 20 |  |  | 99.86 | PASS | PASS | 10级 | 微量 | 少量 | 有残 | 严残 | 有残 | 严残 |  | 李建丽
2016-11-26 | 20:00 | G6崇达 | 16016736 | 330 | 280 | PASS | 20 | 2.2 | 11 | 99.88 | PASS | PASS | 10级残 | 微量 | 少量 | 有残 | 严残 | 有残 | 严残 | 80oK 70微残 | 黄桂泉 |  | 下一箱
2016-11-26 | 20:00 | 8BK | 16016766 | 231 |  | PASS | 20 | 3 | 3.5 | 99.45 | PASS | PASS | 9级残 | 微量 | 少量 | 有残 | 有残 | 有残 | 严残 | 全断 | 黄桂泉
2016-11-26 | 21:00 | 44G | 16016761 | 240 | 182 | PASS | 20 | 5 | 3 | 99.45 | PASS | PASS | 8级残 | 微量 | 少量 | 有残 | 有残 | 有残 | 严残 | 70oK 60断 | 黄桂泉
2016-11-26 | 21:00 | HD2 (1) | 16016750 | 128 | 72 |  | 20 | 1.5 | 0.5 | 99.62 | PASS | PASS | 10级 | 微量 | 少量 | 有残 | 有残 | 有残 | 严残 |  | 黄桂泉
2016-11-26 | 21:00 | 9G201永隆 | 16016762 | 262 | 175 | 色相不一样 | 20 | 0.5 | 0 | 99.37 | PASS | PASS | 10级残 | 微量 | 少量 | 有残 | 严残 | 有残 | 有残 | 60OK 50断 | 黄桂泉
2016-11-26 | 21:00 | HD2 (1) | 16016751 | 120 | 66 | 17.5 | 99.88 | 1.5 | 1 | 99.42 | PASS | PASS | 11级残 | 微量 | 少量 | 有残 | 严残 | 有残 | 有残 |  | 黄桂泉
2016-11-26 | 22:30 | HD2 (2) | 16016750 | 120 | 72 | 17.5 | 99.84 | 2.5 | 2 | 99.27 | PASS | PASS | 12级残 | 微量 | 少量 | 有残 | 严残 | 有残 | 有残 |  | 黄桂泉
2016-11-26 | 23:00 | HD2 (2) | 16016751 | 120 | 66 |  | 20 |  |  | 99.43 | PASS | PASS | 10级残 | 微量 | 少量 | 有残 | 严残 | 有残 | 严残 |  | 黄桂泉
2016-11-26 | 23:30 | MG31 | 16016718 | 320 |  | PASS | 20 |  |  | 99.37 | PASS | PASS | 11级 | 微量 | 少量 | 有残 | 严残 | 有残 | 少量多 |  | 李建丽
2016-11-26 | 23:30 | HD24 | 16016753 | 106 | 60 |  | 20 |  |  | 99.62 | PASS | PASS | 10级残 | 微量 | 少量 | 有残 | 严残 | 有残 | 严残 |  | 李建丽
2016-11-27 | 8:00 | 18GHB | 16016760 | 120 | 102 | PASS | 20 | 2 | 9.5 | 99.32 | PASS | PASS | 9级 | 微量 | 少量 | 有残 | 严残 | 有残 | 严残 | 900K80断 | 黄桂泉
2016-11-27 | 8:00 | HD2 1 | 16016752 | 120 |  |  | 20 |  |  | 99.14 | PASS | PASS | 9级 | 微量 | 少量 | 有残 | 严残 | 有残 | 严残 |  | 黄桂泉
2016-11-27 | 8:00 | 8G04 | 16016788 | 234 | 175 | PASS | 20 | 1 | 4 | 99.45 | PASS | PASS | 10级 | 微量 | 少量 | 有残 | 严残 | 有残 | 严残 |  | 黄桂泉
2016-11-27 | 10:00 | HD2 (2) | 16016752 | 120 | 75 |  | 20 |  |  |  | PASS | PASS | 10级 | 微量 | 少量 | 有残 | 严残 | 有残 | 严残 | 900K80断 | 周菊明
2016-11-27 | 10:00 | HD2 (2) | 16016782 | 122 | 74 |  | 20 |  |  |  | PASS | PASS | 9级 | 微量 | 少量 | 有残 | 严残 | 有残 | 严残 |  | 周菊明
2016-11-27 | 10:00 | HD2 (1) | 16016782 | 120 | 73 |  | 20 |  |  | 99.35 | PASS | PASS | 10级 | 微量 | 少量 | 有残 | 严残 | 有残 | 严残 |  | 周菊明
2016-11-27 | 10:00 | 8G04 | 16016787 | 240 | 190 | PASS | 20 | 2.5 | 5 | 99.37 | PASS | PASS | 11级 | 微量 | 少量 | 有残 | 严残 | 有残 | 严残 | 1100K100断 | 周菊明
2016-11-27 | 10:00 | 23G | 16016791 | 270 | 222 | PASS | 20 | 3 | 12 | 99.56 | PASS | PASS | 12级 | 微量 | 少量 | 有残 | 严残 | 有残 | 严残 | 1100K100断 | 周菊明
2016-11-27 | 11:00 | 8G04试样A | 16016754 | 240 |  | PASS | 20 | 2.5 | 5 | 99.56 | PASS | PASS | 10级残 | 微量 | 少量 | 有残 | 严残 | 有残 | 严残 | 900K80断 | 周菊明
2016-11-27 | 11:00 | GH1801 | 16016790 | 360 |  | PASS | 20 | 2 | 14.5 | 9957 | PASS | PASS | 10级 | 微量 | 少量 | 有残 | 严残 | 有残 | 严残 | 900K80断 | 周菊明
2016-11-27 | 11:00 | 8BL16金像 | 16016797 | 128 |  | PASS | 20 | 3.5 | 13 | 99.74 | PASS | PASS | 9级 | 微量 | 少量 | 有残 | 严残 | 有残 | 有残 | 70oK 60断 | 周菊明
2016-11-27 | 11:00 | HD12HF | 16016575 | 70 | 42 | PASS | 20 |  |  | 99.63 | PASS | PASS | 10级 | 微量 | 少量 | 有残 | 有残 | 有残 | 严残 |  | 黄桂泉
2016-11-27 | 12:00 | MG6 | 16016792 | 262 |  | PASS | 30 | 2 | 0.5 | 99.74 | PASS | PASS | 10级 | 微量 | 少量 | 有残 | 有残 | 有残 | 少量多 | 900K80断 | 黄桂泉
2016-11-27 | 12:00 | 32G | 16016763 | 267 | 208 | PASS | 20 | 2 | 9 | 99.46 | PASS | PASS | 10级 | 微量 | 少量 | 有残 | 有残 | 有残 | 严残 | 900K80断 | 黄桂泉
2016-11-27 | 12:00 | GH10 | 16016789 | 270 |  | PASS | 20 | 2 | 10.5 | 99.75 | PASS | PASS | 8级残 | 微量 | 少量 | 有残 | 有残 | 有残 | 严残 | 800K70断 | 黄桂泉
2016-11-27 | 12:00 | SP8T3 | 16016722 | 212 | 139 | PASS | 20 | 6 | 4 | 99.67 | PASS | PASS | 11级 | 微量 | 少量 | 有残 | 严残 | 有残 | 严残 | 70oK 60断 | 黄桂泉
2016-11-27 | 14:00 | SP8T3 | 16016723 | 210 | 138 | PASS | 20 | 5 | 4 | 99.81 | PASS | PASS | 10级 | 微量 | 少量 | 有残 | 严残 | 有残 | 严残 | 900K80断 | 黄桂泉
2016-11-27 | 14:00 | GH1801 | 16016818 | 370 |  | PASS | 20 | 3 | 5 | 99.082 | PASS | PASS | 10级 | 微量 | 少量 | 严残 | 烤死一半 | 有残 | 严残 | 900K80断 | 黄桂泉
2016-11-27 | 14:00 | 09BL6加深 | 16016765 | 265 |  | PASS | 20 | 2.5 | 15 | 99.28 | PASS | PASS | 11级 | 微量 | 少量 | 有残 | 严残 | 有残 | 严残 | 800K70断 | 黄桂泉
2016-11-27 | 15:30 | DSP66HF01 | 16016819 | 258 | 208 | 偏黄 | 20 |  |  |  | PASS | PASS | 9级 | 微量 | 少量 | 有残 | 严残 | 有残 | 严残 | 900K80断 | 李小娟
2016-11-27 | 15:30 | HD32 | 16016687 | 96 | 35 |  | 20 |  |  |  | PASS | PASS | 9级 | 微量 | 少量 | 有残 | 严残 | 有残 | 严残 |  | 李小娟
2016-11-27 | 15:30 | DSP31HF | 16016821 | 227 | 153 | 色相不一样 | 20 |  |  |  | PASS | PASS | 10级 | 微量 | 微量 | 少量 | 有残 | 有残 | 有残 | 70OK60微断 | 李小娟
2016-11-27 | 17:30 | SP20HF | 16016799 | 225 | 137 | 偏黄 | 17.5 | 3.5 | 0 | 99.41 |  | PASS | 11级残 | 微量 | 微量 | 少量 | 有残 | 有残 | 严残 | 70oK 60断 | 李小娟
2016-11-27 | 19:30 | SP20HF | 16016772 | 230 | 157 | 偏黄 | 17.5 | 3 | 0.5 | 99.75 |  | PASS | 11级 | 微量 | 微量 | 少量 | 有残 | 有残 | 严残 | 70oK 60断 | 李小娟
2016-11-27 | 19:30 | GH12 | 16016820 | 262 |  | PASS | 20 | 4 | 6 | 99.84 | 有气泡 | PASS | 9级 | 微量 | 少量 | 有残 | 严残 | 有残 | 少量多 | 90oK 80微残 | 李小娟
2016-11-27 | 19:30 | SK3601 | 16016553 | 410 | 217 | PASS | 25 | 3 | 1 | 99.16 |  | PASS | 13级 | 微量 | 微量 | 少量 | 有残 | 有残 | 少量多 | 70oK 60断 | 李小娟
2016-11-27 | 19:30 | HD21 | 16016785 | 110 | 60 |  | 20 |  |  | 99.58 | PASS | PASS | 10级 | 微量 | 少量 | 有残 | 严残 | 有残 | 严残 |  | 李小娟
2016-11-27 | 19:30 | 8BL23 | 16016851 | 267 |  | PASS | 27.5 | 4 | 10 | 99.47 | PASS | PASS | 9级 | 微量 | 少量 | 有残 | 严残 | 有残 | 严残 | 1100K100断 | 李小娟 |  | 标样
2016-11-27 | 21:30 | 8BL | 16016822 | 269 | 202 | PASS | 20 | 3 | 9 | 99.35 | PASS | PASS | 10级 | 微量 | 少量 | 有残 | 严残 | 有残 | 有残 | 120OK110微残 | 李小娟
2016-11-27 | 21:30 | HD8(1) | 16016784 | 106 | 73 |  | 20 |  |  | 99.86 | PASS | PASS | 9级 | 微量 | 少量 | 有残 | 严残 | 有残 | 少量多 |  | 李小娟
2016-11-28 | 8:00 | 8G04 | 16016842 | 240 | 185 | PASS | 20 | 1.5 | 3 | 99.81 | PASS | PASS | 9级 | 微量 | 少量 | 有残 | 严残 | 少量 | 严残 | 100OK,90断 | 周菊明
2016-11-28 | 9:30 | SP20HF | 16016770 | 226 | 156 | PASS | 20 | 2.5 | 1.5 | 99.57 | PASS | PASS | 9级 | 微量 | 少量 | 有残 | 严残 | 少量 | 严残 | 70oK 60断 | 周菊明
2016-11-28 | 9:30 | G602福建星河 | 16016817 | 122 | 102 | PASS | 20 | 2.5 | 11.5 | 99.68 | PASS | PASS | 9级 | 微量 | 少量 | 有残 | 严残 | 少量 | 严残 | 800K70断 | 周菊明
2016-11-28 | 9:30 | MG31{01} | 16016824 | 290 | 180 | PASS | 22.5 | 1.5 | 0 | 99.54 | PASS | PASS | 10级 | 微量 | 微量 | 有残 | 严残 | 少量 | 少量多 | 70oK 60断 | 周菊明
2016-11-28 | 9:30 | 8BL23 | 16016851 | 267 |  | PASS | 20 | 1 | 7.5 | 99.65 | PASS | PASS | 9级 | 微量 | 少量 | 有残 | 严残 | 少量 | 严残 |  | 周菊明
2016-11-28 | 10:30 | SK11 | 16016794 | 340 | 252 | PASS | 27.5 |  |  | 99.64 | PASS | PASS | 10级 | 微量 | 少量 | 有残 | 严残 | 少量 | 有残 |  | 谭娇娇 |  | 下一箱
2016-11-28 | 10:30 | 44G | 16016841 | 234 | 181 | PASS | 20 | 2 | 4 | 99.68 | PASS | PASS | 9级 | 微量 | 少量 | 有残 | 严残 | 少量 | 严残 | 110OK100残 | 谭娇娇
2016-11-28 | 11:00 | HD2 (1) | 16016837 | 129 | 72 |  | 20 |  |  | 99.86 | PASS | PASS | 9级 | 微量 | 少量 | 有残 | 严残 | 少量 | 严残 |  | 谭娇娇
2016-11-28 | 12:00 | 8R2 | 16016831 | 268 | 195 | PASS | 20 |  |  | 99.82 | PASS | PASS | 9级 | 微量 | 少量 | 有残 | 严残 | 少量 | 严残 | 120OK110微残 | 谭娇娇
2016-11-28 | 14:00 | 44G | 16016869 | 240 | 186 |  | 20 | 2 | 2 | 99.67 | PASS | PASS | 9级 | 微量 | 少量 | 有残 | 严残 | 少量 | 严残 | 1100K100断 | 黄桂泉
2016-11-28 | 14:00 | HD8 1 | 16016113 | 109 | 57 |  | 22.5 |  |  | 99.54 | PASS | PASS | 9级 | 微量 | 少量 | 有残 | 严残 | 少量 | 严残 |  | 黄桂泉
2016-11-28 | 14:30 | 8BL16金像 | 16016846 | 128 | 103 |  | 20 | 3.5 | 8 | 99.64 | PASS | PASS | 9级 | 微量 | 微量 | 有残 | 严残 | 少量 | 有残 | 900K80断 | 黄桂泉
2016-11-28 | 14:30 | HD2 | 16016836 | 120 | 66 |  | 22.5 |  |  | 99.81 | PASS | PASS | 9级 | 微量 | 少量 | 有残 | 严残 | 少量 | 严残 |  | 黄桂泉
2016-11-28 | 14:30 | HD2 (2) | 16016837 | 120 | 66 |  | 20 |  |  | 99.68 | PASS | PASS | 9级 | 微量 | 少量 | 有残 | 严残 | 少量 | 严残 |  | 黄桂泉
2016-11-28 | 14:30 | HD12HF | 16016786 | 70 | 20 |  | 20 |  |  | 入图库 | PASS | PASS | 9级 | 微量 | 少量 | 有残 | 严残 | 有残 | 严残 |  | 黄桂泉
2016-11-28 | 15:30 | HD2 (1) | 16016814 | 120 | 66 |  |  |  |  | 99.45 | PASS | PASS | 11级残 | 微量 | 少量 | 有残 | 严残 | 少量多 | 严残 |  | 李建丽
2016-11-28 | 15:30 | SP20HF | 16016827 | 220 | 152 | PASS | 20 | 3.5 | 1 | 99.65 | PASS | PASS | 10级 | 微量 | 少量 | 有残 | 严残 | 有残 | 严残 | 60OK 50断 | 李建丽
2016-11-28 | 15:30 | 8BL16金像 | 16016845 | 122 | 101 | PASS | 20 | 3.5 | 7.5 | 99.54 | PASS | PASS | 11级残 | 微量 | 少量 | 有残 | 严残 | 少量 | 有残 | 80oK 70微残 | 李建丽
2016-11-28 | 15:30 | 09BL6加深 | 16016790 | 260 |  | PASS | 20 | 3.5 | 18 | 99.57 | PASS | PASS | 10级残 | 微量 | 少量 | 有残 | 有残 | 少量 | 严残 | 80oK 70微残 | 李建丽
2016-11-28 | 17:30 | 8G04 | 16016867 | 236 | 185 | PASS | 20 | 2.5 | 3 | 99.58 | PASS | PASS | 9级 | 微量 | 少量 | 有残 | 严残 | 少量多 | 严残 | 80oK 70微残 | 李建丽
2016-11-28 | 17:30 | 8G04 | 16016865 | 232 | 182 | PASS | 22.5 | 3 | 3 | 99.33 | PASS | PASS | 9级 | 微量 | 少量 | 有残 | 严残 | 少量多 | 严残 | 800K70断 | 李建丽
2016-11-28 | 17:30 | 8G04 | 16016866 | 236 | 185 | PASS | 20 | 2.5 | 2.5 | 99.86 | PASS | PASS | 9级 | 微量 | 少量 | 有残 | 严残 | 少量多 | 严残 | 90oK 80微残 | 李建丽
2016-11-28 | 17:30 | HD8（2） | 16016713 | 110 | 57 |  | 20 |  |  | 99.54 | PASS | PASS | 11级 | 微量 | 少量 | 有残 | 严残 | 少量 | 严残 |  | 李建丽
2016-11-28 | 17:30 | HD2(2) | 16016814 | 120 | 65 |  | 20 |  |  | 99.56 | PASS | PASS | 9级 | 微量 | 少量 | 有残 | 严残 | 有残 | 严残 |  | 李建丽
2016-11-28 | 19:30 | MG77 | 16016793 | 275 |  | 稍深 | 22.5 | 0.2 | 2 | 99.58 | PASS | PASS | 10级 | 微量 | 少量 | 有残 | 严残 | 少量 | 有残 | 70oK 60断 | 李小娟
2016-11-28 | 19:30 | SP20HF | 16016798 | 227 | 158 | PASS | 20 | 1.2 | 2.7 | 99.74 | PASS | PASS | 10级残 | 微量 | 少量 | 有残 | 严残 | 有残 | 严残 | 70OK60微断 | 李小娟
2016-11-28 | 20:30 | 8BKT11 | 16016974 |  |  | 浅了 | 35 | 2 | 0.5 | 97.42 | PASS | PASS | 10级 | 微量 | 少量 | 有残 | 严残 | 有残 | 严残 | 100OK90微残 | 李小娟
2016-11-28 | 20:30 | SP20HF | 16016771 | 222 | 155 | PASS | 20 | 3 | 1.5 | 99.86 | PASS | PASS | 10级 | 微量 | 少量 | 有残 | 严残 | 少量 | 严残 | 70oK 60断 | 李小娟
2016-11-28 | 20:30 | 8G04 | 16016868 | 240 | 186 | PASS | 20 | 3 | 2.5 | 99.75 | PASS | PASS | 10级 | 微量 | 少量 | 有残 | 严残 | 少量 | 严残 | 800K70断 | 李小娟
2016-11-28 | 21:30 | 8BL2 | 16016876 | 240 | 186 | 稍浅 | 20 | 4 | 9 | 99.69 | PASS | PASS | 9级残 | 微量 | 少量 | 有残 | 严残 | 少量 | 有残 | 100OK,90断 | 李小娟
2016-11-28 | 21:30 | 8G04试样B | 16016914 | 240 | 185 | PASS | 20 | 2 | 15 | 99.74 | PASS | PASS | 10级残 | 微量 | 少量 | 有残 | 严残 | 有残 | 严残 | 120OK110微残 | 李小娟
2016-11-28 | 21:30 | DSP66HF01 | 16016871 | 255 | 205 | 偏黄 | 20 |  |  | 99.68 | PASS | PASS | 8级 | 微量 | 少量 | 有残 | 严残 | 少量 | 严残 | 90OK 80残 | 李小娟
2016-11-28 | 23:00 | GH68 | 16016872 | 280 |  | PASS | 20 | 2.9 | 15.3 | 99.47 | PASS | PASS | 10级 | 微量 | 少量 | 有残 | 严残 | 少量 | 严残 | 90oK 80微残 | 李小娟
2016-11-28 | 24:00 | HD52 | 16016978 | 124 |  |  | 20 |  |  | 99.16 | PASS | PASS | 10级 | 微量 | 少量 | 有残 | 严残 | 有残 | 严残 |  | 李建丽
2016-11-28 | 0:30 | MBK13 | 16016975 | 270 | 156 | PASS | 40 | 2.5 | 0 | 99.42 | PASS | PASS | 10级残 | 微量 | 少量 | 有残 | 严残 | 有残 | 严残 | 100OK,90断 | 李建丽
2016-11-28 | 0:30 | HD11 | 16016864 | 210 | 70 |  | 40 |  |  | 99.37 | PASS | PASS | 10级 | 微量 | 少量 | 有残 | 严残 | 少量多 | 严残 |  | 李建丽
2016-11-29 | 8:00 | HD8(2) | 16016784 | 105 | 80 |  | 20 |  |  |  | PASS | PASS | 9级 | 微量 | 少量 | 有残 | 严残 | 少量多 | 严残 |  | 谭娇娇
2016-11-29 | 8:00 | 8G01中京 | 16016904 | 276 | 210 |  | 20 |  |  | 99.67 | PASS | PASS | 9级 | 微量 | 少量 | 有残 | 严残 | 少量多 | 严残 | 130OK120残 | 谭娇娇
2016-11-29 | 8:00 | 6GHB | 16016875 | 270 | 212 |  | 20 |  |  | 99.64 | PASS | PASS | 9级 | 微量 | 少量 | 有残 | 严残 | 少量多 | 严残 | 1100K100断 | 谭娇娇
2016-11-29 | 9:30 | HD2 1 | 16016862 | 127 | 72 |  | 20 |  |  | 99.56 | PASS | PASS | 10级 | 微量 | 少量 | 有残 | 有残 | 少量多 | 严残 |  | 谭娇娇
2016-11-29 | 9:30 | 8G04试样C | 16016915 | 230 | 184 |  | 20 | 2.5 | 1 | 99.87 | PASS | PASS | 10级 | 微量 | 少量 | 有残 | 烤死一半 | 少量多 | 严残 | 800K70断 | 谭娇娇
2016-11-29 | 9:30 | SP20HF | 16016828 | 220 | 152 |  | 20 | 3.5 | 7 | 99.74 | PASS | PASS | 11级 | 微量 | 少量 | 有残 | 有残 | 有残 | 严残 | 800K70断 | 谭娇娇
2016-11-29 | 9:30 | HD2 2 | 16016895 | 122 | 69 |  | 20 |  |  |  | PASS | PASS | 10级 | 微量 | 少量 | 有残 | 有残 | 有残 | 严残 |  | 谭娇娇
2016-11-29 | 9:30 | HD2 1 | 16016861 | 128 | 76 |  | 20 |  |  | 99.54 | PASS | PASS | 10级 | 微量 | 少量 | 有残 | 有残 | 少量多 | 严残 |  | 谭娇娇
2016-11-29 | 11:00 | GH16{2} | 16016902 | 262 |  |  | 20 | 3 | 4.5 | 99.64 | PASS | PASS | 9级 | 微量 | 少量 | 有残 | 严残 | 少量多 | 严残 | 900K80断 | 周菊明
2016-11-29 | 11:00 | HS2 | 16016839 | 110 | 70 |  | 20 |  |  | 99.61 | PASS | PASS | 8级 | 微量 | 少量 | 有残 | 严残 | 有残 | 严残 |  | 周菊明
2016-11-29 | 11:00 | HD2 2 | 16016862 | 125 | 72 |  | 20 |  |  |  | PASS | PASS | 10级 | 微量 | 少量 | 有残 | 有残 | 少量多 | 严残 |  | 周菊明
2016-11-29 | 11:00 | HD2 2 | 16016861 | 120 | 62 |  | 20 |  |  |  | PASS | PASS | 11级 | 微量 | 少量 | 有残 | 有残 | 少量多 | 严残 |  | 周菊明
2016-11-29 | 11:30 | GH16{1} | 16016902 | 262 |  |  | 20 | 3 | 4.5 | 99.81 | PASS | PASS | 12级 | 微量 | 少量 | 有残 | 严残 | 少量多 | 严残 | 900K80断 | 周菊明
2016-11-29 | 11:30 | 6GHBS | 16016843 | 273 | 240 | 色相不一样 | 25 | 3.5 | 4 | 98.79 | PASS | PASS | 8级 | 微量 | 少量 | 有残 | 严残 | 有残 | 严残 | 1100K100断 | 周菊明
2016-11-29 | 11:30 | HD2 (1) | 16016895 | 122 | 68 |  | 20 |  |  | 99.66 | PASS | PASS | 10级 | 微量 | 少量 | 有残 | 有残 | 少量多 | 严残 |  | 周菊明
2016-11-29 | 11:30 | HD25(2) | 16016815 | 130 | 78 |  | 20 |  |  |  | PASS | PASS | 9级 | 微量 | 少量 | 有残 | 有残 | 有残 | 严残 |  | 周菊明
2016-11-29 | 12:30 | 8BL2 | 16016877 | 232 | 182 |  | 20 | 2.5 | 3 | 99.81 | PASS | PASS | 10级 | 微量 | 少量 | 有残 | 有残 | 少量 | 严残 | 120OK110微残 | 周菊明
2016-11-29 | 12:30 | 09BL6加深 | 16016823 | 268 | 200 |  | 20 | 4 | 3.5 | 99.88 | PASS | PASS | 11级 | 微量 | 少量 | 有残 | 严残 | 少量多 | 严残 | 900K80断 | 周菊明
2016-11-29 | 14:00 | 44G | 16016870 | 234 | 185 |  | 20 | 3 | 3.2 | 99.47 | PASS | PASS | 11级 | 微量 | 少量 | 有残 | 严残 | 少量多 | 严残 |  | 谭娇娇
2016-11-29 | 14:00 | HD2 2 | 16016836 | 120 | 66 |  | 20 |  |  |  | PASS | PASS | 9级 | 微量 | 少量 | 有残 | 有残 | 少量多 | 严残 |  | 谭娇娇
2016-11-29 | 14:00 | GH1801 | 16016903 | 360 |  |  | 20 | 2 | 7 | 99.78 | PASS | PASS | 10级 | 微量 | 少量 | 有残 | 严残 | 少量多 | 严残 | 800K70断 | 谭娇娇
2016-11-29 | 14:00 | 8BL16 | 16016908 | 125 | 103 |  | 20 | 2.7 | 7.5 | 99.465 | PASS | PASS | 10级 | 微量 | 少量 | 有残 | 有残 | 少量 | 严残 | 900K80断 | 谭娇娇
2016-11-29 | 14:00 | HD25 1 | 16016815 | 130 | 60 |  | 20 |  |  | 99.24 | PASS | PASS | 9级残 | 微量 | 少量 | 有残 | 有残 | 少量多 | 严残 |  | 谭娇娇
2016-11-29 | 14:00 | HD12HF | 16016840 | 78 | 41 |  | 20 |  |  | 99.46 | PASS | PASS | 9级 | 微量 | 少量 | 有残 | 有残 | 有残 | 严残 |  | 谭娇娇
2016-11-29 | 14:00 | 23G | 16016905 | 262 | 98 |  | 20 | 2.7 | 11 | 99.75 | PASS | PASS | 9级 | 微量 | 少量 | 有残 | 有残 | 少量多 | 严残 | 80oK 70微残 | 谭娇娇 |  | 标样
2016-11-29 | 15:30 | GH4801 | 16016906 | 268 |  |  | 20 | 2 | 6 | 99.36 | PASS | PASS | 11级 | 微量 | 少量 | 有残 | 严残 | 有残 | 严残 | 80oK 70微残 | 谭娇娇 |  | 下一箱
2016-11-29 | 15:30 | SP20HF | 16016847 | 225 | 157 |  | 20 | 4 | 1 | 99.75 | PASS | PASS | 10级 | 微量 | 少量 | 有残 | 有残 | 有残 | 严残 | 900K80断 | 谭娇娇
2016-11-29 | 15:30 | 8G01中京 | 16016930 | 280 | 238 |  | 20 | 2 | 6 | 99.57 | PASS | PASS | 9级 | 微量 | 少量 | 有残 | 严残 | 有残 | 严残 | 100OK90微残 | 李小娟
2016-11-29 | 15:30 | GH15 | 16016901 | 268 |  |  | 20 | 2.5 | 8.5 | 99.45 | PASS | PASS | 9级 | 微量 | 少量 | 有残 | 严残 | 有残 | 严残 | 90oK 80微残 | 李小娟 |  | 标样
2016-11-29 | 17:30 | SK30 | 16016873 | 410 | 280 | PASS | 20 | 2 | 4 | 99.13 | PASS | PASS | 9级残 | 微量 | 少量 | 有残 | 严残 | 有残 | 有残 | 100OK,90断 | 李小娟
2016-11-29 | 17:30 | 9G201 | 16016844 | 270 | 148 | PASS | 25 | 0.5 | 0 | 99.62 | PASS | PASS | 10级 | 微量 | 微量 | 少量 | 严残 | 有残 | 严残 | 60ok50微残 | 李小娟
2016-11-29 | 17:30 | 44G | 16016931 | 238 | 185 | PASS | 20 | 3.4 | 3.5 | 99.54 | PASS | PASS | 9级 | 微量 | 少量 | 有残 | 严残 | 有残 | 严残 | 90OK 80残 | 李小娟
2016-11-29 | 17:30 | MG6 | 16016874 | 260 | 175 | PASS | 20 | 1.9 | 0.3 | 99.63 | PASS | PASS | 10级 | 微量 | 微量 | 少量多 | 严残 | 有残 | 有残 | 70OK60微断 | 李小娟
2016-11-29 | 17:30 | 8Y | 16016913 | 265 | 200 | PASS | 20 | 2.3 | 3.5 | 99.58 | PASS | PASS | 9级残 | 微量 | 少量 | 有残 | 严残 | 有残 | 严残 | 110OK100断 | 李小娟
2016-11-29 | 17:30 | HD2(1) | 16016923 | 128 | 73 |  | 20 |  |  | 99.15 | PASS | PASS | 9级 | 微量 | 少量 | 有残 | 严残 | 有残 | 严残 |  | 李小娟
2016-11-29 | 20:30 | HD2(2) | 16016923 | 129 | 78 |  | 20 |  |  | 99.63 | PASS | PASS | 9级 | 微量 | 少量 | 有残 | 严残 | 有残 | 严残 |  | 李小娟
2016-11-29 | 20:30 | 8G04 | 16016928 | 240 | 184 | PASS | 20 | 2.6 | 3.6 | 99.58 | PASS | PASS | 9级 | 微量 | 少量 | 有残 | 严残 | 有残 | 严残 | 80oK 70微残 | 李小娟
2016-11-29 | 20:30 | GH1801 | 16016933 | 366 |  | PASS | 20 | 2.3 | 11.3 | 99.78 | PASS | PASS | 9级 | 微量 | 少量 | 有残 | 严残 | 有残 | 严残 | 70oK 60断 | 李小娟
2016-11-29 | 20:30 | SP20HF | 16016852 | 228 | 167 | PASS | 20 | 3.2 | 1.2 | 99.62 | PASS | PASS | 10级 | 微量 | 少量 | 有残 | 严残 | 有残 | 严残 | 60ok50微残 | 李小娟
2016-11-29 | 20:30 | HD2 (1) | 16016897 | 123 | 78 |  | 20 |  |  | 99.36 | PASS | PASS | 9级 | 微量 | 少量 | 有残 | 严残 | 有残 | 严残 |  | 李小娟
2016-11-29 | 21:30 | 8G04 | 16016927 | 240 | 187 | PASS | 20 | 2.6 | 2.5 | 99.85 | PASS | PASS | 9级 | 微量 | 少量 | 有残 | 严残 | 有残 | 严残 | 800K70断 | 李小娟
2016-11-29 | 22:00 | 44G | 16016932 | 234 | 181 | PASS | 20 | 2.5 | 3.5 | 99.36 | PASS | PASS | 9级 | 微量 | 少量 | 有残 | 严残 | 有残 | 严残 | 800K70断 | 李建丽
2016-11-29 | 23:00 | 09BL21 | 16016938 | 266 | 215 | 稍浅 | 20 | 3.3 | 5.3 | 99.45 | PASS | PASS | 10级 | 微量 | 少量 | 有残 | 严残 | 有残 | 严残 | 70OK60微断 | 李建丽
2016-11-29 | 23:00 | 8BL2 | 16016937 | 236 | 180 | PASS | 20 | 2.8 | 5.3 | 99.36 | PASS | PASS | 9级 | 微量 | 少量 | 有残 | 严残 | 有残 | 严残 | 900K80断 | 李建丽
2016-11-29 | 23:00 | SP20HF | 16016829 | 228 | 166 | PASS | 20 | 3 | 0.4 | 99.75 | PASS | PASS | 9级残 | 微量 | 少量 | 有残 | 严残 | 有残 | 严残 | 60OK 50断 | 李建丽
2016-11-29 | 23:00 | HB30 | 16016899 | 160 | 158 |  | 25 |  |  | 95.11 | PASS | PASS | 10级 | 微量 | 少量 | 有残 | 严残 | 有残 | 严残 |  | 李建丽
2016-11-29 | 0:30 | 6GHB | 16016936 | 260 | 208 |  |  | 3 | 3.5 | 99.86 | PASS | PASS | 9级 | 微量 | 少量 | 有残 | 严残 | 有残 | 严残 | 80oK 70微残 | 李小娟
2016-11-30 | 8:00 | G2006 | 16016935 | 280 | 212 | PASS | 20 | 2 | 4.5 | 99.72 | PASS | PASS | 10级 | 微量 | 少量 | 有残 | 严残 | 少量 |  | 800K70断 | 谭娇娇
2016-11-30 | 8:00 | HD2 (2) | 16016897 | 122 | 77 |  | 20 |  |  |  | PASS | PASS | 10级 | 微量 | 少量 | 有残 | 严残 | 有残 |  |  | 谭娇娇
2016-11-30 | 10:30 | HD2 (1) | 16016956 | 120 | 66 |  | 20 |  |  | 99.81 | PASS | PASS | 10级 | 微量 | 少量 | 有残 | 严残 | 有残 |  |  | 谭娇娇
2016-11-30 | 10:30 | HD2 (2) | 16016956 | 120 | 66 |  | 20 |  |  |  | PASS | PASS | 10级 | 微量 | 少量 | 有残 | 严残 | 有残 |  |  | 谭娇娇
2016-11-30 | 10:30 | HD2 (1) | 16016924 | 123 | 80 |  | 20 |  |  | 99.88 | PASS | PASS | 10级 | 微量 | 少量 | 有残 | 严残 | 有残 |  |  | 谭娇娇
2016-11-30 | 10:30 | SP8T3 | 16016881 | 230 | 152 | PASS | 20 | 5 | 3.2 | 99.64 | PASS | PASS | 10级 | 微量 | 少量 | 有残 | 严残 | 有残 |  | 800K70断 | 谭娇娇
2016-11-30 | 10:30 | 8G04 | 16016929 | 230 | 182 | PASS | 20 | 2 | 5.5 | 99.68 | PASS | PASS | 10级 | 微量 | 少量 | 有残 | 严残 | 有残 |  | 120OK110微残 | 谭娇娇
2016-11-30 | 12:00 | 8G04奥（1) | 16016963 | 266 | 201 | PASS | 20 | 3 | 2.5 | 99.64 | PASS | PASS | 10级 | 微量 | 少量 | 有残 | 严残 | 有残 |  | 900K80断 | 谭娇娇
2016-11-30 | 12:00 | HD31 | 16016898 | 110 | 62 |  | 20 |  |  | 99.28 | PASS | PASS | 10级 | 微量 | 少量 | 有残 | 严残 | 有残 |  |  | 谭娇娇
2016-11-30 | 13:30 | H-9100无色油 | 16017044 | 268 | 198 |  | 20 |  |  | 99.95 | PASS | PASS | 10级 | 微量 | 少量 | 有残 | 严残 | 有残 |  | 60OK 50断 | 谭娇娇
2016-11-30 | 13:30 | SP02 | 16016946 | 224 | 149 | PASS | 20 | 2.5 | 1 | 99.64 | PASS | PASS | 11级 | 微量 | 少量 | 有残 | 严残 | 有残 |  | 800K70断 | 谭娇娇
2016-11-30 | 13:30 | 8G04奥 2 | 16016963 | 260 | 198 | PASS | 20 | 3 | 1.5 | 99.58 | PASS | PASS | 10级 | 微量 | 少量 | 严残 | 严残 | 有残 |  | 900K80断 | 谭娇娇
2016-11-30 | 13:30 | 20G2联泰 | 16016795 | 158 | 106 | PASS | 20 | 1.5 | 0 | 99.52 | PASS | PASS | 11级 | 微量 | 少量 | 有残 | 严残 | 少量 |  | 110OK100残 | 谭娇娇
2016-11-30 | 13:30 | MG6 | 16016966 | 268 | 202 | PASS | 20 | 1.5 | 0 | 99.65 | PASS | PASS | 12级 | 微量 | 少量 | 有残 | 严残 | 少量 |  | 60OK 50断 | 谭娇娇
2016-11-30 | 13:30 | 8G01中京 | 16016965 | 273 | 207 | PASS | 20 | 3.5 | 7 | 99.45 | PASS | PASS | 10级 | 微量 | 少量 | 严残 | 严残 | 有残 |  | 130OK120残 | 谭娇娇
2016-11-30 | 13:30 | HB50 | 16016838 | 78 | 56 |  | 20 |  |  | 99.72 | PASS | PASS | 10级 | 微量 | 少量 | 有残 | 严残 | 有残 |  |  | 谭娇娇
2016-11-30 | 13:30 | 8BKH5 | 16016939 | 262 | 204 | 色相不一样 | 20 | 4.5 | 11.5 | 99.88 | PASS | PASS | 8级 | 微量 | 少量 | 有残 | 严残 | 有残 |  | 全断 | 谭娇娇
2016-11-30 | 15:00 | 200GHB | 16017043 | 266 | 212 | 浅了 | 20 | 4 | 3 | 99.67 | PASS | PASS | 9级 | 微量 | 少量 | 有残 | 严残 | 有残 |  |  | 周菊明
2016-11-30 | 16:00 | HD8(1) | 16016925 | 105 | 56 |  | 20 |  |  | 99.56 | PASS | PASS | 10级残 | 微量 | 少量 | 有残 | 严残 | 有残 | 严残 |  | 李小娟
2016-11-30 | 16:00 | HD2 (2) | 16016924 | 128 | 87 |  | 20 |  |  |  | PASS | PASS | 9级 | 微量 | 少量 | 有残 | 严残 | 有残 | 严残 |  | 李小娟
2016-11-30 | 16:00 | 80GHB | 16016967 | 262 | 202 |  | 20 | 2.5 | 9.5 | 99.34 | PASS | PASS | 10级残 | 微量 | 少量 | 少量多 | 严残 | 有残 | 严残 | 60OK 50断 | 李小娟
2016-11-30 | 17:30 | 8G04 | 16016996 | 231 | 182 | PASS | 20 | 2.5 | 2 | 99.63 | PASS | PASS | 9级 | 微量 | 少量 | 有残 | 严残 | 有残 | 严残 | 70oK 60断 | 李小娟
2016-11-30 | 17:30 | 8G04奥士康 | 16016962 | 268 | 200 | PASS | 20 | 2 | 2 | 99.75 | PASS | PASS | 9级 | 微量 | 少量 | 有残 | 严残 | 有残 | 严残 | 80oK 70微残 | 李小娟
2016-11-30 | 17:30 | 8G04 | 16016995 | 240 | 168 | PASS | 20 | 2.5 | 1.5 | 99.86 | PASS | PASS | 10级残 | 微量 | 少量 | 有残 | 严残 | 有残 | 严残 | 90oK 80微残 | 李小娟
2016-11-30 | 17:30 | DSP66HF01 | 16016964 | 249 | 193 | 偏黄 | 20 | 3 | 6 | 99.47 | PASS | PASS | 9级 | 微量 | 少量 | 有残 | 严残 | 有残 | 严残 | 90OK 80残 | 李小娟
2016-11-30 | 17:30 | 8BK5 | 16016969 | 260 | 196 | PASS | 20 | 2.5 | 9 | 99.57 | PASS | PASS | 9级 | 微量 | 少量 | 有残 | 严残 | 有残 | 严残 | 90oK 80微残 | 李小娟
2016-11-30 | 17:30 | MG3101江门崇达 | 16016907 | 292 | 168 | PASS | 20 | 2 | 0.5 | 99.32 | PASS | PASS | 11级残 | 微量 | 微量 | 少量 | 有残 | 少量多 | 有残 | 60ok50微残 | 李小娟 |  | 下一箱
2016-11-30 | 17:30 | 8BKH | 16016909 | 234 | 182 | PASS | 20 | 3.5 | 4 | 99.48 | PASS | PASS | 8级 | 微量 | 少量 | 有残 | 严残 | 有残 | 严残 | 全断 | 李小娟
2016-11-30 | 20:30 | 8G04试样A | 16016998 | 240 |  | PASS | 20 |  |  | 99.65 | PASS | PASS | 9级 | 微量 | 少量 | 有残 | 严残 | 有残 | 严残 | 80oK 70微残 | 李建丽
2016-11-30 | 20:30 | 8BL16 | 16016968 | 121 | 93 | PASS | 20 | 3 | 7 | 99.59 | PASS | PASS | 11级残 | 微量 | 微量 | 有残 | 严残 | 有残 | 严残 | 800K70断 | 李建丽
2016-11-30 | 20:30 | 8BK2 | 16017007 | 268 | 158 | PASS | 25 | 2 | 0 | 99.45 | PASS | PASS | 8级 | 微量 | 少量 | 有残 | 严残 | 有残 | 严残 | 130OK120残 | 李建丽
2016-11-30 | 20:30 | HD8(2) | 16016925 | 106 | 82 | PASS | 20 |  |  | 99.57 | PASS | PASS | 10级 | 微量 | 少量 | 有残 | 严残 | 有残 | 严残 |  | 李建丽
2016-11-30 | 20:30 | HD21 01 | 16016958 | 106 | 51 | PASS | 20 |  |  | 99.65 | PASS | PASS | 10级 | 微量 | 少量 | 有残 | 严残 | 有残 | 严残 |  | 李建丽
2016-11-30 | 21:30 | HD21(1) | 16016958 | 108 | 53 | PASS | 20 |  |  | 99.65 | PASS | PASS | 9级 | 微量 | 少量 | 有残 | 严残 | 有残 | 严残 | 140OK130微残 | 李建丽
2016-11-30 | 21:30 | 8WL502 | 16016941 | 203 | 220 | PASS | 20 | 3 | 9 | 99.32 | PASS | PASS | 6级 | 微量 | 有残 | 严残 |  | 有残 | 严残 | 800K70断 | 李建丽
2016-11-30 | 21:30 | 8G04试样1 | 16017003 | 240 |  | PASS | 20 | 3 | 7 | 99.89 | PASS | PASS | 9级 | 微量 | 少量 | 有残 | 严残 | 有残 | 严残 | 800K70断 | 李建丽
2016-11-30 | 21:30 | 8BKT联泰 | 16016940 | 168 | 100 | PASS | 30 | 1 | 0.5 | 99.47 | PASS | PASS | 9级残 | 微量 | 少量 | 有残 | 严残 | 有残 | 严残 | 150残 | 李建丽
2016-11-30 | 21:30 | 8V2 | 16016942 | 270 | 216 | PASS | 20 | 3 | 6 | 99.68 | PASS | PASS | 10级残 | 微量 | 少量 | 有残 | 严残 | 有残 | 严残 | 100OK,90断 | 李建丽
2016-11-30 | 21:30 | 8G01中京 | 16016997 | 280 | 220 | PASS | 20 | 2 | 4 | 99.58 | PASS | PASS | 11级残 | 微量 | 少量 | 有残 | 严残 | 有残 | 严残 | 90oK 80微残 | 李建丽
2016-11-30 | 22:30 | SP03 | 16016982 | 228 | 150 | PASS | 17.5 | 3 | 3 | 99.47 | PASS | PASS | 10级 | 微量 | 少量 | 有残 | 严残 | 有残 | 严残 | 70OK60微断 | 李建丽
2016-11-30 | 23:30 | 8BK2 | 16017006 | 270 | 160 | PASS | 20 | 2 | 0.5 | 99.68 | PASS | PASS | 9级残 | 微量 | 少量 | 有残 | 严残 | 有残 | 严残 | 130OK120残 | 李建丽
2016-11-30 | 23:30 | 8G04建业 | 16016999 | 188 | 144 | PASS | 20 | 2.8 | 3 | 99.47 | PASS | PASS | 10级 | 微量 | 少量 | 有残 | 严残 | 有残 | 严残 | 80oK 70微残 | 李建丽
2016-11-30 | 24:00 | 8BL2 | 16017005 | 240 | 186 | PASS | 20 | 3.5 | 6 | 99.23 | PASS | PASS | 9级残 | 微量 | 少量 | 有残 | 严残 | 有残 | 严残 | 100OK,90断 | 李小娟
2016-11-30 | 24:00 | HD23HF | 16016994 | 110 | 32 |  | 20 |  |  | 99.63 | PASS | PASS | 9级 | 微量 | 少量 | 有残 | 严残 | 有残 | 严残 |  | 李小娟
2016-11-30 | 24:00 | 6GHB | 16017000 | 270 | 216 | PASS | 20 | 2.5 | 5 | 99.87 | PASS | PASS | 10级 | 微量 | 少量 | 有残 | 严残 | 有残 | 严残 | 90oK 80微残 | 李小娟
2016-11-30 | 0:30 | SP02深圳崇达 | 16016945 | 220 | 140 | PASS | 20 | 2 | 3 | 99.47 | PASS | PASS | 10级 | 微量 | 少量 | 有残 | 严残 | 有残 | 严残 | 80oK 70微残 | 李建丽
2016-12-01 | 8:00 | GH10 | 16016961 | 270 |  | 浅了 | 20 | 1.8 | 6.4 | 99.47 | PASS | PASS | 9级 | 微量 | 少量 | 有残 | 有残 | 有残 | 有残 | 120OK110微残 | 谭娇娇
2016-12-01 | 8:00 | 8BL75 | 16017047 | 260 | 205 | PASS | 20 | 1.5 | 13 | 99.12 | PASS | PASS | 9级 | 微量 | 少量 | 有残 | 有残 | 有残 | 有残 | 1100K100断 | 谭娇娇 |  | 标样
2016-12-01 | 8:00 | HD21(1) | 16016992 | 106 | 52 | PASS | 20 |  |  | 99.61 | PASS | PASS | 10级残 | 微量 | 少量 | 有残 | 有残 | 有残 | 有残 |  | 谭娇娇
2016-12-01 | 9:00 | SP8T3 | 16017012 | 230 | 150 | PASS | 20 | 4.9 | 3 | 99.42 | PASS | PASS | 10级 | 微量 | 少量 | 有残 | 有残 | 严残 | 有残 | 70oK 60断 | 李建丽
2016-12-01 | 9:00 | HD2(2) | 16017024 | 122 | 81 |  | 20 |  |  | 99.37 | PASS | PASS | 10级 | 微量 | 少量 | 有残 | 有残 | 有残 | 有残 |  | 李建丽
2016-12-01 | 9:00 | HD25(1) | 16016993 | 130 | 88 |  | 20 |  |  | 99.13 | PASS | PASS | 9级残 | 微量 | 少量 | 有残 | 有残 | 有残 | 有残 |  | 李建丽
2016-12-01 | 10:30 | 8BK2 | 16017037 | 260 | 148 | PASS | 20 | 1 | 0 | 99.45 | PASS | PASS | 9级 | 微量 | 少量 | 有残 | 有残 | 有残 | 严残 | 全断 | 李建丽
2016-12-01 | 10:30 | HD5 1 | 16017046 | 70 | 55 |  | 20 |  |  | 99.12 | PASS | PASS | 10级 | 微量 | 少量 | 有残 | 有残 | 有残 | 有残 |  | 李建丽
2016-12-01 | 10:30 | HD5 2 | 16017046 | 70 | 58 |  | 20 |  |  | 99.54 | PASS | PASS | 9级残 | 微量 | 少量 | 有残 | 有残 | 有残 | 有残 |  | 李建丽
2016-12-01 | 11:00 | HD21{2} | 16016992 | 111 | 66 |  | 20 |  |  | 99.68 | PASS | PASS | 9级 | 微量 | 少量 | 有残 | 严残 | 有残 | 有残 |  | 谭娇娇
2016-12-01 | 11:00 | HD2低粘度2 | 16017503 | 93 | 62 |  | 20 |  |  | 99.81 | PASS | PASS | 9级 | 微量 | 少量 | 有残 | 严残 | 有残 | 严残 |  | 谭娇娇 |  | 下一箱
2016-12-01 | 11:00 | 09BL 2 | 16017033 | 235 | 184 | PASS | 20 |  |  | 99.48 | PASS | PASS | 9级残 | 微量 | 少量 | 有残 | 严残 | 有残 | 有残 | 130OK120残 | 谭娇娇
2016-12-01 | 13:30 | HL22 | 16016959 | 107 | 59 |  | 20 |  |  | 99.42 | PASS | PASS | 9级 | 微量 | 少量 | 有残 | 严残 | 有残 | 有残 |  | 谭娇娇
2016-12-01 | 13:30 | 09BL{1} | 16017033 | 239 | 185 |  | 20 | 2.5 | 7.5 | 99.15 | PASS | PASS | 9级残 | 微量 | 少量 | 有残 | 严残 | 有残 | 有残 | 130OK120残 | 谭娇娇
2016-12-01 | 13:30 | 8BL16金像 | 16017036 | 103 | 127 | PASS | 20 | 4 | 7 | 99.67 | PASS | PASS | 10级 | 微量 | 少量 | 有残 | 有残 | 有残 | 有残 | 900K80断 | 谭娇娇
2017-02-10 | 10:00 | HD22 | 17001524 | 140 | 75 |  | 20 |  |  | 99.36 | PASS | PASS | 8级 | 微量 | 少量 | 有残 | 严残 | 有残 | 严残 |  | 周菊明
2016-12-01 | 14:30 | 8G04奥士康(2) | 16017030 | 266 | 201 | PASS | 20 | 2 | 6.5 | 99.28 | PASS | PASS | 10级残 | 微量 | 少量 | 有残 | 严残 | 有残 | 有残 | 100OK90微残 | 周菊明
2016-12-01 | 14:30 | 87GHB无 | 16017049 | 250 | 185 | 浅了 | 20 | 2.5 | 7 | 99.81 | PASS | PASS | 10级残 | 微量 | 少量 | 有残 | 严残 | 有残 | 有残 | 800K70断 | 周菊明
2016-12-01 | 14:30 | HD25 | 16016993 | 130 | 82 |  | 20 |  |  | 99.64 | PASS | PASS | 9级残 | 微量 | 少量 | 有残 | 严残 | 有残 | 有残 | 70OK60微断 | 周菊明
2016-12-01 | 14:30 | G602 | 16017032 | 310 | 243 |  | 20 | 2.5 | 11 | 99.82 | PASS | PASS | 9级 | 微量 | 少量 | 有残 | 严残 | 有残 | 有残 | 70OK60微断 | 周菊明
2016-12-01 | 14:30 | GH4001 | 16017035 | 337 |  | PASS | 20 | 3 | 17 | 99.64 | PASS | PASS | 10级残 | 微量 | 少量 | 有残 | 严残 | 有残 | 有残 |  | 黄桂泉
2016-12-01 | 15:30 | HD2 (1) | 16017169 | 122 | 80 |  | 20 |  |  | 99.45 | PASS | PASS | 9级 | 微量 | 少量 | 有残 | 严残 | 有残 | 有残 |  | 黄桂泉
2016-12-01 | 15:30 | HD12 | 16016960 | 270 | 39 |  | 20 |  |  | 99.46 | PASS | PASS | 11级 | 微量 | 少量 | 有残 | 严残 | 有残 | 有残 |  | 黄桂泉
2016-12-01 | 15:30 | SK3603 | 16017002 | 410 | 173 | 偏黄 | 20 |  |  | 98.53 | PASS | PASS | 13级 | 微量 | 少量 | 有残 | 严残 | 严残 | 严残 |  | 黄桂泉
2016-12-01 | 17:30 | 8G01永隆 | 16017173 | 96 | 72 | PASS | 20 | 3 | 2 | 99.63 | PASS | PASS | 9级 | 微量 | 少量 | 有残 | 烤死一半 | 有残 | 有残 | 900K80断 | 黄桂泉
2016-12-01 | 17:30 | 8BL01 | 16017183 | 267 | 200 | PASS | 20 | 2 | 8 | 99.56 | PASS | PASS | 9级 | 微量 | 少量 | 有残 | 严残 | 有残 | 有残 | 100OK,90断 | 黄桂泉
2016-12-01 | 17:30 | 8BL2 | 16017182 | 234 | 185 | PASS | 20 | 2.5 | 6 | 99.63 | PASS | PASS | 9级残 | 微量 | 少量 | 有残 | 严残 | 严残 | 严残 | 100OK90断 | 黄桂泉
2016-12-01 | 17:30 | SK33 | 16017048 | 440 | 200 | PASS | 30 |  |  | 入图库 | PASS | PASS | 12级 | 微量 | 少量 | 有残 | 严残 | 严残 | 有残 |  | 黄桂泉
2016-12-01 | 17:30 | 9G201 | 16017004 | 268 | 153 | PASS | 20 | 1 | 0 | 入图库 | PASS | PASS | 11级 | 微量 | 少量 | 有残 | 严残 | 有残 | 有残 | 60ok50微残 | 黄桂泉
2016-12-01 | 17:30 | HB16 | 16016900 | 73 | 24 |  | 20 |  |  | 99.54 | PASS | PASS | 11级 | 微量 | 少量 | 有残 | 严残 | 有残 | 严残 |  | 黄桂泉
2016-12-01 | 17:30 | HD2 (1) | 16017168 | 120 | 66 |  | 20 |  |  | 99.62 | PASS | PASS | 9级 | 微量 | 少量 | 有残 | 严残 | 有残 | 有残 |  | 黄桂泉
2016-12-01 | 17:30 | 8G04奥士康 | 16017031 | 270 | 208 | PASS | 20 | 4 | 6 | 99.78 | PASS | PASS | 10级 | 微量 | 少量 | 有残 | 严残 | 有残 | 有残 | 90oK 80微残 | 黄桂泉
2016-12-01 | 17:30 | 8G04奥（1) | 16017030 | 260 | 195 | PASS | 20 | 3 | 5 | 99.84 | PASS | PASS | 10级 | 微量 | 少量 | 有残 | 严残 | 有残 | 有残 | 900K80断 | 黄桂泉
2016-12-01 | 19:30 | 8G01金禄 | 16017172 | 270 | 210 | PASS | 20 |  |  | 99.84 | PASS | PASS | 9级 | 微量 | 少量 | 有残 | 严残 | 有残 | 有残 | 900K80断 | 黄桂泉 |  | 下一箱
2016-12-01 | 19:30 | HD2 (2) | 16017169 | 123 | 83 |  | 20 | 2.5 | 4 | 99.63 | PASS | PASS | 9级 | 微量 | 少量 | 有残 | 严残 | 有残 | 有残 |  | 黄桂泉
2016-12-01 | 21:00 | 8BL20 | 16017072 | 270 |  | PASS | 20 | 3 | 9 | 99.58 | PASS | PASS | 9级 | 微量 | 少量 | 有残 | 严残 | 有残 | 严残 | 120OK110微残 | 黄桂泉
2016-12-01 | 21:00 | 44G01 | 16017175 | 240 | 180 | PASS | 17.5 | 2.5 | 4.5 | 99.54 | PASS | PASS | 10级 | 微量 | 少量 | 有残 | 严残 | 有残 | 有残 | 900K80断 | 黄桂泉
2016-12-01 | 21:00 | GH1801 | 16017178 | 360 |  | PASS | 20 | 2.5 | 5.5 | 99.23 | PASS | PASS | 10级 | 微量 | 少量 | 有残 | 严残 | 有残 | 严残 | 900K80断 | 黄桂泉
2016-12-01 | 21:00 | G602万基隆 | 16017177 | 270 | 108 | PASS | 20 | 3 | 8.5 | 99.17 | PASS | PASS | 9级 | 微量 | 少量 | 有残 | 严残 | 有残 | 有残 | 800K70断 | 黄桂泉
2016-12-01 | 21:00 | 6GHB深色 | 16017176 | 265 | 198 | 偏黄 | 17.5 | 2 | 6 | 99.85 | PASS | PASS | 10级 | 微量 | 少量 | 有残 | 严残 | 有残 | 严残 | 900K80断 | 黄桂泉
2016-12-01 | 21:00 | 3G | 16017029 | 268 | 208 | PASS | 17.5 | 3 | 12 | 99.51 | PASS | PASS | 9级 | 微量 | 少量 | 有残 | 严残 | 有残 | 有残 | 100OK90断 | 黄桂泉
2016-12-01 | 22:30 | GH1801(2) | 16017178 | 365 |  |  | 20 | 3 | 5 | 99.68 | PASS | PASS | 10级 | 微量 | 少量 | 有残 | 严残 | 有残 | 严残 | 900K80断 | 黄桂泉
2016-12-01 | 22:30 | SP8T3 | 16017014 | 218 | 144 |  | 20 | 5.5 | 2 | 99.58 | PASS | PASS | 11级 | 微量 | 少量 | 有残 | 严残 | 有残 | 严残 | 800K70断 | 黄桂泉
2016-12-01 | 22:30 | HD2 (2) | 16017168 | 128 | 88 |  | 20 |  |  | 99.34 | PASS | PASS | 9级 | 微量 | 少量 | 有残 | 严残 | 有残 | 有残 |  | 黄桂泉
2016-12-01 | 22:30 | WB51 | 16017051 | 260 |  |  | 20 | 3 | 9 | 99.51 | PASS | PASS | 6级 | 微量 | 少量 | 有残 | 严残 | 有残 | 严残 | 100OK90断 | 黄桂泉
2016-12-01 | 22:30 | SP8T3 | 16017013 | 220 | 146 |  | 20 | 2.5 | 5 | 99.38 | PASS | PASS | 10级 | 微量 | 少量 | 有残 | 严残 | 有残 | 严残 | 800K70断 | 黄桂泉
2016-12-01 | 22:30 | 9G | 16017174 | 260 | 191 |  | 17.5 | 2.5 | 4.5 | 99.85 | PASS | PASS | 10级 | 微量 | 少量 | 有残 | 严残 | 有残 | 有残 | 900K80断 | 黄桂泉
2016-12-01 | 24:00 | GH4001 | 16017211 | 330 |  |  | 20 |  |  | 99.35 | PASS | PASS | 10级 | 微量 | 少量 | 有残 | 严残 | 有残 | 有残 | 900K80断 | 黄桂泉
2016-12-02 | 8:00 | G2006 | 16017034 | 276 | 214 |  | 20 | 22 | 2 | 入图库 | PASS | PASS | 10级 | 微量 | 少量 | 有残 | 严残 | 严残 | 有残 | 900K80断 | 谭娇娇
2016-12-02 | 8:00 | YH2 | 16017008 | 270 | 208 |  | 20 | 3 | 8 | 入图库 | PASS | PASS | 9级 | 微量 | 少量 | 有残 | 严残 | 有残 | 有残 | 全断 | 谭娇娇
2016-12-02 | 8:00 | 8BKT11哑光试样B | 16017119 | 262 | 133 | 深了 | 30 | 4 | 6.5 | 入图库 | PASS | PASS | 10级 | 微量 | 少量 | 有残 | 严残 | 有残 | 严残 | 全断 | 谭娇娇 |  | 技术部装
2016-12-02 | 8:00 | 8BKT11哑光试样A | 16017120 | 270 |  | 深了 | 30 | 1 | 0 | 入图库 | PASS | PASS | 10级 | 微量 | 少量 | 有残 | 严残 | 有残 | 严残 | 全断 | 谭娇娇 |  | 技术部装
2016-12-02 | 9:30 | GH15(1) | 16017205 | 260 |  | PASS | 20 | 1.5 | 12 | 99.57 | PASS | PASS | 9级 | 微量 | 少量 | 有残 | 严残 | 有残 | 有残 | 130OK120残 | 黄桂泉
2016-12-02 | 9:30 | HD2 (1) | 16017200 | 128 | 76 |  | 20 |  |  | 99.63 | PASS | PASS | 9级 | 微量 | 少量 | 有残 | 严残 | 有残 | 有残 |  | 黄桂泉
2016-12-02 | 10:00 | HD2 (2) | 16017201 | 128 | 75 | [5 empty] | PASS | PASS | 9级 | 微量 | 少量 | 有残 | 严残 | 有残 | 有残 |  | 黄桂泉
2016-12-02 | 10:00 | GH15（2） | 16017205 | 260 |  | PASS | 20 | 1.5 | 12 |  | PASS | PASS | 9级 | 微量 | 少量 | 有残 | 严残 | 有残 | 有残 |  | 黄桂泉
2016-12-02 | 10:00 | 8BL16金像 | 16017213 | 128 | 103 | PASS | 20 | 2 | 10 | 99.67 | PASS | PASS | 10级 | 微量 | 少量 | 有残 | 严残 | 有残 | 有残 | 900K80断 | 黄桂泉
2016-12-02 | 11:00 | 200GHB | 16017113 | 266 | 212 | 浅了 | 20 | 3 | 3.5 | 99.45 | PASS | PASS | 10级 | 微量 | 少量 | 有残 | 严残 | 有残 | 有残 | 800K70断 | 谭娇娇
2016-12-02 | 11:00 | 25G | 16017210 | 265 | 192 | PASS | 20 | 2.5 | 5 | 99.51 | PASS | PASS | 9级 | 微量 | 少量 | 有残 | 严残 | 有残 | 有残 | 全断 | 谭娇娇
2016-12-02 | 11:00 | HB16 | 16017028 | 78 | 32 |  | 20 |  |  | 99.04 | PASS | PASS | 9级 | 微量 | 少量 | 有残 | 严残 | 有残 | 有残 |  | 谭娇娇
2016-12-02 | 11:00 | 8BL16金像 | 16017212 | 122 | 101 | PASS | 20 | 4 | 6.5 | 99.63 | PASS | PASS | 9级 | 微量 | 少量 | 有残 | 严残 | 有残 | 有残 |  | 谭娇娇
2016-12-02 | 12:00 | HD8(1) | 16017202 | 108 | 56 |  | 20 |  |  | 99.56 | PASS | PASS | 9级 | 微量 | 少量 | 有残 | 严残 | 有残 | 有残 |  | 谭娇娇
2016-12-02 | 13:30 | 09Y2 | 16017045 | 268 |  | PASS | 25 | 2.5 | 4 | 98.68 | PASS | PASS | 10级 | 微量 | 少量 | 有残 | 严残 | 有残 | 有残 | 60ok50微残 | 周菊明
2016-12-02 | 13:30 | 8G04奥士康 | 16017206 | 2630 | 198 | PASS | 20 | 3.5 | 5 | 99.65 | PASS | PASS | 10级残 | 微量 | 少量 | 有残 | 严残 | 有残 | 有残 | 900K80断 | 周菊明
2016-12-02 | 13:30 | 8G04 | 16017209 | 230 | 182 | PASS | 20 | 4 | 4 | 99.46 | PASS | PASS | 10级 | 微量 | 少量 | 有残 | 严残 | 有残 | 有残 | 100OK,90断 | 周菊明
2016-12-02 | 13:30 | HD2 (1) | 16017201 | 120 | 66 |  | 20 |  |  | 99.65 | PASS | PASS | 9级 | 微量 | 少量 | 有残 | 严残 | 有残 | 有残 |  | 周菊明
2016-12-02 | 13:30 | HD2 (2) | 16017200 | 120 | 65 |  | 20 |  |  |  | PASS | PASS | 10级残 | 微量 | 少量 | 有残 | 严残 | 有残 | 有残 |  | 周菊明
2016-12-02 | 13:30 | 44G | 16017068 | 230 | 182 | PASS | 20 | 3.4 | 3.5 | 99.64 | PASS | PASS | 10级 | 微量 | 少量 | 有残 | 严残 | 有残 | 有残 | 900K80断 | 周菊明
2016-12-02 | 13:30 | 8G04奥士康 1 | 16017207 | 266 | 212 | PASS | 20 | 3 | 6 | 99.62 | PASS | PASS | 10级 | 微量 | 少量 | 有残 | 严残 | 有残 | 有残 | 100OK,90断 | 周菊明
2016-12-02 | 14:30 | 8G04奥 2 | 16017207 | 266 | 212 | PASS | 20 |  |  |  | PASS | PASS | 10级 | 微量 | 少量 | 有残 | 严残 | 有残 | 有残 |  | 谭娇娇
2016-12-02 | 14:30 | HD8 2 | 16017202 | 106 | 56 |  | 20 |  |  |  | PASS | PASS | 11级 | 微量 | 少量 | 有残 | 严残 | 有残 | 有残 |  | 谭娇娇
2016-11-15 | 20:30 | HD22(1) | 16016017 | 140 |  | PASS | 20 |  |  | 99.62 | PASS | PASS | 10级 | 微量 | 少量 | 有残 | 严残 | 少量多 | 有残 |  | 李小娟
2016-12-02 | 15:30 | SP8T3 | 16017190 | 226 | 147 | PASS | 20 | 2 | 1 | 99.73 | PASS | PASS |  | 微量 | 少量 | 有残 | 严残 | 有残 | 有残 | 800K70断 | 李小娟
2016-12-02 | 15:30 | 8BL2 | 16017075 | 240 | 186 | PASS | 20 | 2.5 | 1.5 | 99.34 | PASS | PASS |  | 微量 | 少量 | 有残 | 严残 | 有残 | 有残 | 130OK120残 | 李小娟
2016-12-02 | 15:30 | HD8 2 | 16017026 | 103 | 52 |  | 20 |  |  | 99.63 | PASS | PASS | 10级 | 微量 | 少量 | 有残 | 严残 | 有残 | 有残 |  | 李小娟
2016-12-02 | 17:30 | 23G | 16017073 | 268 |  | PASS | 20 | 2.5 | 5 | 99.81 | PASS | PASS | 10级残 | 微量 | 少量 | 有残 | 有残 | 有残 | 严残 | 800K70断 | 李小娟
2016-12-02 | 17:30 | HD8(1) | 16017026 | 109 | 58 |  | 20 |  |  | 99.74 | PASS | PASS | 11级 | 微量 | 少量 | 有残 | 严残 | 有残 | 严残 |  | 李小娟
2016-12-02 | 17:30 | 8R7 | 16017021 | 260 | 213 | PASS | 20 | 2 | 9 | 99.32 | PASS | PASS | 9级 | 微量 | 少量 | 有残 | 严残 | 有残 | 严残 | 90oK 80微残 | 李小娟 |  | 样
2016-12-02 | 17:30 | 09BL60 | 16017077 | 320 | 234 | PASS | 20 | 2.5 | 6 | 99.85 | PASS | PASS | 9级 | 微量 | 少量 | 有残 | 有残 | 有残 | 严残 | 110OK100残 | 李小娟 |  | 样
2016-12-02 | 17:30 | 8G04 | 16017064 | 238 | 185 | PASS | 20 | 3 | 4.5 | 99.81 | PASS | PASS | 9级 | 微量 | 少量 | 有残 | 严残 | 有残 | 严残 | 90OK 80残 | 李小娟
2016-12-02 | 17:30 | 8BK2 | 16017214 | 262 | 180 | PASS | 25 | 2 | 0 | 99.41 | PASS | PASS | 9级 | 微量 | 少量 | 有残 | 严残 | 有残 | 严残 | 130OK120残 | 李小娟
2016-12-02 | 20:30 | HD2 (1) | 16017059 | 120 | 81 |  | 20 |  |  | 99.63 | PASS | PASS | 9级 | 微量 | 少量 | 有残 | 严残 | 有残 | 严残 |  | 黄桂泉
2016-12-02 | 20:30 | HD52 | 16017122 | 129 |  |  | 20 |  |  | 99.84 | PASS | PASS | 10级 | 微量 | 少量 | 有残 | 严残 | 有残 | 严残 |  | 黄桂泉
2016-12-02 | 20:30 | HD2 1 高粘度 | 16017060 | 193 |  |  | 20 |  |  | 99.45 | PASS | PASS | 10级残 | 微量 | 少量 | 有残 | 严残 | 有残 | 严残 |  | 黄桂泉
2016-12-02 | 20:30 | SP02 | 16017039 | 224 | 141 | PASS | 20 | 5 | 2 | 99.78 | PASS | PASS | 10级 | 微量 | 少量 | 有残 | 严残 | 有残 | 严残 | 80oK 70微残 | 黄桂泉
2016-12-02 | 22:00 | 8G01金禄 | 16017063 | 270 | 210 | PASS | 20 | 3 | 7 | 99.35 | PASS | PASS | 9级 | 微量 | 少量 | 有残 | 严残 | 有残 | 严残 | 900K80断 | 黄桂泉
2016-12-02 | 22:00 | GH15 | 16017070 | 270 | 203 | PASS | 20 | 3 | 6 | 99.41 | PASS | PASS | 9级残 | 微量 | 少量 | 有残 | 严残 | 有残 | 严残 | 900K80断 | 黄桂泉
2016-12-02 | 22:00 | HD2 2高粘度 | 16017060 | 196 | 123 |  | 20 |  |  | 99.21 | PASS | PASS | 10级 | 微量 | 少量 | 有残 | 严残 | 有残 | 严残 |  | 黄桂泉
2016-12-02 | 23:00 | 8BL7 | 16017076 | 255 |  | PASS | 20 | 2 | 8 | 99.68 | PASS | PASS | 8级 | 微量 | 少量 | 有残 | 严残 | 有残 | 严残 | 120OK110微残 | 李小娟
2016-12-02 | 23:00 | SP02 | 16017038 | 228 | 152 | PASS | 17.5 | 4.5 | 2 | 99.75 | PASS | PASS | 10级 | 微量 | 少量 | 有残 | 严残 | 有残 | 严残 | 80oK 70微残 | 李小娟
2016-12-02 | 23:00 | MG31 | 16017180 | 320 | 207 | PASS | 30 | 2 | 0 | 99.18 | PASS | PASS | 11级 | 微量 | 少量 | 少量多 | 有残 | 有残 | 严残 | 70OK60微断 | 李小娟
2016-12-02 | 0:30 | 8G04 | 16017065 | 240 | 186 | PASS | 20 | 0.5 | 0 | 99.36 | PASS | PASS | 11级 | 微量 | 少量 | 有残 | 严残 | 有残 | 严残 | 900K80断 | 黄桂泉
2016-12-02 | 0:30 | HD2 2高粘度 | 16017061 | 190 | 125 |  | 20 |  |  |  | PASS | PASS | 10级 | 微量 | 少量 | 有残 | 严残 | 有残 | 严残 |  | 黄桂泉
2016-12-03 | 8:00 | HD2 2 | 16017059 | 120 | 60 |  | 20 |  |  |  | PASS | PASS | 10级 | 微量 | 少量 | 有残 | 严残 | 严残 | 严残 |  | 黄桂泉
2016-12-03 | 8:00 | WB51 | 16017085 | 260 | 230 | PASS | 25 |  |  | 99.14 | PASS | PASS | 6级 | 微量 | 少量多 | 严残 |  | 严残 | 严残 |  | 黄桂泉
2016-12-03 | 8:00 | 30G07 | 16017050 | 150 | 114 | PASS | 20 | 3 | 6 | 98.65 | PASS | PASS | 9级 | 微量 | 少量 | 有残 | 严残 | 有残 | 严残 | 120OK110断 | 黄桂泉
2016-12-03 | 8:00 | SP8T3 | 16017188 | 220 | 144 | PASS | 17.5 |  |  | 99.36 | PASS | PASS | 9级 | 微量 | 少量 | 有残 | 严残 | 有残 | 严残 | 800K70断 | 黄桂泉
2016-12-03 | 10:00 | 8BL16金像 | 16017104 | 120 | 100 | PASS | 20 | 3.5 | 8 | 99.51 | PASS | PASS | 9级 | 微量 | 少量 | 有残 | 严残 | 有残 | 严残 | 800K70断 | 黄桂泉
2016-12-03 | 10:00 | 8BL16金像 | 16017105 | 125 | 103 | PASS | 20 | 3.5 | 9 | 99.54 | PASS | PASS | 9级 | 微量 | 少量 | 有残 | 严残 | 有残 | 严残 | 800K70断 | 黄桂泉
2016-12-03 | 10:00 | SP8T3 | 16017189 | 223 | 147 | PASS | 20 | 4 | 3.5 | 99.47 | PASS | PASS | 9级 | 微量 | 少量 | 有残 | 严残 | 有残 | 严残 | 1100K100断 | 黄桂泉
2016-12-03 | 11:00 | 23GHB | 16017069 | 260 | 198 | PASS | 20 | 3 | 7.5 |  | PASS | PASS | 11级 | 微量 | 少量 | 有残 | 严残 | 有残 | 严残 | 800K70断 | 黄桂泉
2016-12-03 | 11:00 | WY32 | 16017243 | 266 |  | PASS | 20 | 3 | 7 | 入图库 | PASS | PASS | 8级 | 少量 | 少量 | 严残 |  | 有残 | 严残 | 800K70断 | 黄桂泉 |  | 样
2016-12-03 | 12:00 | 23GHB | 16017001 | 262 | 202 | PASS | 20 | 3 | 8 | 99.61 | PASS | PASS | 11级 | 微量 | 少量 | 有残 | 严残 | 有残 | 严残 | 800K70断 | 周菊明
2016-12-03 | 12:00 | 8G25{1} | 16017067 | 270 | 195 | 偏绿 | 20 | 2 | 4.5 | 99.81 | PASS | PASS | 12级 | 微量 | 少量 | 有残 | 严残 | 有残 | 严残 | 800K70断 | 周菊明
2016-12-03 | 14:00 | SP02 | 16017083 | 226 | 136 | PASS | 17.5 | 5 | 8 | 99.88 | PASS | PASS | 10级 | 微量 | 少量 | 有残 | 严残 | 有残 | 严残 | 900K80断 | 谭娇娇
2016-12-03 | 14:00 | 8G25{2} | 16017067 | 275 | 190 | 偏绿 | 20 | 1.5 | 4 | 99.61 | PASS | PASS | 10级残 | 微量 | 少量 | 有残 | 严残 | 有残 | 严残 | 800K70断 | 谭娇娇
2016-12-03 | 14:00 | GL5金象 | 16017208 | 125 | 99 | PASS | 20 | 3.5 | 10 | 99.75 | PASS | PASS | 11级残 | 微量 | 少量 | 有残 | 严残 | 有残 | 严残 | 100OK,90断 | 谭娇娇
2016-12-03 | 14:00 | HD2 (1) | 16017093 | 130 | 82 | PASS | 20 |  |  | 99.74 | PASS | PASS | 10级 | 微量 | 少量 | 有残 | 严残 | 有残 | 严残 |  | 谭娇娇
2016-12-03 | 14:00 | SK11 | 16017179 | 340 | 246 | PASS | 20 | 1.5 | 3.5 | 99.98 | PASS | PASS | 11级 | 微量 | 少量 | 有残 | 严残 | 有残 | 严残 | 100OK,90断 | 谭娇娇 |  | 样
2016-12-03 | 14:00 | 32G03 | 16017103 | 266 | 210 | PASS | 20 | 2 | 4 | 99.86 | PASS | PASS | 10级 | 微量 | 少量 | 有残 | 严残 | 有残 | 严残 | 60OK 50断 | 谭娇娇
2016-12-03 | 14:00 | 6GHB深色 2 | 16017244 | 260 | 202 | PASS | 20 | 2 | 9 | 99.64 | PASS | PASS | 10级 | 微量 | 少量 | 有残 | 严残 | 有残 | 严残 | 120OK110微残 | 谭娇娇
2016-12-03 | 15:30 | 6GHB深色 1 | 16017244 | 263 | 208 | PASS | 20 |  |  | 99.71 | PASS | PASS | 10级 | 微量 | 少量 | 有残 | 严残 | 有残 | 严残 |  | 李建丽
2016-12-03 | 15:30 | 8BL7 | 16017144 | 228 | 185 | PASS | 20 |  |  | 99.64 | PASS | PASS | 9级 | 微量 | 少量 | 有残 | 严残 | 有残 | 严残 | 130OK120残 | 李建丽
2016-12-03 | 15:30 | HD2 (2) | 16017093 | 130 | 82 |  | 20 |  |  | 99.81 | PASS | PASS | 9级残 | 微量 | 少量 | 有残 | 严残 | 有残 | 严残 |  | 李建丽
2016-12-03 | 15:30 | HD2 (1) | 16017094 | 122 | 78 |  | 20 |  |  | 99.88 | PASS | PASS | 9级残 | 微量 | 少量 | 有残 | 严残 | 有残 | 严残 |  | 李建丽
2016-12-03 | 15:30 | 8BL2 | 16017143 |  |  | PASS | 20 |  |  | 99.47 | PASS | PASS | 10级残 | 微量 | 少量 | 有残 | 严残 | 有残 | 严残 | 130OK120残 | 李建丽
2016-12-03 | 15:30 | 8G25 | 16017100 | 195 | 278 | 偏绿 | 20 |  |  | 99.64 | PASS | PASS | 10级残 | 微量 | 少量 | 有残 | 严残 | 有残 | 严残 | 80oK(70微残) | 李建丽
2016-12-03 | 17:30 | HD2 (1) | 16017094 | 128 | 78 | PASS | 20 |  |  | 99.78 | PASS | PASS | 10级 | 微量 | 少量 | 有残 | 严残 | 有残 | 严残 |  | 李建丽
2016-12-03 | 17:30 | HL3007 | 16017114 | 85 | 76 | PASS | 20 |  |  | 99.12 | PASS | PASS | 11级 | 微量 | 少量 | 有残 | 严残 | 有残 | 严残 |  | 李建丽
2016-12-03 | 20:00 | SP02 | 16017082 | 222 | 148 | PASS | 20 | 4.5 | 2 | 99.76 | PASS | PASS | 11级 | 微量 | 少量 | 有残 | 严残 | 有残 | 严残 | 800K70断 | 李小娟
2016-12-03 | 20:00 | HD11 | 16017240 | 145 | 57 |  | 32.5 |  |  | 99.46 | PASS | PASS | 10级 | 微量 | 少量 | 有残 | 严残 | 有残 | 严残 |  | 李小娟
2016-12-03 | 20:00 | 8G25 | 16017098 | 276 | 192 | PASS | 20 | 2.5 | 6 | 99.72 | PASS | PASS | 10级 | 微量 | 少量 | 有残 | 严残 | 有残 | 严残 | 90oK 80微残 | 李小娟
2016-12-03 | 21:30 | 8G25 | 16017099 | 280 | 194 | PASS | 20 | 3 | 5 | 99.45 | PASS | PASS | 10级 | 微量 | 少量 | 有残 | 严残 | 有残 | 严残 | 800K70断 | 李建丽
2016-12-03 | 21:30 | SP02 | 16017107 | 225 | 152 | PASS | 20 | 4.8 | 5 | 99.63 | PASS | PASS | 11级 | 微量 | 少量 | 有残 | 严残 | 有残 | 严残 | 90OK,80残 | 李建丽
2016-12-03 | 21:30 | WA3 | 16017154 | 260 | 222 | 色相不一样 | 20 | 2.5 | 8 | 99.45 | PASS | PASS | 8级 | 少量 | 严残 | 显不净 |  | 严残 | 严残 | 130OK120残 | 李建丽
2016-12-03 | 21:30 | WB51 | 16017152 | 254 | 229 | PASS | 20 | 2.7 | 8 | 99.52 | PASS | PASS | 6级 | 微量 | 有残 | 严残 |  | 严残 | 严残 | 110OK100残 | 李建丽
2016-12-05 | 8:00 | HD2 (1) | 16017222 | 126 | 77 |  | 20 |  |  | 99.68 | PASS | PASS | 9级 | 微量 | 少量 | 有残 | 严残 | 有残 | 严残 |  | 李小娟
2016-12-05 | 8:00 | 30G09 | 16017142 | 278 | 210 | PASS | 20 | 2 | 4 | 入图库 | PASS | PASS | 9级 | 微量 | 少量 | 有残 | 严残 | 有残 | 严残 | 800K70断 | 李小娟 |  | 样
2016-12-05 | 8:00 | GH1602 | 16017102 | 275 | 210 | PASS | 20 | 2 | 2 | 99.47 | PASS | PASS | 10级 | 微量 | 少量 | 有残 | 严残 | 有残 | 严残 | 90oK 80微残 | 李小娟
2016-12-05 | 8:00 | 8G04 | 16017136 | 240 | 186 | PASS | 20 | 2 | 3 | 99.85 | PASS | PASS | 9级 | 微量 | 少量 | 有残 | 严残 | 有残 | 严残 | 80oK 70微残 | 李小娟
2016-12-05 | 9:30 | SP02深圳崇达 | 16017108 | 225 | 148 | PASS | 20 | 6.5 | 3 | 99.37 | PASS | PASS | 11级 | 微量 | 少量 | 少量多 | 有残 | 有残 | 严残 | 70oK 60断 | 李小娟 |  | 下一箱
2016-12-05 | 9:30 | HD8(2) | 16017095 | 103 | 86 |  | 20 |  |  | 99.45 | PASS | PASS | 11级 | 微量 | 少量 | 有残 | 严残 | 有残 | 严残 |  | 李小娟
2016-12-05 | 9:30 | SK1101 | 16017071 | 402 | 250 | PASS | 25 |  |  | 99.54 | PASS | PASS | 11级 | 微量 | 少量 | 少量多 | 严残 | 有残 | 严残 |  | 李小娟
2016-12-05 | 9:30 | HD25(1) | 16017132 | 110 | 74 |  | 20 |  |  | 99.62 | PASS | PASS | 11级 | 微量 | 少量 | 有残 | 严残 | 有残 | 严残 |  | 李小娟
2016-12-05 | 9:30 | HD8(1) | 16017095 | 108 | 90 |  | 20 |  |  | 99.15 | PASS | PASS | 11级 | 微量 | 少量 | 有残 | 严残 | 有残 | 严残 |  | 李小娟
2016-12-05 | 10:30 | HD2 2 | 16017222 | 120 | 75 |  | 20 |  |  |  | PASS | PASS | 11级 | 微量 | 少量 | 有残 | 严残 | 有残 | 严残 |  | 李建丽
2016-12-05 | 10:30 | SP02深圳崇达 | 16017150 | 226 | 152 | PASS | 20 | 3 | 4.5 | 99.89 | PASS | PASS | 11级 | 微量 | 少量 | 少量多 | 有残 | 有残 | 严残 | 70oK 60断 | 李建丽
2016-12-05 | 10:30 | 8G25 | 16017066 | 275 | 196 | PASS | 20 | 3 | 5 | 99.82 | PASS | PASS | 11级 | 微量 | 少量 | 有残 | 严残 | 有残 | 严残 | 1100K100断 | 李建丽
2016-12-05 | 10:30 | 30G07 | 16017074 | 146 | 108 | PASS | 20 | 1 | 5.5 | 99.01 | PASS | PASS | 11级 | 微量 | 少量 | 少量多 | 有残 | 有残 | 严残 | 100OK,90断 | 李建丽
2016-12-05 | 10:30 | HD25 2 | 16017132 | 106 | 87 |  | 20 |  |  | 99.85 | PASS | PASS | 11级 | 微量 | 少量 | 有残 | 严残 | 有残 | 严残 |  | 李建丽
2016-12-05 | 11:30 | GH16{1} | 16017231 | 270 |  | PASS | 20 | 2.5 | 7 | 99.45 | PASS | PASS | 9级 | 微量 | 少量 | 有残 | 严残 | 有残 | 严残 | 900K80断 | 李小娟
2016-12-05 | 11:30 | 8BL16金像 | 16017234 | 129 | 101 | PASS | 20 | 2 | 8 | 99.68 | PASS | PASS | 11级残 | 微量 | 少量 | 少量多 | 有残 | 有残 | 严残 | 90oK 80微残 | 李小娟
2016-12-05 | 11:30 | HB31 | 16017247 | 160 |  |  | 27.5 |  |  | 97.31 | PASS | PASS | 9级 | 微量 | 少量 | 有残 | 严残 | 有残 | 严残 |  | 李小娟
2016-12-05 | 13:30 | HB2 | 16017241 | 60 | 58 |  | 20 |  |  | 99.05 | PASS | PASS | 8级 | 少量多 | 有残 | 严残 |  | 有残 | 严残 |  | 李小娟
2016-12-05 | 14:30 | SP02深圳崇达 | 16017151 | 226 | 150 | PASS | 20 | 5.5 | 1.5 | 99.54 | PASS | PASS | 11级 | 微量 | 少量 | 少量多 | 有残 | 有残 | 严残 | 800K70断 | 李小娟
2016-12-05 | 14:30 | 8G01永隆 | 16017134 | 90 | 65 | PASS | 20 | 2 | 5 | 99.82 | PASS | PASS | 10级 | 微量 | 少量 | 有残 | 严残 | 有残 | 严残 | 90oK 80微残 | 李小娟
2016-12-05 | 14:30 | 8Y2 | 16017106 | 263 | 197 | PASS | 20 | 2.5 | 9 | 99.87 | PASS | PASS | 9级 | 微量 | 少量 | 有残 | 严残 | 有残 | 严残 | 1100K100断 | 李小娟
2016-12-05 | 16:00 | GH4001 | 16017233 | 320 | 273 | PASS | 20 | 3 | 8 | 99.45 | PASS | PASS | 10级 | 微量 | 少量 | 有残 | 严残 | 有残 | 严残 | 120OK110微残 | 周菊明
2016-12-05 | 16:00 | GH16{2} | 16017231 | 270 | 200 | PASS | 20 | 1.8 | 6.2 | 99.68 | PASS | PASS | 10级 | 微量 | 少量 | 有残 | 严残 | 有残 | 严残 | 800K70断 | 周菊明
2016-12-05 | 16:00 | SP8T3 | 16017302 | 215 | 140 | PASS | 20 | 5.5 | 2 | 99.52 | PASS | PASS | 10级 | 微量 | 少量 | 有残 | 有残 | 有残 | 严残 | 900K80断 | 周菊明
2016-12-05 | 17:30 | 8BL | 16017269 | 250 | 190 | PASS | 20 | 3 | 4 | 99.57 | PASS | PASS | 9级 | 微量 | 少量 | 有残 | 有残 | 有残 | 严残 | 1100K100断 | 周菊明
2016-12-05 | 17:30 | HD8无卤素 | 16017225 | 105 | 80 |  | 20 |  |  | 99.51 | PASS | PASS | 9级 | 微量 | 少量 | 有残 | 严残 | 有残 | 严残 |  | 周菊明
2016-12-05 | 18:00 | HB16 | 16017204 | 72 |  |  | 20 |  |  | 99.16 | PASS | PASS | 9级 | 微量 | 少量 | 少量多 | 严残 | 有残 | 有残 |  | 黄桂泉
2016-12-05 | 20:00 | GH1801 | 16017230 | 366 | 278 | PASS | 20 | 2.2 | 10.2 | 99.45 | PASS | PASS | 10级 | 微量 | 少量 | 有残 | 严残 | 有残 | 有残 | 800K70断 | 黄桂泉
2016-12-05 | 20:00 | 8BL2 | 16017270 | 233 | 185 | PASS | 20 | 2.2 | 6.3 | 99.42 | PASS | PASS | 8级 | 微量 | 少量 | 少量多 | 严残 | 有残 | 有残 | 120OK110微残 | 黄桂泉
2016-12-05 | 20:00 | G2006 | 16017141 | 264 | 192 | PASS | 20 | 2.2 | 5 | 99.32 | PASS | PASS | 10级 | 微量 | 少量 | 少量多 | 严残 | 有残 | 有残 | 70OK60微断 | 黄桂泉
2016-12-05 | 20:00 | HD12 | 16017097 | 72 | 46 |  | 20 |  |  | 99.12 | PASS | PASS | 10级 | 微量 | 少量 | 少量多 | 严残 | 有残 | 有残 |  | 黄桂泉
2016-12-05 | 22:00 | 8V7 | 16017280 | 268 | 202 | PASS | 20 | 3 | 3 | 99.77 | PASS | PASS | 10级 | 微量 | 少量 | 少量多 | 严残 | 有残 | 有残 | 800K70断 | 黄桂泉 |  | 样
2016-12-05 | 23:30 | HB50 | 16017246 | 76 | 70 |  | 21 |  |  | 99.56 | PASS | PASS | 11级 | 微量 | 少量 | 有残 | 严残 | 有残 | 有残 |  | 周菊明
2016-12-05 | 23:30 | 8BKH | 16017272 | 231 | 179 | PASS | 22 | 2 | 5 | 99.46 | PASS | PASS | 9级残 | 微量 | 少量 | 有残 | 严残 | 有残 | 有残 | 全断 | 周菊明
2016-12-05 | 23:30 | GH1602 | 16017232 | 274 | 200 | PASS | 23 | 2 | 5.5 | 99.71 | PASS | PASS | 10级残 | 微量 | 少量 | 有残 | 严残 | 有残 | 有残 | 800K70断 | 周菊明
2016-12-05 | 23:30 | SP8T3 | 16017303 | 220 | 134 | PASS | 24 | 5 | 2 | 99.56 | PASS | PASS | 11级 | 微量 | 少量 | 有残 | 严残 | 有残 | 有残 | 900K80断 | 周菊明
2016-12-06 | 8:00 | 44G | 16017263 | 232 | 185 | PASS | 20 | 2.5 | 5 | 99.87 | PASS | PASS | 9级 | 微量 | 少量 | 有残 | 严残 | 有残 | 有残 |  | 李建丽
2016-12-06 | 9:30 | HB36 | 16017375 | 340 | 288 |  | 20 |  |  | 99.45 | PASS | PASS | 9级残 | 微量 | 少量 | 有残 | 严残 | 有残 | 有残 |  | 李建丽
2016-12-06 | 9:30 | HD2 (1) | 16017255 | 120 | 76 |  | 20 |  |  | 99.36 | PASS | PASS | 10级残 | 微量 | 少量 | 有残 | 严残 | 有残 | 有残 |  | 李建丽
2016-12-06 | 9:30 | HD2 2高粘度 | 16017256 | 220 | 150 |  | 20 |  |  | 99.07 | PASS | PASS | 10级 | 微量 | 少量 | 有残 | 严残 | 有残 | 有残 |  | 李建丽
2016-12-06 | 9:30 | HD2 (2) | 16017255 | 128 | 85 |  | 20 |  |  | 99.45 | PASS | PASS | 9级残 | 微量 | 少量 | 有残 | 严残 | 有残 | 有残 |  | 李建丽
2016-12-06 | 9:30 | HD2 1 高粘度 | 16017256 | 210 | 143 |  | 20 |  |  | 99.27 | PASS | PASS | 10级 | 微量 | 少量 | 有残 | 严残 | 有残 | 有残 |  | 李建丽
2016-12-06 | 11:00 | HD5(1) | 16017288 | 80 |  |  | 20 |  |  | 99.63 | PASS | PASS | 9级 | 微量 | 少量 | 有残 | 严残 | 有残 | 有残 |  | 李小娟
2016-12-06 | 11:00 | 23GHB{1} | 16017259 | 270 | 220 | PASS | 20 | 2.5 | 5 | 99.75 | PASS | PASS | 11级残 | 微量 | 少量 | 少量多 | 有残 | 有残 | 严残 | 60OK 50断 | 李小娟
2016-12-06 | 11:00 | 23GHB{2} | 16017259 | 270 | 217 | PASS | 20 | 2 | 7 | 99.65 | PASS | PASS | 10级 | 微量 | 少量 | 少量多 | 有残 | 有残 | 严残 | 70OK60微断 | 李小娟
2016-12-06 | 11:30 | 9G | 16017266 | 270 | 202 | PASS | 20 | 3 | 6 | 99.84 | PASS | PASS | 9级 | 微量 | 少量 | 有残 | 严残 | 有残 | 严残 | 110OK100断 | 李小娟
2016-12-06 | 11:30 | 12G | 16017373 | 360 | 280 | PASS | 20 | 2 | 7 | 99.54 | PASS | PASS | 11级残 | 微量 | 少量 | 有残 | 严残 | 有残 | 严残 | 60ok50微残 | 李小娟
2016-12-06 | 11:30 | 8G04益阳奥 | 16017261 | 270 | 210 | PASS | 20 | 2.5 | 8 | 99.68 | PASS | PASS | 10级 | 微量 | 少量 | 有残 | 严残 | 有残 | 严残 | 80oK 70微残 | 李小娟
2016-12-06 | 11:30 | HD31 | 16017258 | 110 | 71 |  | 20 |  |  | 99.81 | PASS | PASS | 10级 | 微量 | 少量 | 有残 | 严残 | 有残 | 严残 |  | 李小娟
2016-12-06 | 13:30 | HD8 2 | 16017257 | 106 | 87 |  | 20 |  |  | 99.58 | PASS | PASS | 10级 | 微量 | 少量 | 有残 | 严残 | 有残 | 有残 |  | 李小娟
2016-12-06 | 13:30 | 8G04高 | 16017264 | 311 | 248 | PASS | 20 | 4 | 12 | 99.62 | PASS | PASS | 10级残 | 微量 | 少量 | 有残 | 严残 | 有残 | 有残 | 70oK 60断 | 李小娟
2016-12-06 | 13:30 | 22G | 16017298 | 124 | 102 | PASS | 20 | 5.2 | 10 | 99.87 | PASS | PASS | 11级 | 微量 | 少量 | 有残 | 严残 | 有残 | 有残 | 60ok50微残 | 李小娟
2016-12-06 | 13:30 | HD2 1 | 16017324 | 126 | 82 |  | 20 |  |  | 99.09 | PASS | PASS | 9级 | 微量 | 少量 | 有残 | 严残 | 有残 | 有残 |  | 李小娟
2016-12-06 | 13:30 | HD8 1 | 16017257 | 105 | 86 |  | 20 |  |  | 99.52 | PASS | PASS | 10级 | 微量 | 少量 | 有残 | 严残 | 有残 | 有残 |  | 李小娟
2016-12-06 | 14:30 | HD2 (1) | 16017323 | 125 | 86 |  | 20 |  |  | 99.63 | PASS | PASS | 9级 | 微量 | 少量 | 有残 | 严残 | 有残 | 有残 |  | 谭娇娇
2016-12-06 | 14:30 | HD2 (2) | 16017324 | 128 | 88 |  | 32.5 |  |  | 99.56 | PASS | PASS | 10级 | 微量 | 少量 | 有残 | 严残 | 有残 | 有残 |  | 谭娇娇
2016-12-06 | 14:30 | HD25(1) | 16017289 | 118 | 82 |  | 20 |  |  | 99.58 | PASS | PASS | 9级 | 微量 | 少量 | 有残 | 严残 | 有残 | 有残 |  | 谭娇娇
2016-12-06 | 14:30 | 8G04高粘度 | 16017265 | 30 | 256 | PASS | 20 | 2.5 | 5.5 | 99.81 | PASS | PASS | 10级 | 微量 | 少量 | 有残 | 严残 | 有残 | 有残 | 800K70断 | 谭娇娇
2016-12-06 | 16:00 | HD2 (2) | 16017323 | 123 | 84 |  | 22.5 |  |  | 99.45 | PASS | PASS | 10级残 | 微量 | 少量 | 有残 | 严残 | 有残 | 有残 |  | 周菊明
2016-12-06 | 16:00 | HD5(2) | 16017288 | 75 | 59 |  | 20 |  |  | 99.67 | PASS | PASS | 10级残 | 微量 | 少量 | 有残 | 严残 | 有残 | 有残 |  | 周菊明
2016-12-06 | 16:00 | SP8T3 | 16017308 | 220 | 146 | PASS | 20 | 5 | 3 | 99.45 | PASS | PASS | 10级 | 微量 | 少量 | 有残 | 严残 | 有残 | 严残 | 900K80断 | 周菊明
2016-12-06 | 16:00 | SK27D | 16017372 | 410 | 240 | PASS | 20 |  |  | 99.37 | PASS | PASS | 12级 | 微量 | 少量 | 有残 | 严残 | 有残 | 严残 |  | 周菊明
2016-12-06 | 16:00 | GH1801 | 16017296 | 360 | 270 | PASS | 20 |  |  | 99.71 | PASS | PASS | 10级 | 微量 | 少量 | 有残 | 严残 | 有残 | 有残 | 900K80断 | 周菊明
2016-12-06 | 17:30 | 8G04(2) | 16017292 | 236 | 185 | PASS |  | 2.5 | 8.8 | 99.56 | PASS | PASS | 10级 | 微量 | 少量 | 有残 | 严残 | 有残 | 有残 | 1100K100断 | 周菊明
2016-12-06 | 17:30 | SP8T3 | 16017307 | 222 | 146 | PASS |  |  |  | 99.71 | PASS | PASS | 10级 | 微量 | 少量 | 有残 | 严残 | 有残 | 严残 | 120OK110微残 | 周菊明
2016-12-06 | 17:30 | 8G04(1) | 16017292 | 240 | 185 | PASS |  | 2.4 | 8.6 | 99.25 | PASS | PASS | 10级 | 微量 | 少量 | 有残 | 严残 | 有残 | 严残 | 1100K100断 | 周菊明
2016-12-06 | 17:30 | 8G04 | 16017294 | 240 | 186 | PASS |  | 2.3 | 9.7 | 99.36 | PASS | PASS | 10级 | 微量 | 少量 | 有残 | 严残 | 有残 | 严残 | 100OK,90断 | 周菊明
2016-12-06 | 17:30 | G2006 | 16017297 | 280 | 208 | PASS |  | 1.6 | 5 | 99.65 | PASS | PASS | 10级 | 微量 | 少量 | 有残 | 严残 | 有残 | 严残 | 800K70断 | 周菊明
2016-12-06 | 17:30 | 8V4 | 16017377 | 270 |  | PASS |  | 2.5 | 11 | 99.41 | PASS | PASS | 10级 | 微量 | 少量 | 有残 | 有残 | 有残 | 严残 | 全断 | 周菊明 |  | 样
2016-12-06 | 17:30 | 09BL36 | 16017145 | 260 | 208 | PASS |  | 2.2 | 8.2 | 99.26 | PASS | PASS | 10级 | 微量 | 少量 | 有残 | 有残 | 有残 | 严残 | 140OK130微残 | 周菊明 |  | 样
2016-12-06 | 17:30 | 8BKT | 16017374 | 270 | 175 | PASS | 30 | 1.5 | 1 | 99.42 | PASS | PASS | 12级 | 微量 | 少量 | 有残 | 严残 | 有残 | 严残 | 全断 | 周菊明 |  | 下一箱
2016-12-06 | 19:00 | 44G | 16017329 | 234 | 185 | PASS |  | 2.3 | 4.9 | 99.65 | PASS | PASS | 10级 | 微量 | 少量 | 有残 | 严残 | 有残 | 有残 | 900K80断 | 黄桂泉
2016-12-06 | 19:00 | MBK12 | 16017116 | 260 | 150 | PASS | 满板 | 1 | 0.5 | 99.02 | PASS | PASS | 8级残 | 微量 | 少量 | 有残 | 严残 | 有残 | 有残 | 全断 | 黄桂泉
2016-12-06 | 19:00 | HD23HF | 16017326 | 100 | 48 |  |  |  |  | 99.56 | PASS | PASS | 10级残 | 微量 | 少量 | 有残 | 严残 | 有残 | 严残 |  | 黄桂泉
2016-12-06 | 20:30 | GH21 | 16017335 | 290 | 227 | PASS |  | 2 | 5 | 99.32 | PASS | PASS | 9级残 | 微量 | 少量 | 有残 | 严残 | 有残 | 有残 | 70oK 60断 | 周菊明
2016-12-06 | 20:30 | 8G04益阳奥 | 16017260 | 265 | 208 | PASS |  | 2.3 | 8.1 | 99.46 | PASS | PASS | 9级 | 微量 | 少量 | 有残 | 严残 | 有残 | 有残 | 900K80断 | 周菊明
2016-12-06 | 20:30 | 6GHBS | 16017299 | 273 | 234 | 色相不一样 | 22.5 | 2 | 6 | 99.43 | PASS | PASS | 9级 | 微量 | 少量 | 有残 | 严残 | 少量多 | 有残 | 1100K100断 | 周菊明
2016-12-06 | 20:30 | HD25(2) | 16017289 | 95 | 73 |  |  |  |  | 99.32 | PASS | PASS | 9级 | 微量 | 少量 | 有残 | 严残 | 有残 | 有残 |  | 周菊明
2016-12-06 | 20:30 | 8BL2 | 16017338 | 230 | 160 | PASS |  | 2.3 | 4 | 99.42 | PASS | PASS | 8级 | 微量 | 少量 | 有残 | 有残 | 有残 | 有残 | 150OK140断 | 周菊明
2016-12-06 | 22:00 | 20G2联泰 | 16017268 | 153 | 103 | PASS |  | 1 | 0.5 | 99.32 | PASS | PASS | 10级 | 微量 | 少量 | 有残 | 严残 | 少量多 | 有残 | 900K80断 | 周菊明
2016-12-06 | 22:00 | G602 | 16017262 | 236 | 186 | PASS |  | 2.5 | 6 | 99.45 | PASS | PASS | 9级 | 微量 | 少量 | 有残 | 严残 | 有残 | 有残 | 70oK 60断 | 周菊明
2016-12-06 | 22:00 | 8W4 | 16017278 | 267 | 223 | PASS |  | 2 | 4 | 99.44 | PASS | PASS |  | 微量 | 少量 | 严残 | 严残 | 有残 | 有残 | 全断 | 周菊明
2016-12-06 | 22:00 | 44G | 16017330 | 235 | 185 | PASS |  | 2.5 | 8 | 99.37 | PASS | PASS | 9级 | 微量 | 少量 | 有残 | 严残 | 有残 | 有残 | 1100K100断 | 周菊明
2016-12-06 | 22:00 | MG60 | 16017336 | 264 | 180 | PASS |  | 1 | 0.5 | 99.39 | PASS | PASS | 10级 | 微量 | 少量 | 有残 | 严残 | 少量多 | 有残 | 70oK 60断 | 周菊明 |  | 样
2016-12-06 | 23:30 | HD2 1 | 16017354 | 125 | 81 |  |  |  |  | 99.36 | PASS | PASS | 9级 | 微量 | 少量 | 有残 | 严残 | 有残 | 有残 |  | 黄桂泉
2016-12-06 | 23:30 | SP02 | 16017276 | 228 | 134 | PASS |  | 5 | 1.4 | 99.74 | PASS | PASS | 10级残 | 微量 | 少量 | 有残 | 严残 | 有残 | 有残 | 800K70断 | 黄桂泉
2016-12-06 | 23:30 | G2006 | 16017267 | 275 | 202 | PASS |  | 2.5 | 5 | 99.54 | PASS | PASS | 9级 | 微量 | 少量 | 有残 | 严残 | 有残 | 有残 | 800K70断 | 黄桂泉
2016-12-06 | 0:30 | HD21 | 16017325 | 85 | 63 |  |  |  |  | 99.1 | PASS | PASS | 10级 | 微量 | 少量 | 有残 | 严残 | 有残 | 有残 |  | 黄桂泉
2016-12-07 | 8:00 | HD2 2 | 16017354 | 130 | 82 |  | 20 |  |  | 99.68 | PASS | PASS | 11级 | 微量 | 少量 | 有残 | 严残 | 少量多 | 有残 |  | 李建丽
2016-12-07 | 8:00 | 8G04 | 16017332 | 238 | 185 | PASS | 20 | 2 | 6 | 99.87 | PASS | PASS | 11级 | 微量 | 少量 | 有残 | 严残 | 少量多 | 有残 | 100OK90微残 | 李建丽
2016-12-07 | 8:00 | 8G01中京 | 16017334 | 272 | 198 | PASS | 20 | 2.5 | 7 | 99.75 | PASS | PASS | 9级 | 微量 | 少量 | 有残 | 严残 | 少量多 | 有残 | 100OK90微残 | 李建丽
2016-12-07 | 9:30 | SP02深圳崇达 | 16017277 | 222 | 148 | PASS | 20 | 5 | 2 | 99.12 | PASS | PASS | 10级 | 微量 | 微量 | 少量多 | 有残 | 少量多 | 严残 | 80oK 70微残 | 谭娇娇
2016-12-07 | 9:30 | 09BL6加深 | 16017300 | 270 | 200 | PASS | 20 | 3 | 9 | 99.42 | PASS | PASS | 10级 | 微量 | 少量 | 有残 | 严残 | 有残 | 严残 | 100OK90微残 | 谭娇娇
2016-12-07 | 9:30 | HD2低粘度2 | 16017442 | 90 | 54 |  | 20 |  |  | 99.61 | PASS | PASS | 10级 | 微量 | 少量 | 有残 | 严残 | 少量多 | 有残 |  | 谭娇娇
2016-12-07 | 9:30 | HD2低粘度1 | 16017441 | 89 | 53 |  | 20 |  |  | 99.87 | PASS | PASS | 10级 | 微量 | 少量 | 有残 | 严残 | 少量多 | 有残 |  | 谭娇娇
2016-12-07 | 10:30 | 8G04 | 16017331 | 238 | 186 | PASS | 20 | 2.5 | 5 | 99.68 | PASS | PASS | 9级 | 微量 | 少量 | 有残 | 严残 | 少量多 | 有残 | 90oK 80微残 | 李小娟
2016-12-07 | 10:30 | 8G04益阳奥 | 16017328 | 270 | 208 | PASS | 20 | 2 | 4 | 99.57 | PASS | PASS | 9级 | 微量 | 少量 | 有残 | 严残 | 少量多 | 有残 | 800K70断 | 李小娟
2016-12-07 | 10:30 | GH15(1) | 16017360 | 270 | 198 | PASS | 20 | 2 | 3.5 | 99.84 | PASS | PASS | 9级 | 微量 | 少量 | 有残 | 有残 | 少量多 | 有残 | 100OK,90断 | 李小娟
2016-12-07 | 11:30 | GH15(2) | 16017360 | 268 | 196 | 偏黄 | 20 | 2.5 | 4 | 99.63 | PASS | PASS | 9级 | 微量 | 少量 | 有残 | 严残 | 少量多 | 有残 | 110OK100残 | 李建丽
2016-12-07 | 11:30 | 8R2 | 16017346 | 270 | 213 | PASS | 20 | 3 | 3 | 99.47 | PASS | PASS | 9级 | 微量 | 少量 | 有残 | 严残 | 少量多 | 有残 | 90OK 80残 | 李建丽
2016-12-07 | 13:30 | GH6华新 | 16017359 | 192 | 153 | PASS | 20 | 3 | 3.5 | 99.68 | PASS | PASS | 10级 | 微量 | 少量 | 有残 | 严残 | 少量多 | 有残 | 900K80断 | 谭娇娇 |  | 标样
2016-12-07 | 13:30 | WA3 | 16017378 | 280 | 250 | 偏黄 | 20 | 2 | 7 | 99.41 | PASS | PASS | 9级 | 严残 | 严残 | 显不净 |  | 有残 | 显不净 | 130OK120残 | 谭娇娇
2016-12-07 | 13:30 | HD12 | 16017291 | 75 | 39 |  | 20 |  |  | 99.48 | PASS | PASS | 9级 | 微量 | 少量 | 有残 | 严残 | 少量多 | 严残 |  | 谭娇娇
2016-12-07 | 13:30 | MG6 | 16017327 | 270 | 170 | PASS | 25 | 2 | 0.5 | 99.62 | PASS | PASS | 9级 | 微量 | 少量 | 有残 | 严残 | 少量多 | 有残 | 50OK40微残 | 谭娇娇
2016-12-07 | 14:30 | 09BL6加深 | 16017365 | 263 | 217 | PASS | 20 | 3 | 8 | 99.64 | PASS | PASS | 11级 | 微量 | 少量 | 有残 | 严残 | 少量多 | 严残 | 100OK90微残 | 李建丽
2016-12-07 | 14:30 | HD12 | 16017226 | 77 | 41 |  | 20 |  |  | 99.81 | PASS | PASS | 11级 | 微量 | 少量 | 有残 | 严残 | 少量多 | 严残 |  | 李建丽
2016-12-07 | 14:30 | 6GHB | 16017364 | 265 | 210 | PASS | 20 | 2.5 | 5 | 99.88 | PASS | PASS | 10级 | 微量 | 少量 | 有残 | 严残 | 少量多 | 有残 |  | 李建丽
2016-12-07 | 14:30 | HD2 (2) | 16017324 | 120 | 85 |  | 20 |  |  | 99.87 | PASS | PASS | 10级 | 微量 | 少量 | 有残 | 严残 |  | 有残 |  | 李建丽
2016-12-07 | 16:00 | GH16 | 16017361 | 263 | 217 |  | 21 |  |  |  | PASS | PASS | 10级 | 微量 | 少量 | 有残 | 严残 | 少量多 | 有残 | 900K80断 | 周菊明
2016-12-07 | 16:00 | HD24 | 16017357 | 100 | 68 |  | 22 |  |  |  | PASS | PASS | 10级 | 微量 | 少量 | 有残 | 严残 | 少量多 | 有残 |  | 周菊明
2016-12-07 | 17:30 | HD21(1) | 16017389 | 108 | 80 |  | 25 |  |  | 99.35 | PASS | PASS | 10级 | 微量 | 少量 | 有残 | 严残 | 少量多 | 有残 |  | 周菊明
2016-12-07 | 17:30 | 8G04 | 16017432 | 238 | 186 | PASS | 20 | 2 | 6 | 99.56 | PASS | PASS | 10级 | 微量 | 少量 | 有残 | 严残 | 少量多 | 有残 | 900K80断 | 周菊明
2016-12-07 | 17:30 | G2006 | 16017362 | 280 | 208 | PASS | 20 | 2 |  | 99.56 | PASS | PASS | 10级 | 微量 | 少量 | 有残 | 严残 | 少量多 | 有残 | 70oK 60断 | 周菊明
2016-12-07 | 19:00 | MG60 | 16017394 | 266 | 182 | PASS | 20 | 1.5 | 0 | 99.67 | PASS | PASS | 10级 | 微量 | 少量 | 有残 | 严残 | 少量多 | 有残 | 60OK 50断 | 周菊明
2016-12-07 | 19:00 | SP8T3 | 16017366 | 212 | 131 | PASS | 20 | 2 | 2 | 99.34 | PASS | PASS | 10级 | 微量 | 少量 | 有残 | 严残 | 少量多 | 有残 | 900K80断 | 周菊明
2016-12-07 | 20:30 | 8G04 | 16017433 | 235 | 173 | PASS | 20 | 2.5 | 5 | 99.52 | PASS | PASS | 10级 | 微量 | 少量 | 有残 | 严残 | 少量多 | 有残 | 900K80断 | 周菊明
2016-12-07 | 20:30 | HS2 | 16016977 | 109 | 82 |  | 25 |  |  | 99.21 | PASS | PASS | 9级残 | 微量 | 少量 | 少量多 | 严残 | 少量多 | 有残 |  | 黄桂泉
2016-12-07 | 20:30 | 8G04 | 16017392 | 230 | 182 | PASS | 20 | 2.3 | 4.8 | 99.56 | PASS | PASS | 9级 | 微量 | 少量 | 少量多 | 严残 | 少量多 | 有残 | 900K80断 | 黄桂泉 |  | 下一箱
2016-12-07 | 22:00 | 23GHB | 16017391 | 265 | 184 | PASS | 20 | 2.1 | 6.5 | 99.36 | PASS | PASS | 9级残 | 微量 | 少量 | 少量多 | 严残 | 少量多 | 有残 | 70oK 60断 | 黄桂泉
2016-12-07 | 22:00 | HD2 (1) | 16017388 | 125 | 80 |  | 20 |  |  | 99.23 | PASS | PASS | 9级 | 微量 | 少量 | 少量多 | 严残 | 少量多 | 有残 |  | 黄桂泉
2016-12-07 | 23:30 | 9G201 | 16017363 | 265 | 182 | PASS | 25 | 1.5 | 0 | 99.56 | PASS | PASS | 10级 | 微量 | 少量 | 少量多 | 严残 | 少量多 | 有残 | 60OK 50断 | 黄桂泉
2016-12-07 | 23:30 | 9G | 16017416 | 266 | 186 | PASS | 20 | 2.5 | 4 | 99.45 | PASS | PASS | 10级 | 微量 | 少量 | 少量多 | 严残 | 少量多 | 有残 | 900K80断 | 黄桂泉
2016-12-07 | 23:30 | SP8T3 | 16017344 | 219 | 131 | PASS | 20 | 5 | 2.5 | 99.46 | PASS | PASS | 10级 | 微量 | 少量 | 少量多 | 严残 | 少量多 | 有残 | 900K80断 | 黄桂泉
2016-12-07 | 23:30 | HD2 (2) | 16017388 | 130 | 83 |  | 20 |  |  |  | PASS | PASS | 10级残 | 微量 | 少量 | 少量多 | 严残 | 少量多 | 有残 |  | 周菊明
2016-12-08 | 8:00 | 8BKT | 16017396 | 268 | 185 | PASS | 35 | 2 | 0 | 99.36 | PASS | PASS | 9级 | 微量 | 少量 | 有残 | 严残 | 少量多 | 有残 | 150OK140断 | 李小娟
2016-12-08 | 8:00 | 8BL01 | 16017420 | 260 | 192 | PASS | 20 | 2.5 | 5 | 99.58 | PASS | PASS | 10级 | 微量 | 少量 | 少量多 | 严残 | 少量多 | 有残 | 90OK 80残 | 李小娟
2016-12-08 | 8:00 | 8Y2 | 16017369 | 265 | 198 | PASS | 20 | 3 | 3 | 99.64 | PASS | PASS | 10级 | 微量 | 少量 | 少量多 | 有残 | 少量多 | 有残 | 900K80断 | 李小娟 |  | 样
2016-12-08 | 8:00 | GH1602 | 16017393 | 270 | 212 | PASS | 20 | 3 | 3 | 99.74 | PASS | PASS | 10级 | 微量 | 少量 | 有残 | 严残 | 少量多 | 有残 | 80OK70残 | 李小娟
2016-12-08 | 9:30 | HD8(2) | 16017356 | 106 | 88 |  | 20 |  |  | 99.47 | PASS | PASS | 9级 | 微量 | 少量 | 有残 | 严残 | 少量多 | 有残 |  | 李建丽
2016-12-08 | 9:30 | 09BL6加深 | 16017421 | 270 | 220 | PASS | 20 | 3 | 6 | 99.15 | PASS | PASS | 10级 | 微量 | 少量 | 有残 | 严残 | 少量多 | 有残 | 90oK 80微残 | 李建丽
2016-12-08 | 9:30 | HD8(1) | 16017356 | 102 | 82 |  | 20 |  |  | 99.37 | PASS | PASS | 9级 | 微量 | 少量 | 有残 | 严残 | 少量多 | 有残 |  | 李建丽
2016-12-08 | 9:30 | HD2 (1) | 16017411 | 126 | 85 |  | 20 |  |  | 99.62 | PASS | PASS | 9级 | 微量 | 少量 | 有残 | 严残 | 少量多 | 有残 |  | 李建丽
2016-12-08 | 10:30 | 8BL2 | 16017395 | 240 | 182 | PASS | 20 | 2.4 | 3 | 99.42 | PASS | PASS | 8级 | 微量 | 少量 | 有残 | 严残 | 少量多 | 有残 | 800K70断 | 李建丽
2016-12-08 | 10:30 | HD2(1) | 16017410 | 120 | 82 |  | 20 |  |  | 99.62 | PASS | PASS | 9级 | 微量 | 少量 | 有残 | 严残 | 少量多 | 有残 |  | 李建丽
2016-12-08 | 11:00 | 44G | 16017417 | 238 | 186 | PASS | 20 | 2.5 | 5 | 99.63 | PASS | PASS | 10级 | 微量 | 少量 | 有残 | 严残 | 少量多 | 有残 |  | 谭娇娇
2016-12-08 | 11:00 | HD8A | 16017413 | 100 | 82 |  | 20 |  |  | 99.32 | PASS | PASS | 10级 | 微量 | 少量 | 有残 | 严残 | 少量多 | 有残 |  | 谭娇娇 |  | 下一箱
2016-12-08 | 11:00 | SP8T3 | 16017343 | 218 | 144 | PASS | 20 | 6.2 | 0.5 | 99.75 | PASS | PASS | 10级 | 微量 | 少量 | 有残 | 严残 | 少量多 | 有残 | 80oK 70微残 | 谭娇娇
2016-12-08 | 11:30 | G2006 | 16017418 | 280 | 208 | 浅了 | 20 | 2.5 | 6 | 99.64 | PASS | PASS | 12级 | 微量 | 少量 | 有残 | 严残 | 少量多 | 有残 | 70OK60微断 | 谭娇娇
2016-12-08 | 11:30 | HD2 (2) | 16017411 | 120 | 82 |  | 20 |  |  | 99.63 | PASS | PASS | 10级 | 微量 | 少量 | 有残 | 严残 | 少量多 | 有残 |  | 谭娇娇
2016-12-08 | 11:30 | HD2 (2) | 16017410 | 122 | 84 |  | 20 |  |  | 99.42 | PASS | PASS | 10级 | 微量 | 少量 | 有残 | 严残 | 少量多 | 有残 |  | 谭娇娇
2016-12-08 | 13:30 | HD2101 1 | 16017389 | 100 |  |  | 20 |  |  | 99.33 | PASS | PASS | 10级 | 微量 | 少量 | 有残 | 严残 | 少量多 | 有残 |  | 谭娇娇
2016-12-08 | 13:30 | HD8 | 16017390 | 106 |  |  | 20 |  |  | 99.51 | PASS | PASS | 11级残 | 微量 | 少量 | 有残 | 严残 | 少量多 | 有残 |  | 谭娇娇
2016-12-08 | 14:30 | 8G01中京 | 16017459 | 280 | 218 | PASS | 20 | 2 | 3 | 99.86 | PASS | PASS | 10级 | 微量 | 少量 | 有残 | 严残 | 少量多 | 有残 |  | 谭娇娇
2016-12-08 | 14:30 | 8BKH6 | 16017422 | 243 | 220 | PASS | 20 | 2 | 10 | 99.37 | PASS | PASS | 8级 | 微量 | 少量 | 有残 | 严残 | 少量多 | 有残 | 900K80断 | 谭娇娇
2016-12-08 | 14:30 | SP8T3 | 16017401 | 216 | 144 | PASS | 20 | 4 | 1.5 | 99.78 | PASS | PASS | 10级残 | 微量 | 少量 | 有残 | 严残 | 少量多 | 有残 | 70oK 60断 | 谭娇娇
2016-12-08 | 14:30 | 8G01中京(2) | 16017459 | 2850 | 200 | PASS | 20 | 2 | 3 | 99.24 | PASS | PASS | 10级 | 微量 | 少量 | 有残 | 严残 | 少量多 | 有残 | 80oK 70微残 | 谭娇娇
2016-11-18 | 8:00 | HD22(1) | 16016160 | 142 |  |  | 20 |  |  | 99.32 | PASS | PASS | 9级 | 微量 | 少量 | 少量 | 有残 | 少量 | 有残 |  | 谭娇娇
2016-12-08 | 16:00 | 8G04 | 16017458 | 235 | 184 | PASS | 20 | 2 | 4 | 99.45 | PASS | PASS | 11级 | 微量 | 少量 | 有残 | 严残 | 有残 | 有残 | 800K70断 | 谭娇娇
2016-11-25 | 17:30 | HD22(1) | 16016683 | 150 | 81 |  | 25 |  |  | 99.67 | PASS | PASS | 11级 | 微量 | 少量 | 有残 | 严残 | 有残 | 严残 |  | 李建丽
2016-12-08 | 16:00 | HD2101{2} | 16017389 | 104 | 76 |  | 20 |  |  |  | PASS | PASS | 9级 | 微量 | 少量 | 有残 | 严残 | 少量多 | 有残 |  | 周菊明
2016-12-08 | 16:00 | 99G01 | 16017430 | 310 | 244 | 偏黄 | 20 | 3 | 8 | 99.82 | PASS | PASS | 10级残 | 微量 | 少量 | 有残 | 严残 | 少量多 | 有残 | 800K70断 | 周菊明
2016-12-08 | 17:30 | 8G04 | 16017456 | 237 | 184 | PASS | 20 | 3 | 4.5 | 99.56 | PASS | PASS | 10级 | 微量 | 少量 | 严残 | 显不净 | 有残 | 有残 |  | 周菊明
2016-12-08 | 17:30 | 8G01中京 | 16017460 | 280 | 210 | PASS | 20 | 2.5 | 6 | 99.43 | PASS | PASS | 10级 | 微量 | 少量 | 严残 | 显不净 | 有残 | 有残 | 100OK,90断 | 周菊明
2016-12-08 | 17:30 | SP8T3 | 16017367 | 220 | 146 | PASS | 20 | 5 | 3 | 99.25 | PASS | PASS | 10级 | 微量 | 少量 | 有残 | 严残 | 有残 | 有残 | 1100K100断 | 周菊明
2016-12-08 | 17:30 | 9G | 16017461 | 270 | 208 | PASS | 20 | 3 | 3 | 99.54 | 有气泡 | PASS | 10级 | 微量 | 少量 | 有残 | 严残 | 有残 | 有残 | 900K80断 | 周菊明
2016-12-08 | 17:30 | 8G04 | 16017457 | 240 | 186 | PASS | 20 | 2.5 | 3.5 | 99.43 | PASS | PASS | 10级 | 微量 | 少量 | 严残 | 显不净 | 有残 | 有残 | 900K80断 | 周菊明
2016-12-08 | 17:30 | HD2 (1) | 16017452 | 126 | 86 |  | 37.5 |  |  | 99.51 | PASS | PASS | 10级 | 微量 | 少量 | 有残 | 严残 | 有残 | 有残 |  | 周菊明
2016-12-08 | 19:30 | 09BL | 16017466 | 238 | 185 | PASS | 20 | 2.5 | 4 | 99.32 | PASS | PASS | 9级残 | 微量 | 少量 | 有残 | 严残 | 有残 | 有残 | 900K80断 | 周菊明
2016-12-08 | 19:30 | 82G(2) | 16017455 | 266 | 206 | PASS | 20 | 2.5 | 7 | 99.46 | PASS | PASS | 12级 | 微量 | 少量 | 有残 | 严残 | 有残 | 有残 | 70oK 60断 | 周菊明
2016-12-08 | 19:30 | 82G(1) | 16017455 | 268 | 208 | PASS | 20 | 2.5 | 6.5 | 入图库 | PASS | PASS | 11级 | 微量 | 少量 | 有残 | 严残 | 有残 | 有残 | 800K70断 | 周菊明 |  |  |  | 样
2016-12-08 | 20:30 | 8BL2 | 16017465 | 235 | 182 | PASS | 20 | 3 | 3.5 | 99.46 | PASS | PASS | 9级 | 微量 | 少量 | 有残 | 严残 | 少量多 | 有残 | 100OK,90断 | 周菊明
2016-12-08 | 20:30 | SP8T3 | 16017400 | 218 | 137 | PASS | 20 | 5 | 2 | 99.46 | PASS | PASS | 10级 | 微量 | 少量 | 有残 | 严残 | 有残 | 有残 | 800K70断 | 周菊明
2016-12-08 | 21:00 | G3 | 16017464 | 262 | 201 | PASS | 20 | 2.5 | 4 | 99.64 | PASS | PASS | 10级 | 微量 | 少量 | 有残 | 严残 | 有残 | 有残 | 60OK 50断 | 周菊明
2016-12-08 | 21:00 | HD2 (2) | 16017452 | 122 | 80 |  | 20 |  |  |  | PASS | PASS | 10级 | 微量 | 少量 | 有残 | 严残 | 有残 | 有残 |  | 周菊明
2016-12-08 | 23:00 | HD2 (1) | 16017451 | 120 | 92 |  | 20 |  |  | 99.12 | PASS | PASS | 10级 | 微量 | 少量 | 有残 | 严残 | 少量多 | 有残 |  | 黄桂泉
2016-12-08 | 23:00 | 09BL606 | 16017570 | 262 | 202 | PASS | 20 | 2 | 5 | 入图库 | PASS | PASS | 9级 | 微量 | 少量 | 有残 | 严残 | 少量多 | 有残 | 100OK,90断 | 黄桂泉
2016-12-08 | 23:00 | HB16 | 16017415 | 80 | 29 |  | 20 |  |  | 99.13 | PASS | PASS | 10级 | 微量 | 少量 | 有残 | 严残 | 有残 | 有残 |  | 黄桂泉
2016-12-08 | 23:00 | HD2406 | 16017571 | 80 | 59 |  | 20 |  |  | 入图库 | PASS | PASS | 10级 | 微量 | 少量 | 有残 | 严残 | 有残 | 有残 |  | 黄桂泉
2016-12-08 | 23:00 | GH1602 | 16017463 | 275 | 212 | PASS | 20 | 2.1 | 7 | 99.36 | PASS | PASS | 10级 | 微量 | 少量 | 有残 | 严残 | 少量多 | 有残 | 900K80断 | 黄桂泉
2016-12-08 | 0:30 | 8BL16金像 | 16017495 | 128 | 103 | PASS | 20 | 2.5 | 4 | 99.31 | PASS | PASS | 9级 | 微量 | 少量 | 有残 | 严残 | 少量多 | 严残 | 100OK,90断 | 黄桂泉
2016-12-08 | 0:30 | HD2 | 16017451 | 127 | 82 |  | 20 |  |  | 99.22 | PASS | PASS | 10级 | 微量 | 少量 | 有残 | 严残 | 少量多 | 严残 |  | 黄桂泉
2016-12-08 | 0:30 | 8R16 | 16017402 | 270 |  | PASS | 20 | 2 | 3 | 99.21 | PASS | PASS | 10级 | 微量 | 少量 | 严残 | 显不净 | 少量多 | 严残 | 100OK90微残 | 黄桂泉
2016-12-08 | 0:30 | GH15(1) | 16017462 | 260 |  | PASS | 20 | 2.5 | 6 | 99.18 | PASS | PASS | 10级 | 微量 | 少量 | 严残 | 显不净 | 少量多 | 少量多 | 900K80断 | 黄桂泉
2016-12-09 | 8:00 | GH15(2) | 16017642 | 265 | 202 | 稍浅 | 20 | 2 | 7 | 99.63 | PASS | PASS | 9级 | 微量 | 少量 | 有残 | 严残 | 少量多 | 有残 | 900K80断 | 李小娟
2016-12-09 | 8:00 | MG77 | 16017419 | 280 | 212 | PASS | 20 | 2 | 0.5 | 97.79 | PASS | PASS | 11级 | 微量 | 少量 | 少量多 | 有残 | 少量多 | 有残 | 70OK60微断 | 李小娟
2016-12-09 | 9:30 | HD2 1 | 16017484 | 128 | 81 |  | 20 |  |  | 99.45 | PASS | PASS | 10级 | 微量 | 少量 | 有残 | 严残 | 少量多 | 严残 |  | 谭娇娇
2016-12-09 | 9:30 | HB16 | 16017358 | 70 | 21 |  | 20 |  |  | 99.09 | PASS | PASS | 11级 | 微量 | 少量 | 有残 | 严残 | 少量多 | 严残 |  | 谭娇娇
2016-12-09 | 9:30 | HD12A | 16017454 | 78 | 55 |  | 20 |  |  | 99.45 | PASS | PASS | 10级 | 微量 | 少量 | 有残 | 有残 | 少量多 | 严残 |  | 谭娇娇
2016-12-09 | 9:30 | 8BL7 | 16017494 | 267 | 208 | 稍浅 | 20 | 2.5 | 7 | 99.35 | PASS | PASS | 9级残 | 微量 | 少量 | 有残 | 有残 | 少量多 | 严残 |  | 谭娇娇
2016-12-09 | 10:30 | HD2 (2) | 16017484 | 122 | 78 |  | 20 |  |  | 99.68 | PASS | PASS | 9级 | 微量 | 少量 | 有残 | 有残 | 少量多 | 严残 |  | 李建丽
2016-12-09 | 10:30 | HD2 1 | 16017453 | 120 |  |  | 20 |  |  | 99.57 | PASS | PASS | 9级 | 微量 | 少量 | 有残 | 有残 | 少量多 | 严残 |  | 李建丽
2016-12-09 | 10:30 | HD2 1 | 16017452 | 125 | 86 |  | 20 |  |  | 99.25 | PASS | PASS | 10级残 | 微量 | 少量 | 有残 | 有残 | 少量多 | 严残 |  | 李建丽
2016-12-09 | 10:30 | 44G | 16017489 | 237 | 185 | PASS | 20 | 2 | 3 | 99.64 | PASS | PASS | 10级残 | 微量 | 少量 | 有残 | 有残 | 少量多 | 严残 | 90oK 80微残 | 李建丽
2016-12-09 | 11:00 | HD2 2 | 16017453 | 122 | 71 |  | 20 |  |  | 99.48 | PASS | PASS | 10级 | 微量 | 少量 | 有残 | 有残 | 少量多 | 严残 |  | 李小娟
2016-12-09 | 11:00 | GH15 | 16017490 | 260 | 198 | PASS | 20 | 2.5 | 5 | 99.19 | PASS | PASS | 10级残 | 微量 | 少量 | 有残 | 有残 | 少量多 | 严残 |  | 李小娟
2016-12-09 | 13:30 | 8Y3 | 16017429 | 266 | 205 | PASS | 20 | 3 | 9 | 99.88 | PASS | PASS | 9级 | 微量 | 少量 | 有残 | 严残 | 少量多 | 严残 | 100OK90微残 | 李小娟
2016-12-09 | 13:30 | HD15 | 16017414 | 117 | 70 |  | 20 |  |  | 99.89 | PASS | PASS | 9级 | 微量 | 少量 | 少量多 | 严残 | 少量多 | 严残 |  | 李小娟
2016-12-09 | 13:30 | MG31 | 16017493 | 330 | 183 | PASS | 30 | 1.5 | 0 | 99.94 | PASS | PASS | 9级 | 微量 | 微量 | 少量 | 有残 | 少量多 | 有残 | 60OK 50断 | 李小娟
2016-12-09 | 14:30 | GH1801 | 16017491 | 368 | 287 | PASS | 20 | 2.3 | 9 | 99.63 | PASS | PASS | 10级 | 微量 | 少量 | 有残 | 严残 | 少量多 | 严残 | 90oK 80微残 | 谭娇娇
2016-12-09 | 14:30 | HD21 | 16017487 | 87 | 70 |  | 20 |  |  | 99.58 | PASS | PASS | 10级 | 微量 | 少量 | 有残 | 严残 | 少量多 | 严残 |  | 谭娇娇
2016-12-09 | 14:30 | 8G01中京 | 16017526 | 273 | 228 | PASS | 20 | 1.9 | 11 | 99.13 | PASS | PASS | 10级 | 微量 | 少量 | 有残 | 显不净 | 少量多 | 有残 | 90oK 80微残 | 谭娇娇
2016-12-09 | 16:00 | SP02深圳崇达 | 16017497 | 222 | 137 | PASS | 15 | 3.5 | 2.5 | 99.82 | PASS | PASS | 10级 | 微量 | 少量 | 有残 | 严残 | 有残 | 有残 | 800K70断 | 周菊明
2016-12-09 | 16:00 | HD2 (1) | 16017518 | 128 | 82 |  | 20 |  |  | 99.84 | PASS | PASS | 10级 | 微量 | 少量 | 有残 | 严残 | 有残 | 有残 |  | 周菊明
2016-12-09 | 16:00 | HD2 (2) | 16017485 | 128 | 78 |  | 20 |  |  | 99.98 | PASS | PASS | 10级 | 微量 | 少量 | 有残 | 严残 | 有残 | 有残 |  | 周菊明
2016-12-09 | 16:00 | 8G04 | 16017524 | 238 | 181 | PASS | 20 | 2 | 7 | 99.68 | PASS | PASS | 10级 | 微量 | 少量 | 严残 | 显不净 | 有残 | 有残 | 800K70断 | 周菊明
2016-12-09 | 16:00 | HD2 (1) | 16017485 | 128 | 82 |  | 20 |  |  | 99.82 | PASS | PASS | 10级 | 微量 | 少量 | 有残 | 严残 | 有残 | 有残 |  | 周菊明
2016-12-09 | 16:00 | 8G04 | 16017525 | 230 | 182 | PASS | 20 | 2 | 6.5 | 99.88 | PASS | PASS | 10级 | 微量 | 少量 | 严残 | 显不净 | 有残 | 有残 | 800K70断 | 周菊明
2016-12-09 | 17:30 | 8BKH | 16017468 | 240 | 185 |  | 20 | 2 | 8.5 | 99.87 | PASS | PASS | 9级残 | 微量 | 少量 | 严残 | 显不净 | 严残 | 有残 | 全断 | 周菊明
2016-12-09 | 17:30 | 8BL7S | 16017534 | 275 | 212 | 浅了 | 20 | 2 | 12 | 入图库 | 有白点 | PASS | 6级 | 微量 | 少量 | 严残 | 显不净 | 有残 | 有残 | 120OK110微残 | 周菊明 |  | 样
2016-12-09 | 17:30 | 8G16 | 16017530 | 272 | 215 | PASS | 20 | 2.5 | 11 | 99.71 | PASS | PASS | 10级残 | 微量 | 少量 | 严残 | 显不净 | 有残 | 有残 | 800K70断 | 周菊明 |  | 样
2016-12-09 | 17:30 | 8G04(1) | 16017523 | 236 | 187 | PASS | 20 | 2.5 | 6.5 | 99.45 | PASS | PASS | 10级残 | 微量 | 少量 | 严残 | 显不净 | 有残 | 有残 | 90oK 80微残 | 周菊明
2016-12-09 | 17:30 | 8G04(2) | 16017523 | 232 | 180 | PASS | 20 | 2.5 | 7 | 99.52 | PASS | PASS | 10级残 | 微量 | 少量 | 严残 | 显不净 | 有残 | 有残 | 800K70断 | 周菊明
2016-12-09 | 17:30 | HD2 (1) | 16017518 | 122 | 80 |  | 20 |  |  | 99.32 | PASS | PASS | 10级残 | 微量 | 少量 | 有残 | 严残 | 有残 | 有残 |  | 周菊明
2016-12-09 | 17:30 | SP02深圳崇达 | 16017496 | 222 | 136 | PASS | 20 | 6 | 4 | 99.42 | PASS | PASS | 10级残 | 微量 | 少量 | 有残 | 严残 | 有残 | 有残 | 800K70断 | 周菊明
2016-12-09 | 19:00 | 8BKH5 | 16017439 | 269 | 210 | PASS | 20 | 4.5 | 10 | 99.73 | PASS | PASS | 10级 | 微量 | 少量 | 严残 | 显不净 | 严残 | 有残 |  | 黄桂泉
2016-12-09 | 19:00 | 44G{2} | 16017528 | 238 | 181 | PASS | 20 |  |  |  | PASS | PASS | 11级 | 微量 | 少量 | 严残 | 显不净 | 有残 | 有残 | 90oK 80微残 | 黄桂泉
2016-12-09 | 19:00 | 8BK | 16017467 | 230 | 170 | PASS | 20 | 2.5 | 5 | 99.22 | PASS | PASS | 9级 | 微量 | 少量 | 严残 | 显不净 | 严残 | 有残 |  | 黄桂泉
2016-12-09 | 20:30 | SP02 | 16017423 | 225 | 150 | PASS | 20 | 4 | 12 | 99.51 | PASS | PASS | 10级 | 微量 | 少量 | 有残 | 严残 | 有残 | 有残 | 900K80断 | 黄桂泉
2016-12-09 | 20:30 | 6GHB | 16017521 | 270 | 208 | PASS | 210 | 4 | 5 | 99.26 | PASS | PASS | 10级 | 微量 | 少量 | 有残 | 严残 | 少量多 | 有残 | 1100K100断 | 黄桂泉
2016-12-09 | 20:30 | 9G | 16017527 | 268 | 196 | PASS | 20 | 1.5 | 5.7 | 99.41 | PASS | PASS | 10级 | 微量 | 少量 | 有残 | 严残 | 有残 | 有残 | 1100K100断 | 黄桂泉 |  | 下一箱
2016-12-09 | 20:30 | 8BL2 | 16017532 | 238 | 182 | PASS | 20 | 3 | 6 | 99.45 | PASS | PASS | 9级 | 微量 | 少量 | 有残 | 严残 | 有残 | 有残 | 130OK120残 | 黄桂泉
2016-12-09 | 20:30 | 44G{2} | 16017528 | 210 | 186 | PASS | 20 | 4 | 4 |  | PASS | PASS | 10级 | 微量 | 少量 | 有残 | 严残 | 有残 | 有残 |  | 黄桂泉
2016-12-09 | 20:30 | HD2 (1) | 16017517 | 130 | 85 |  | 20 |  |  | 99.37 | PASS | PASS | 10级 | 微量 | 少量 | 有残 | 严残 | 有残 | 有残 |  | 黄桂泉
2016-12-09 | 22:00 | HD2 (2) | 16017517 | 120 | 83 |  | 20 |  |  |  | PASS | PASS | 10级 | 微量 | 少量 | 有残 | 严残 | 有残 | 有残 |  | 黄桂泉
2016-12-09 | 22:00 | HD2 (1) | 16017519 | 122 | 96 |  | 20 |  |  | 99.22 | PASS | PASS | 10级 | 微量 | 少量 | 有残 | 严残 | 有残 | 有残 |  | 黄桂泉
2016-12-09 | 23:00 | 200GHB | 16017531 | 265 | 199 | 浅了 | 20 | 4 | 3.2 | 99.31 | PASS | PASS | 10级 | 微量 | 少量 | 有残 | 严残 | 有残 | 有残 |  | 黄桂泉
2016-12-09 | 24:00 | SP8T3 | 16017473 | 215 | 138 | PASS | 17.5 | 2 | 3 | 99.32 | PASS | PASS | 10级 | 微量 | 少量 | 少量多 | 有残 | 有残 | 严残 | 900K80断 | 黄桂泉
2016-12-10 | 8:00 | 8G01永隆 | 16017558 | 95 | 72 | PASS | 20 | 2 | 8 | 99.67 | PASS | PASS | 10级 | 微量 | 少量 | 少量多 | 严残 | 有残 | 有残 | 60OK 50断 | 李小娟
2016-12-10 | 8:00 | HD2 2 | 16017519 | 128 | 82 |  | 20 |  |  | 99.81 | PASS | PASS | 9级 | 微量 | 少量 | 有残 | 严残 | 有残 | 有残 |  | 李小娟
2016-12-10 | 8:00 | DSP8G | 16017562 | 268 | 250 | PASS | 20 | 2.5 | 10 | 99.98 | PASS | PASS | 10级 | 微量 | 少量 | 有残 | 严残 | 有残 | 有残 | 60OK 50断 | 李小娟
2016-12-10 | 8:00 | SK3603 | 16017492 | 406 | 228 | 稍浅 | 37.5 | 1 | 0.2 | 99.78 | PASS | PASS | 13级 | 微量 | 少量 | 少量多 | 有残 | 有残 | 有残 |  | 李小娟
2016-12-10 | 8:00 | 8G04 | 16017557 | 237 | 183 | PASS | 20 | 2 | 7 | 99.68 | PASS | PASS | 10级 | 微量 | 少量 | 少量多 | 严残 | 有残 | 有残 | 80oK 70微残 | 李小娟
2016-12-10 | 9:30 | 8BL16金像 | 16017564 | 122 | 101 | PASS | 20 | 3.5 | 8 | 99.58 | PASS | PASS | 9级 | 微量 | 微量 | 有残 | 有残 | 有残 | 有残 | 90oK 80微残 | 谭娇娇
2016-12-10 | 9:30 | SP8T3 | 16017472 | 203 | 130 | PASS | 20 | 5.4 | 4.1 | 99.72 | PASS | PASS | 10级残 | 微量 | 微量 | 有残 | 有残 | 有残 | 有残 | 70OK60微断 | 谭娇娇
2016-12-10 | 9:30 | 9G201 | 16017561 | 263 | 172 | 浅了 | 20 | 2 | 0 | 99.81 | PASS | PASS | 10级 | 微量 | 少量 | 有残 | 有残 | 有残 | 有残 | 70OK60微残 | 谭娇娇
2016-12-10 | 10:30 | 8BK | 16017533 | 230 | 181 | PASS | 22.5 | 2 | 5 | 99.68 | PASS | PASS | 8级 | 微量 | 少量 | 有残 | 有残 | 有残 | 严残 | 全断 | 谭娇娇
2016-12-10 | 10:30 | 8BL 01 | 16017563 | 270 | 201 | PASS | 20 | 2 | 5.5 | 99.75 | PASS | PASS | 9级 | 微量 | 少量 | 有残 | 有残 | 有残 | 严残 | 900K80断 | 谭娇娇
2016-12-10 | 10:30 | SP8T3 | 16017472 | 203 | 130 | PASS | 20 | 3 | 3 | 99.71 | PASS | PASS | 10级 | 微量 | 少量 | 有残 | 有残 | 有残 | 严残 | 80oK 70微残 | 谭娇娇
2016-12-10 | 10:30 | HS2 | 16017572 | 100 | 63 |  | 22.5 |  |  | 99.29 | PASS | PASS | 8级 | 微量 | 微量 | 少量 | 有残 | 有残 | 有残 |  | 李小娟
2016-12-10 | 13:30 | G601明阳 | 16017587 | 230 |  | 浅了 | 20 | 2.5 | 7 | 99.84 | PASS | PASS | 10级残 | 微量 | 微量 | 少量 | 有残 | 有残 | 严残 | 90oK 80微残 | 李建丽
2016-12-10 | 13:30 | HD24 | 16017555 | 109 | 85 |  | 20 |  |  | 99.53 | PASS | PASS | 10级 | 微量 | 微量 | 少量 | 有残 | 有残 | 有残 |  | 李建丽
2016-12-10 | 14:30 | 8G04 | 16017588 | 238 | 185 | PASS | 20 | 2.5 | 5.5 | 99.78 | PASS | PASS | 9级 | 微量 | 微量 | 少量 | 有残 | 有残 | 有残 | 80oK 70微残 | 李建丽
2016-12-10 | 15:30 | SP02深圳崇达 | 16017565 | 230 | 172 | PASS | 20 | 6 | 3 | 99.72 | PASS | PASS | 11级 | 微量 | 微量 | 少量 | 有残 | 有残 | 严残 | 80oK(70微残) | 李小娟
2016-12-10 | 15:30 | 8G04 | 16017590 | 230 | 182 | PASS | 20 | 3 | 4.8 | 99.52 | PASS | PASS | 10级 | 微量 | 微量 | 少量 | 有残 | 有残 | 有残 | 70OK60微残 | 李小娟
2016-12-10 | 15:30 | HD2 | 16017553 | 129 | 82 |  | 20 |  |  | 99.63 | PASS | PASS | 9级 | 微量 | 少量 | 有残 | 严残 | 有残 | 有残 |  | 李小娟
2016-12-10 | 15:30 | HD2低粘度2 | 16017691 | 78 | 54 |  | 20 |  |  | 99.32 | PASS | PASS | 10级 | 微量 | 少量 | 有残 | 严残 | 有残 | 有残 |  | 李小娟
2016-12-10 | 17:30 | 75GHB{1} | 16017586 | 262 | 212 | 偏黄 | 20 | 3.2 | 11.5 | 99.45 | PASS | PASS | 9级 | 微量 | 少量 | 有残 | 严残 | 有残 | 有残 | 800K70断 | 黄桂泉
2016-12-10 | 17:30 | 8BL2 | 16017597 | 230 | 182 | PASS | 20 | 3.5 | 2.7 | 99.64 | PASS | PASS | 9级残 | 微量 | 少量 | 有残 | 严残 | 有残 | 有残 | 120OK110微残 | 黄桂泉
2016-12-10 | 17:30 | HD2 (2) | 16017553 | 122 | 78 |  | 20 |  |  | 99.41 | PASS | PASS | 9级 | 微量 | 少量 | 有残 | 严残 | 有残 | 有残 |  | 黄桂泉
2016-12-10 | 17:30 | 8G04 | 16017589 | 236 | 185 | PASS | 20 | 2.7 | 6 | 99.23 | PASS | PASS | 10级 | 微量 | 少量 | 有残 | 严残 | 有残 | 有残 | 70oK 60断 | 黄桂泉
2016-12-10 | 17:30 | SP02深圳崇达 | 16017566 | 222 | 135 | PASS | 20 | 4 | 3 | 99.47 | PASS | PASS | 10级 | 微量 | 少量 | 有残 | 严残 | 有残 | 有残 | 800K70断 | 黄桂泉
2016-12-10 | 17:30 | 75GHB{2} | 16017586 | 265 | 210 | 偏黄 | 20 | 3.2 | 11.5 |  | PASS | PASS | 9级残 | 微量 | 少量 | 有残 | 严残 | 有残 | 有残 | 800K70断 | 黄桂泉
2016-12-10 | 19:30 | SP01 | 16017635 | 225 |  | PASS | 20 | 5 | 4 | 99.15 | PASS | PASS | 10级 | 微量 | 少量 | 有残 | 严残 | 有残 | 有残 | 800K70断 | 周菊明
2016-12-10 | 19:30 | HD2 (1) | 16017552 | 128 | 80 |  | 20 |  |  | 99.23 | PASS | PASS | 10级残 | 微量 | 少量 | 有残 | 严残 | 有残 | 有残 |  | 周菊明
2016-12-10 | 19:30 | 8BK5 | 16017598 | 260 | 210 | PASS | 20 | 2.5 | 13 | 99.36 | PASS | PASS | 9级残 | 微量 | 少量 | 有残 | 严残 | 有残 | 有残 | 全断 | 周菊明
2016-12-10 | 19:30 | 8G01金禄 | 16017591 | 269 | 217 | PASS | 20 | 2.5 | 11.5 | 99.65 | PASS | PASS | 10级 | 微量 | 少量 | 有残 | 严残 | 有残 | 有残 | 900K80断 | 周菊明
2016-12-10 | 19:30 | GH65 | 16017639 | 280 | 235 | PASS | 20 | 2 | 15 | 入图库 | PASS | PASS | 10级 | 微量 | 少量 | 有残 | 严残 | 有残 | 有残 | 900K80断 | 周菊明 |  | 下一箱
2016-12-10 | 20:30 | 32 G03 | 16017594 | 270 | 206 | PASS | 20 | 2.5 | 6 | 99.34 | PASS | PASS | 10级 | 微量 | 少量 | 有残 | 严残 | 有残 | 有残 | 800K70断 | 黄桂泉
2016-12-10 | 20:30 | 8R2 | 16017474 | 270 | 212 | PASS | 20 | 3 | 4 | 99.26 | PASS | PASS | 10级残 | 微量 | 少量 | 有残 | 严残 | 有残 | 有残 | 1100K100断 | 黄桂泉
2016-12-10 | 20:30 | SP8T3 | 16017539 | 218 | 140 | PASS | 20 | 5 | 3 | 99.43 | PASS | PASS | 10级 | 微量 | 少量 | 有残 | 严残 | 有残 | 有残 | 900K80断 | 黄桂泉
2016-12-10 | 20:30 | 8WL501 | 16017426 | 252 |  | PASS | 20 | 2 | 3.5 | 99.64 | PASS | PASS | 6级 | 少量 | 严残 | 严残 |  | 有残 | 有残 | 120OK110微残 | 黄桂泉 |  | 样
2016-12-10 | 22:30 | 54G | 16017592 | 350 | 270 | PASS | 20 | 2.5 | 4 | 99.23 | PASS | PASS | 10级 | 微量 | 少量 | 有残 | 严残 | 有残 | 有残 | 80oK 70微残 | 黄桂泉
2016-12-10 | 22:30 | HD12 | 16017556 | 75 | 50 |  | 20 |  |  | 99.34 | PASS | PASS | 9级 | 微量 | 少量 | 有残 | 严残 | 有残 | 有残 |  | 黄桂泉
2016-12-10 | 23:00 | DSP66HF01 | 16017621 | 255 | 204 | 偏黄 | 20 |  |  | 99.45 | PASS | PASS | 9级残 | 微量 | 少量 | 有残 | 严残 | 有残 | 有残 |  | 周菊明
2016-12-11 | 8:00 | 8R15 | 16017631 | 260 | 180 | PASS | 20 | 2 | 7 | 99.63 | PASS | PASS | 9级 | 微量 | 少量 | 有残 | 严残 | 有残 | 有残 | 80oK 70微残 | 李小娟
2016-12-11 | 8:00 | 44G01 | 16017626 | 238 | 185 | PASS | 20 | 2.5 | 5 | 99.84 | PASS | PASS | 9级 | 微量 | 少量 | 有残 | 严残 | 有残 | 有残 | 90oK 80微残 | 李小娟
2016-12-11 | 8:00 | HD2 (2) | 16017552 | 120 | 93 |  | 20 |  |  | 99.65 | PASS | PASS | 9级 | 微量 | 少量 | 有残 | 严残 | 有残 | 有残 |  | 李小娟
2016-12-11 | 8:00 | HB16 | 16017488 | 79 |  |  | 20 |  |  | 98.68 | PASS | PASS | 11级 | 微量 | 少量 | 有残 | 严残 | 有残 | 有残 |  | 李小娟
2016-12-11 | 9:30 | 8BL16金像 | 16017628 | 126 | 60 | PASS | 20 | 2 | 4.5 | 99.68 | PASS | PASS | 9级 | 微量 | 少量 | 有残 | 严残 | 有残 | 有残 | 800K70断 | 谭娇娇
2016-12-11 | 9:30 | HD2 (1) | 16017616 | 122 | 60 |  | 20 |  |  | 99.38 | PASS | PASS | 9级 | 微量 | 少量 | 有残 | 严残 | 有残 | 有残 |  | 谭娇娇
2016-12-11 | 9:30 | HD2 | 16017616 | 120 | 60 |  | 20 |  |  | 99.64 | PASS | PASS | 9级 | 微量 | 少量 | 有残 | 严残 | 有残 | 有残 |  | 谭娇娇
2016-12-11 | 9:30 | HD7 | 16017619 | 140 | 99 |  | 20 |  |  | 99.31 | PASS | PASS | 9级 | 微量 | 少量 | 有残 | 严残 | 有残 | 有残 |  | 谭娇娇
2016-12-11 | 9:30 | HD25(2) | 16017618 | 124 | 60 |  | 20 |  |  | 99.36 | PASS | PASS | 10级 | 微量 | 少量 | 有残 | 严残 | 有残 | 有残 |  | 谭娇娇
2016-12-11 | 9:30 | HD25(1) | 16017618 | 126 | 77 |  | 20 |  |  | 99.81 | PASS | PASS | 10级 | 微量 | 少量 | 有残 | 严残 | 有残 | 有残 |  | 谭娇娇
2016-12-11 | 10:30 | HD21 | 16017520 | 78 | 61 |  | 20 |  |  | 99.64 | PASS | PASS | 10级 | 微量 | 少量 | 有残 | 严残 | 有残 | 有残 |  | 谭娇娇
2016-12-11 | 10:30 | 6GHB01骏亚 | 16017627 | 230 | 60 | PASS | 20 | 2.5 | 10 | 99.81 | PASS | PASS | 10级 | 微量 | 少量 | 有残 | 严残 | 有残 | 有残 | 80oK 70微残 | 谭娇娇
2016-12-11 | 11:00 | GH1801 | 16017622 | 360 | 270 | PASS | 20 | 2 | 7 | 99.88 | PASS | PASS | 10级 | 微量 | 少量多 | 严残 | 显不净 | 有残 | 有残 | 90OK80微残 | 李小娟
2016-12-11 | 11:30 | WB1 | 16017670 | 236 | 200 | PASS | 20 | 2.5 | 9 | 99.67 | PASS | PASS | 7级残 | 微量 | 有残 | 严残 |  | 有残 | 有残 | 900K80断 | 李小娟
2016-12-11 | 13:30 | GH1801 | 16017623 | 360 | 270 | PASS | 20 | 2 | 6 | 99.81 | PASS | PASS | 10级 | 少量多 | 有残 | 显不净 | 完全烤死 | 有残 | 有残 | 90oK 80微残 | 李小娟
2016-12-11 | 14:30 | HD2 1 | 16017648 | 128 | 93 |  | 20 |  |  | 99.67 | PASS | PASS | 11级 | 微量 | 少量 | 有残 | 严残 | 有残 | 有残 | 90oK 80微残 | 李小娟
2016-12-11 | 14:30 | 99G01 | 16017657 | 310 | 260 | 偏黄 | 20 | 2.5 | 4 | 99.68 | PASS | PASS | 9级 | 微量 | 少量 | 有残 | 有残 | 有残 | 有残 | 800K70断 | 李小娟
2016-12-11 | 14:30 | MG3101江门崇达 | 16017596 | 290 | 190 | PASS | 27.5 | 2 | 0 | 99.35 | PASS | PASS | 12级 | 微量 | 微量 | 少量多 | 有残 | 有残 | 有残 | 60OK 50断 | 李小娟
2016-12-11 | 14:30 | 8BL2 | 16017660 | 234 | 172 | PASS | 20 | 2 | 5 | 99.68 | PASS | PASS | 10级 | 微量 | 少量 | 少量多 | 有残 | 有残 | 有残 | 140OK130微残 | 李小娟
2016-12-11 | 15:30 | HD8(1) | 16017486 | 108 | 63 |  | 30 |  |  | 99.62 | PASS | PASS | 10级 | 微量 | 少量 | 有残 | 严残 | 有残 | 有残 |  | 李建丽
2016-12-11 | 15:30 | HD5(2) | 16017583 | 70 | 32 |  | 20 |  |  | 99.71 | PASS | PASS | 9级 | 微量 | 少量 | 有残 | 严残 | 有残 | 有残 |  | 李建丽
2016-12-11 | 17:30 | 8G04 | 16017654 | 234 | 188 | PASS | 20 | 3 | 11 | 99.31 | PASS | PASS | 10级 | 微量 | 少量 | 有残 | 严残 | 有残 | 严残 | 800K70断 | 黄桂泉
2016-12-11 | 17:30 | HD2 (1) | 16017647 | 130 | 92 |  | 22.5 |  |  | 99.23 | PASS | PASS | 10级 | 微量 | 少量 | 有残 | 严残 | 有残 | 严残 |  | 黄桂泉
2016-12-11 | 17:30 | HD5(2) | 16017583 | 75 | 32 |  | 20 |  |  |  | PASS | PASS | 10级 | 微量 | 少量 | 有残 | 严残 | 有残 | 严残 |  | 黄桂泉
2016-12-11 | 17:30 | 8G04建业 | 16017652 | 190 |  | PASS | 20 | 3.3 | 11.1 | 99.36 | PASS | PASS | 10级 | 微量 | 少量 | 有残 | 严残 | 有残 | 严残 | 800K70断 | 黄桂泉
2016-12-11 | 17:30 | 99G01{2} | 16017657 | 316 | 270 | 偏黄 | 20 | 2.5 | 11.5 | 99.36 | PASS | PASS | 10级 | 微量 | 少量 | 有残 | 严残 | 有残 | 严残 | 900K80断 | 黄桂泉
2016-12-11 | 17:30 | GH1801 | 16017624 | 370 | 270 | PASS | 20 | 2.5 | 12 | 99.35 | PASS | PASS | 10级 | 微量 | 少量多 | 严残 | 完全烤死 | 有残 | 严残 | 800K70断 | 黄桂泉
2016-12-11 | 19:30 | 8G04(2) | 16017655 | 238 | 185 | PASS | 20 | 2.5 | 3 | 99.45 | PASS | PASS | 10级 | 微量 | 少量 | 有残 | 严残 | 有残 | 严残 | 900K80断 | 周菊明
2016-12-11 | 19:30 | 10G201 | 16017659 | 330 | 170 | PASS | 20 | 1 | 0 | 98.65 | PASS | PASS | 12级 | 微量 | 少量 | 少量多 | 有残 | 有残 | 有残 | 800K70断 | 周菊明
2016-12-11 | 19:30 | SP02深圳崇达 | 16017629 | 220 | 132 | PASS | 20 |  |  | 99.45 | PASS | PASS | 10级残 | 微量 | 少量 | 有残 | 有残 | 有残 | 严残 | 900K80断 | 周菊明
2016-12-11 | 19:30 | HD2 (2) | 16017648 | 120 | 78 |  | 20 |  |  |  | PASS | PASS | 10级残 | 微量 | 少量 | 有残 | 严残 | 有残 | 严残 |  | 周菊明
2016-12-11 | 19:30 | 8G04(1) | 16017655 | 230 | 181 | PASS | 20 | 2 | 3.5 | 99.45 | PASS | PASS | 10级 | 微量 | 少量 | 有残 | 严残 | 有残 | 严残 | 900K80断 | 周菊明
2016-12-11 | 19:30 | 8G04 | 16017656 | 232 | 182 | PASS | 20 | 2.5 | 4 | 99.42 | PASS | PASS | 10级 | 微量 | 少量 | 有残 | 严残 | 有残 | 严残 | 900K80断 | 周菊明
2016-12-11 | 20:30 | MG55 | 16017337 | 253 | 168 | PASS | 22.5 | 1 | 0 | 99.45 | PASS | PASS | 12级 | 微量 | 少量 | 少量多 | 严残 | 有残 | 有残 | 800K70断 | 周菊明
2016-12-11 | 21:30 | 44G | 16017653 | 230 | 180 | PASS | 20 | 2 | 3 | 99.43 | PASS | PASS | 10级 | 微量 | 少量 | 有残 | 严残 | 有残 | 严残 | 900K80断 | 周菊明
2016-12-12 | 8:00 | HD2 (2) | 16017647 | 120 | 78 |  | 20 |  |  |  | PASS | PASS | 10级 | 微量 | 少量 | 有残 | 严残 | 有残 | 有残 |  | 谭娇娇
2016-12-12 | 8:00 | MG6 | 16017658 | 270 | 157 | PASS | 20 | 1 | 0 | 99.8 | PASS | PASS | 10级 | 微量 | 少量 | 有残 | 严残 | 少量多 | 有残 |  | 谭娇娇
2016-12-12 | 8:00 | SK3601 | 16017625 | 390 | 203 | PASS | 20 |  |  | 99.88 | PASS | PASS | 13级 | 微量 | 少量 | 有残 | 严残 | 少量多 | 有残 |  | 谭娇娇
2016-12-12 | 9:00 | SP02深圳崇达 | 16017630 | 222 | 132 | PASS | 17.5 | 3.5 | 4 | 99.89 | PASS | PASS | 10级 | 微量 | 少量 | 有残 | 严残 | 有残 | 有残 | 900K80断 | 谭娇娇
2016-12-12 | 9:00 | 20G2联泰 | 16017595 | 153 | 101 | PASS | 20 | 1 | 0 | 99.72 | PASS | PASS | 11级 | 微量 | 少量 | 有残 | 严残 | 少量多 | 有残 | 70oK 60断 | 谭娇娇
2016-12-12 | 9:00 | HD2 (2) | 16017679 | 129 | 82 |  | 20 |  |  |  | PASS | PASS | 11级 | 微量 | 少量 | 有残 | 严残 | 有残 | 有残 |  | 谭娇娇
2016-12-12 | 9:00 | HD2 (1) | 16017679 | 120 | 75 |  | 20 |  |  | 99.68 | PASS | PASS | 11级 | 微量 | 少量 | 有残 | 严残 | 有残 | 有残 |  | 谭娇娇
2016-12-12 | 10:00 | MG60 | 16017683 | 266 | 185 | PASS | 20 | 1 | 0 | 99.64 | PASS | PASS | 10级 | 微量 | 少量 | 有残 | 严残 | 少量多 | 有残 | 70oK 60断 | 周菊明
2016-12-12 | 10:00 | 8BL205 | 16017685 | 234 | 185 | PASS | 20 | 3.5 | 7.5 | 99.84 | PASS | PASS | 11级 | 微量 | 少量 | 有残 | 严残 | 有残 | 有残 | 1100K100断 | 周菊明
2016-12-12 | 11:00 | SP8T3 | 16017538 | 220 | 142 | PASS | 20 |  |  | 99.84 | PASS | PASS | 10级 | 微量 | 少量 | 有残 | 严残 | 有残 | 有残 | 900K80断 | 周菊明
2016-12-12 | 11:00 | MBK10A | 16017662 | 152 | 112 | PASS | 22.5 | 1 | 0 | 99.25 | PASS | PASS | 11级 | 微量 | 少量 | 有残 | 严残 | 有残 | 有残 | 全断 | 周菊明
2016-12-12 | 12:00 | HB50 | 16017650 | 72 | 50 |  | 20 |  |  | 99.45 | PASS | PASS | 10级 | 微量 | 少量多 | 有残 |  | 有残 | 有残 |  | 谭娇娇
2016-12-12 | 12:00 | 8G11 | 16017707 | 234 | 185 | PASS | 20 | 2.5 | 3 | 99.26 | PASS | PASS | 10级 | 微量 | 少量 | 有残 | 显不净 | 有残 | 有残 | 80oK 70微残 | 谭娇娇
2016-12-12 | 13:30 | HD11 | 16017680 | 125 | 53 |  | 25 |  |  | 99.56 | PASS | PASS | 10级 | 微量 | 少量 | 有残 | 严残 | 有残 | 有残 |  | 谭娇娇
2016-12-12 | 13:30 | 18GHB低粘度 | 16017651 | 120 | 101 | PASS | 20 | 3 | 11 | 99.51 | PASS | PASS | 10级 | 微量 | 少量 | 有残 | 严残 | 有残 | 有残 | 900K80断 | 谭娇娇
2016-12-12 | 13:30 | SP8T3 | 16017602 | 220 | 137 | PASS | 20 | 4 | 3 | 99.45 | PASS | PASS | 10级 | 微量 | 少量 | 有残 | 严残 | 有残 | 有残 | 800K70断 | 谭娇娇
2016-12-12 | 13:30 | 8G04 | 16017709 | 230 | 182 | PASS | 20 | 2.5 | 4 | 99.46 | PASS | PASS | 11级 | 微量 | 少量 | 有残 | 严残 | 有残 | 有残 | 800K70断 | 谭娇娇
2016-12-12 | 14:30 | 8BKH | 16017661 | 234 | 185 | PASS | 20 | 2.5 | 3 | 99.81 | PASS | PASS | 9级残 | 微量 | 少量 | 有残 | 严残 | 有残 | 有残 | 150OK140微残 | 周菊明
2016-12-12 | 14:30 | 8G04 | 16017708 | 235 | 185 | PASS | 20 | 3.5 | 4 | 99.88 | PASS | PASS | 10级 | 微量 | 少量 | 有残 | 严残 | 有残 | 有残 | 900K80断 | 周菊明
2016-12-12 | 16:00 | HB16 | 16017620 | 74 | 28 |  | 20 |  |  | 99.01 | PASS | PASS | 9级 | 微量 | 少量 | 少量多 | 有残 | 有残 | 严残 |  | 李小娟
2016-12-08 | 14:30 | HD22(1) | 16017412 | 144 | 79 |  | 20 |  |  | 99.64 | PASS | PASS | 9级残 | 微量 | 少量 | 有残 | 严残 | 少量多 | 有残 |  | 谭娇娇
2016-12-12 | 16:00 | 8BL2 | 16017716 | 230 | 180 | PASS | 20 | 2 | 3 | 99.56 | PASS | PASS | 9级残 | 微量 | 少量 | 少量多 | 有残 | 有残 | 严残 | 110ok100残 | 李小娟
2016-12-12 | 16:00 | 09BL | 16017717 | 234 | 182 | PASS | 20 | 2.5 | 3 | 99.43 | PASS | PASS | 9级 | 微量 | 少量 | 少量多 | 有残 | 有残 | 严残 | 1100K100断 | 李小娟
2016-12-12 | 17:30 | 8G04建业 | 16017706 | 185 | 132 | PASS | 17.5 | 3 | 3.2 | 99.62 | PASS | PASS | 10级 | 微量 | 少量 | 有残 | 显不净 | 有残 | 严残 | 60OK 50断 | 李小娟
2017-01-08 | 9:30 | HD22(1) | 17000403 | 147 |  |  | 20 |  |  | 99.38 | PASS | PASS | 9级残 | 微量 | 少量 | 有残 | 严残 | 有残 | 严残 |  | 李小娟
2016-12-12 | 19:30 | SP8T3 | 16017603 | 218 | 136 | PASS | 20 | 3.5 | 3.5 | 99.66 | PASS | PASS | 11级 | 微量 | 微量 | 少量 | 有残 | 有残 | 严残 | 60OK 50断 | 李建丽
2016-12-12 | 20:30 | 12GHB | 16017705 | 266 | 217 | PASS | 20 | 2 | 3 | 99.23 | PASS | PASS | 10级 | 微量 | 少量 | 有残 | 严残 | 有残 | 严残 |  | 李建丽
2016-12-12 | 21:30 | SP02深圳崇达 | 16017686 | 222 | 142 | PASS | 17.5 | 2.5 | 3 | 99.68 | PASS | PASS | 11级 | 微量 | 微量 | 少量多 | 有残 | 有残 | 严残 | 70OK60微断 | 李建丽
2016-12-12 | 21:30 | 6GHBS | 16017820 | 278 | 233 | 稍浅 | 20 | 2 | 4 | 98.24 | PASS | PASS | 9级残 | 微量 | 微量 | 有残 | 严残 | 有残 | 严残 | 80oK 70微残 | 李建丽
2016-12-12 | 21:30 | 8BL205 | 16017746 | 240 | 193 | PASS | 17.5 | 3 | 5.5 | 99.86 | PASS | PASS | 8级 | 微量 | 少量 | 有残 | 严残 | 有残 | 严残 | 150OK140微残 | 李建丽 |  | 样
2016-12-12 | 21:30 | HB30 | 16017704 | 153 |  |  | 20 |  |  | 99.31 | PASS | PASS | 8级 | 微量 | 少量 | 有残 | 严残 | 有残 | 严残 |  | 李建丽
2016-12-12 | 23:30 | SP02深圳崇达 | 16017666 | 228 | 143 | PASS | 20 | 3.2 | 4 | 99.12 | PASS | PASS | 10级 | 微量 | 少量 | 有残 | 严残 | 有残 | 严残 | 70OK60微断 | 李小娟
2016-12-12 | 23:30 | GH16 | 16017808 | 270 | 212 | PASS | 20 | 4 | 6 | 99.34 | PASS | PASS | 10级 | 微量 | 少量 | 有残 | 严残 | 有残 | 严残 | 800K70断 | 李小娟
2016-12-12 | 23:30 | 8G04 | 16017742 | 234 |  | PASS | 20 | 3.2 | 4.3 | 99.84 | PASS | PASS | 11级残 | 微量 | 少量 | 有残 | 严残 | 有残 | 严残 | 60ok50微残 | 李小娟 |  | 下一箱
2016-12-13 | 8:00 | 44G{1} | 16017823 | 240 |  | PASS | 20 |  |  | 99.88 | PASS | PASS | 9级残 | 微量 | 少量多 | 严残 | 严残 | 有残 | 有残 | 900K80断 | 黄桂泉
2016-12-13 | 8:00 | 8BKH | 16017718 | 238 | 188 | PASS | 20 |  |  | 99.74 | PASS | PASS | 9级残 | 微量 | 少量 | 有残 | 严残 | 有残 | 有残 | 全断 | 黄桂泉
2016-12-13 | 8:00 | HD25(1) | 16017554 | 124 | 75 |  | 20 |  |  | 99.88 | PASS | PASS | 9级残 | 微量 | 少量 | 有残 | 严残 | 有残 | 有残 |  | 黄桂泉
2016-12-13 | 9:00 | sp02 | 16017667 | 221 | 132 | PASS | 20 | 5 | 5.5 | 99.68 | PASS | PASS | 11级 | 微量 | 少量 | 有残 | 严残 | 有残 | 有残 | 70oK 60断 | 黄桂泉
2016-12-13 | 9:00 | 44G 2 | 16017823 | 230 | 180 | PASS | 20 | 2.5 | 9 |  | PASS | PASS | 9级残 | 微量 | 少量多 | 严残 | 严残 | 有残 | 有残 | 900K80断 | 黄桂泉
2016-12-13 | 9:00 | 8GR | 16017824 | 260 | 181 | PASS | 20 | 1.8 | 3 | 99.77 | PASS | PASS | 9级 | 严残 | 严残 | 严残 | 严残 | 有残 | 有残 | 全断 | 黄桂泉
2016-12-13 | 10:30 | 28GHB | 16017710 | 180 | 132 | 偏黄 | 20 | 2.5 | 3 | 99.88 | PASS | PASS | 10级 | 微量 | 少量 | 有残 | 严残 | 有残 | 有残 | 70oK 60断 | 周菊明
2016-12-13 | 10:30 | HD2 (1) | 16017702 | 120 | 78 |  | 20 |  |  | 99.98 | PASS | PASS | 10级残 | 微量 | 少量 | 有残 | 严残 | 有残 | 有残 |  | 周菊明
2016-12-13 | 10:30 | MG3 | 16017715 | 268 |  | PASS | 20 | 1 | 0 | 99.54 | PASS | PASS | 12级 | 微量 | 少量 | 有残 | 严残 | 少量多 | 有残 | 60OK 50断 | 周菊明
2016-12-13 | 10:30 | HD2 (2) | 16017702 | 126 | 80 |  | 20 |  |  | 99.47 | PASS | PASS | 10级 | 微量 | 少量 | 有残 | 严残 | 有残 | 有残 |  | 周菊明
2016-12-13 | 12:00 | SP20HF | 16017747 | 226 | 180 |  | 20 | 4 | 3.5 | 99.34 | PASS | PASS | 10级 | 微量 | 少量 | 有残 | 严残 | 有残 | 有残 | 800K70断 | 谭娇娇
2016-12-13 | 12:00 | 28GHB | 16017740 | 180 | 130 | 偏黄 | 20 | 2.5 | 3 | 99.42 | PASS | PASS | 10级 | 微量 | 少量 | 有残 | 严残 | 有残 | 有残 | 900K80断 | 谭娇娇
2016-12-13 | 12:00 | HD2 (1) | 16017735 | 120 | 75 |  | 20 |  |  | 99.42 | PASS | PASS | 10级 | 微量 | 少量 | 有残 | 严残 | 有残 | 有残 |  | 谭娇娇
2016-12-13 | 12:00 | HD2 (2) | 16017735 | 120 | 78 |  | 20 |  |  |  | PASS | PASS | 10级 | 微量 | 少量 | 有残 | 严残 | 有残 | 有残 |  | 谭娇娇
2016-12-13 | 12:00 | HB03 | 16017821 | 106 | 91 |  | 20 |  |  | 99.13 | PASS | PASS | 10级 | 微量 | 少量 | 有残 | 严残 | 有残 | 有残 |  | 谭娇娇
2016-12-13 | 12:00 | HD25 | 16017554 | 111 | 70 |  | 20 |  |  | 99.47 | PASS | PASS | 10级 | 微量 | 少量 | 有残 | 严残 | 有残 | 有残 |  | 谭娇娇
2016-12-13 | 13:30 | 8G04试样 | 16017774 | 232 | 181 | PASS | 20 | 4 | 8 | 99.48 | PASS | PASS | 12级 | 微量 | 少量 | 有残 | 严残 | 有残 | 有残 | 70oK 60断 | 谭娇娇
2016-12-13 | 13:30 | 8G04试样 | 16017775 | 238 | 186 | PASS | 20 | 3.5 | 7 | 99.64 | PASS | PASS | 11级 | 微量 | 少量 | 有残 | 严残 | 有残 | 有残 | 900K80断 | 谭娇娇
2016-12-13 | 13:30 | 44G | 16017822 | 230 | 180 | PASS | 20 | 3.5 | 7 | 99.88 | PASS | PASS | 10级 | 微量 | 少量 | 有残 | 显不净 | 有残 | 有残 | 800K70断 | 谭娇娇
2016-12-13 | 13:30 | 8G01中京 | 16017741 | 270 | 197 | PASS | 20 | 4 | 7.5 | 99.51 | PASS | PASS | 10级 | 微量 | 少量 | 有残 | 严残 | 有残 | 有残 | 900K80断 | 谭娇娇
2016-12-13 | 13:30 | HD21 | 16017738 | 82 | 64 |  | 20 |  |  | 99.84 | PASS | PASS | 10级 | 微量 | 少量 | 有残 | 严残 | 有残 | 有残 |  | 谭娇娇
2016-12-13 | 13:30 | 9G201永隆 | 1607744 | 265 | 188 | 色相不一样 | 20 | 1.5 | 0 | 99.64 | PASS | PASS | 10级 | 微量 | 少量 | 有残 | 严残 | 有残 | 有残 |  | 谭娇娇 |  |  |  | 样
2016-12-13 | 13:30 | HD2 2 | 16017702 | 126 | 80 |  | 20 |  |  |  | PASS | PASS | 10级 | 微量 | 少量 | 有残 | 严残 | 有残 | 有残 |  | 谭娇娇
2016-12-13 | 13:30 | HD2 1 | 16017701 | 124 | 80 |  | 20 |  |  | 99.6 | PASS | PASS | 10级 | 微量 | 少量 | 有残 | 严残 | 有残 | 有残 |  | 谭娇娇
2016-12-13 | 14:30 | HD2 2 | 16017701 | 120 | 75 |  | 20 |  |  | 99.84 | PASS | PASS | 10级 | 微量 | 少量 | 有残 | 严残 | 有残 | 有残 |  | 谭娇娇
2016-12-13 | 14:30 | 8BL2 | 16017783 | 230 | 178 | PASS | 20 |  |  | 99.54 | PASS | PASS | 8级 | 微量 | 少量 | 有残 | 严残 | 少量多 | 有残 | 900K80断 | 李小娟
2016-12-13 | 15:30 | 8G01金禄 | 16017771 | 261 | 192 | PASS | 20 | 3.5 | 9.5 | 99.12 | PASS | PASS | 9级 | 微量 | 少量 | 有残 | 严残 | 少量多 | 严残 | 800K70断 | 李小娟
2016-12-13 | 15:30 | 8BK21 | 16017745 | 260 | 195 | PASS | 20 | 3.7 | 9.8 | 99.65 | PASS | PASS | 9级 | 微量 | 少量 | 有残 | 严残 | 少量多 | 严残 | 90oK 80微残 | 李小娟
2016-12-13 | 15:30 | SP20HF | 16017748 | 220 | 152 | PASS | 20 | 4 | 4 | 99.74 | PASS | PASS | 10级 | 微量 | 少量 | 有残 | 严残 | 少量多 | 严残 | 80oK 70微残 | 李小娟
2016-12-13 | 17:30 | 6GHB | 16017782 | 263 | 180 | 偏黄 | 20 | 3 | 8 | 99.85 | PASS | PASS | 9级 | 微量 | 少量 | 有残 | 严残 | 少量多 | 严残 | 90oK 80微残 | 李建丽
2016-12-13 | 17:30 | HB36 | 16017584 | 240 | 160 |  | 20 |  |  | 99.63 | PASS | PASS | 13级 | 微量 | 少量 | 有残 | 严残 | 少量多 | 严残 |  | 李建丽
2016-12-13 | 19:30 | MG6 | 16017780 | 265 | 167 | PASS | 20 | 2 | 0 | 99.78 | PASS | PASS | 12级 | 微量 | 少量 | 有残 | 严残 | 少量多 | 有残 | 50OK40微残 | 李建丽
2016-12-13 | 19:30 | 44G | 16017772 | 230 | 171 | PASS | 20 | 2.5 | 5 | 99.84 | PASS | PASS | 10级 | 微量 | 少量 | 有残 | 严残 | 少量多 | 有残 | 60ok50微残 | 李建丽
2016-12-13 | 19:30 | SP20HF | 16017723 | 230 | 123 | PASS | 20 | 3 | 3 | 99.71 | PASS | PASS | 10级 | 微量 | 少量 | 有残 | 严残 | 少量多 | 严残 | 80oK 70微残 | 李建丽
2016-12-13 | 21:00 | 8G04 | 16017776 | 240 | 182 | PASS | 20 | 3 | 5.5 | 99.84 | PASS | PASS | 10级 | 微量 | 少量 | 有残 | 严残 | 少量多 | 有残 | 90oK80微残 | 李建丽
2016-12-13 | 21:00 | 23G | 16017779 | 270 |  | PASS | 20 | 3 | 6 | 99.83 | PASS | PASS | 9级 | 微量 | 少量 | 有残 | 严残 | 少量多 | 严残 | 80oK(70微残) | 李小娟
2016-12-13 | 21:00 | HD2 (1) | 16017767 | 128 | 85 |  | 20 |  |  | 99.64 | PASS | PASS | 9级 | 微量 | 少量 | 有残 | 严残 | 少量多 | 严残 |  | 李小娟
2016-12-13 | 21:00 | 44G | 16017773 | 230 | 173 | PASS | 20 | 2.5 | 5 | 99.85 | PASS | PASS | 10级残 | 微量 | 少量 | 有残 | 严残 | 少量多 | 有残 | 800K70断 | 李小娟
2016-12-13 | 22:00 | HD2 (2) | 16017767 | 128 | 78 |  | 20 |  |  | 99.63 | PASS | PASS | 9级 | 微量 | 少量 | 有残 | 严残 | 少量多 | 严残 |  | 李小娟
2016-12-13 | 22:00 | HD8(2) | 16017486 | 100 |  |  | 20 |  |  | 99.45 | PASS | PASS | 9级 | 微量 | 少量 | 有残 | 严残 | 少量多 | 严残 |  | 李小娟
2016-12-14 | 24:00 | HD2 (1) | 16017768 | 130 | 79 |  | 20 |  |  | 99.45 | PASS | PASS | 10级 | 微量 | 少量 | 有残 | 严残 | 少量多 | 严残 |  | 李建丽 |  | 下一箱
2016-12-14 | 8:00 | 9G | 16017806 | 220 | 163 | PASS | 20 | 2.5 | 3.5 | 99.64 | PASS | PASS | 10级 | 微量 | 少量 | 有残 | 严残 | 有残 | 有残 | 900K80断 | 周菊明
2016-12-14 | 8:00 | GH22 | 16017890 | 260 | 193 | PASS | 20 | 2 |  | 99.58 | PASS | PASS | 9级 | 微量 | 少量 | 有残 | 严残 | 有残 | 严残 | 800K70断 | 周菊明
2016-12-14 | 9:00 | SP20HF | 16017788 | 227 | 158 | PASS | 20 | 2.5 | 1.5 | 99.35 | PASS | PASS | 10级 | 微量 | 少量 | 少量多 | 有残 | 有残 | 严残 | 80OK70微残 | 黄桂泉
2017-01-15 | 19:30 | HD22(1) | 17000903 | 148 |  |  | 20 |  |  | 99.33 | PASS | PASS | 11级残 | 微量 | 微量 | 少量 | 有残 | 有残 | 严残 |  | 李建丽
2017-01-19 | 23:30 | HD22(1) | 17001194 | 148 | 73 |  | 20 |  |  | 99.57 | PASS | PASS | 10级 | 微量 | 少量 | 有残 | 严残 | 有残 | 严残 |  | 周菊明
2016-12-14 | 10:00 | HD2 (1) | 16017801 | 122 | 78 |  | 20 |  |  | 99.43 | PASS | PASS | 10级 | 微量 | 少量 | 少量多 | 有残 | 有残 | 严残 |  | 黄桂泉
2016-12-14 | 10:00 | SP20HF | 16017787 | 228 | 158 | PASS | 20 | 2.5 | 1.5 | 99.67 | PASS | PASS | 11级 | 微量 | 少量 | 少量多 | 有残 | 有残 | 严残 | 80OK70微残 | 黄桂泉
2016-12-14 | 11:00 | G2006 | 16017811 | 280 | 252 | PASS | 20 | 2 | 6 | 99.35 | PASS | PASS | 10级 | 微量 | 少量 | 少量多 | 严残 | 少量多 | 严残 | 70OK60微断 | 谭娇娇 |  | 样
2016-12-14 | 11:00 | GH15 1 | 16017807 | 260 | 201 | PASS | 20 | 2.5 | 16 | 99.56 | PASS | PASS | 11级残 | 微量 | 少量 | 有残 | 严残 | 有残 | 严残 | 900K80断 | 谭娇娇
2016-12-14 | 11:00 | GH16{1} | 16017682 | 265 | 210 | PASS | 20 | 2 | 14 | 99.44 | PASS | PASS | 11级残 | 微量 | 少量多 | 有残 | 严残 | 有残 | 严残 | 90oK 80微残 | 谭娇娇
2016-12-14 | 11:00 | GH16{2} | 16017682 | 260 | 202 | PASS | 20 | 2 | 13.5 | 99.38 | PASS | PASS | 10级 | 微量 | 少量多 | 有残 | 严残 | 有残 | 严残 | 90oK 80微残 | 谭娇娇
2016-12-14 | 11:00 | HD2 2 | 16017768 | 120 | 75 |  | 20 |  |  |  | PASS | PASS | 10级 | 微量 | 少量 | 有残 | 严残 | 有残 | 严残 |  | 谭娇娇
2016-12-14 | 11:00 | HD2 2 | 16017801 | 128 | 82 |  | 20 |  |  |  | PASS | PASS | 10级 | 微量 | 少量 | 有残 | 严残 | 有残 | 严残 |  | 谭娇娇
2016-12-14 | 11:00 | 30G07 | 16017690 | 140 | 104 | PASS | 20 | 2.5 | 9.5 | 99.02 | PASS | PASS | 10级 | 微量 | 少量 | 有残 | 严残 | 少量多 | 严残 | 900K80断 | 谭娇娇
2016-12-14 | 11:00 | GH4001 | 16017812 | 330 | 285 | PASS | 20 | 2 | 11 | 99.47 | PASS | PASS | 10级残 | 微量 | 少量多 | 有残 | 严残 | 有残 | 严残 | 70OK60微断 | 谭娇娇
2016-12-14 | 13:30 | 44G | 16017842 | 230 | 182 | PASS | 20 | 2.5 | 6 | 99.33 | PASS | PASS | 11级 | 微量 | 少量 | 有残 | 严残 | 少量多 | 严残 | 800K70断 | 周菊明
2016-12-14 | 13:30 | GH1801 | 16017809 | 364 | 268 | PASS | 20 | 2 | 8 | 99.35 | PASS | PASS | 11级 | 微量 | 少量 | 有残 | 严残 | 有残 | 严残 | 70OK60断 | 周菊明 |  | 样
2016-12-14 | 13:30 | G602福建星河 | 16017778 | 126 | 103 | PASS | 20 | 2.5 | 11 | 99.52 | PASS | PASS | 12级 | 微量 | 少量 | 有残 | 严残 | 有残 | 严残 | 50OK40断 | 周菊明 |  | 样
2016-12-14 | 13:30 | 28GHB | 16017777 | 181 | 130 | PASS | 20 | 3.5 | 8 | 99.46 | PASS | PASS | 12级 | 微量 | 少量 | 有残 | 严残 | 有残 | 严残 | 900K80断 | 周菊明
2016-12-14 | 13:30 | GH15(2) | 16017807 | 264 | 208 | PASS | 20 | 2.5 | 15 | 99.45 | PASS | PASS | 11级 | 微量 | 少量 | 有残 | 严残 | 有残 | 严残 | 100OK90微残 | 周菊明
2016-12-14 | 13:30 | 8Y2 | 16017753 | 262 | 205 | PASS | 20 | 3.2 | 7 | 99.35 | PASS | PASS | 11级 | 微量 | 少量 | 有残 | 严残 | 有残 | 严残 | 90oK 80微残 | 周菊明
2016-12-14 | 13:30 | HD24富1 | 16017737 | 90 | 60 |  | 20 |  |  | 99.22 | PASS | PASS | 11级 | 微量 | 少量 | 有残 | 严残 | 有残 | 严残 |  | 周菊明
2016-12-14 | 13:30 | G602 | 16017846 | 230 |  | PASS | 20 |  |  | 99.48 | PASS | PASS | 11级 | 微量 | 少量 | 有残 | 严残 | 有残 | 严残 | 70oK 60断 | 周菊明
2016-12-14 | 14:30 | SK11 | 16017713 | 322 | 239 | PASS | 20 | 1 | 0.5 | 99.74 | PASS | PASS | 11级 | 微量 | 少量 | 有残 | 严残 | 有残 | 严残 | 800K70断 | 周菊明
2016-12-14 | 14:30 | G2006 | 16017810 | 275 | 215 | PASS | 20 | 2 | 5.5 | 99.52 | PASS | PASS | 10级 | 微量 | 少量 | 有残 | 严残 | 有残 | 严残 | 70oK 60断 | 周菊明
2016-12-14 | 14:30 | 6GHB01骏亚 | 16017813 | 232 | 181 | PASS | 20 | 2.5 | 9 | 99.61 | PASS | PASS | 10级 | 微量 | 少量 | 有残 | 严残 | 有残 | 严残 | 900K80断 | 周菊明
2016-12-14 | 14:30 | HD24(2) | 16017737 | 100 | 63 |  | 20 |  |  |  | PASS | PASS | 10级 | 微量 | 少量 | 有残 | 严残 | 有残 | 严残 |  | 周菊明
2016-12-14 | 14:30 | 8G01中京 | 16017840 | 280 | 216 | PASS | 20 | 4 | 7 | 99.84 | PASS | PASS | 10级 | 微量 | 少量 | 有残 | 严残 | 有残 | 有残 | 800K70断 | 周菊明
2016-12-14 | 16:00 | HD12 | 16017681 | 75 | 40 |  | 20 |  |  | 99.42 | PASS | PASS | 9级 | 微量 | 少量 | 有残 | 严残 | 有残 | 严残 |  | 周菊明
2016-12-14 | 16:00 | HD24 | 16017804 | 108 | 78 |  | 20 |  |  | 99.36 | PASS | PASS | 9级 | 微量 | 少量 | 有残 | 严残 | 有残 | 严残 |  | 周菊明
2016-12-14 | 17:30 | 44G | 16017841 | 232 | 183 | PASS | 20 | 2.5 | 7 | 99.86 | PASS | PASS | 10级 | 微量 | 少量 | 有残 | 严残 | 有残 | 严残 | 70OK60微断 | 李小娟
2016-12-14 | 19:30 | HD12HF | 16017739 | 75 | 40 |  | 20 |  |  | 99.61 | PASS | PASS | 11级 | 微量 | 少量 | 有残 | 严残 | 有残 | 有残 |  | 李小娟
2016-12-14 | 19:30 | 8G04 | 16017844 | 240 | 184 | PASS | 20 | 2.5 | 7.5 | 99.83 | PASS | PASS | 9级 | 微量 | 少量 | 有残 | 严残 | 有残 | 严残 | 90OK 80残 | 李小娟
2016-12-14 | 20:30 | SP20HF | 16017815 | 230 | 155 | PASS | 20 | 3.5 | 1 | 99.51 | PASS | PASS | 10级 | 微量 | 少量 | 少量多 | 有残 | 有残 | 有残 | 70oK60微断 | 李小娟
2016-12-14 | 20:30 | 9G201诚亿 | 16017894 | 270 | 190 | PASS | 20 | 2 | 0 | 99.15 | PASS | PASS | 11级 | 微量 | 微量 | 少量多 | 有残 | 有残 | 严残 | 60ok50微残 | 李小娟
2016-12-14 | 20:30 | HD24试样 | 16017895 | 108 |  |  | 20 |  |  | 99.64 | PASS | PASS | 9级 | 微量 | 少量 | 有残 | 严残 | 有残 | 严残 |  | 李小娟
2016-12-14 | 20:30 | SP20HF | 16017816 | 228 | 154 | PASS | 20 | 3 | 1.5 | 99.45 | PASS | PASS | 10级 | 微量 | 少量 | 少量多 | 有残 | 有残 | 有残 | 70oK 60断 | 李小娟
2016-12-14 | 20:30 | HD5(1) | 16017838 | 70 |  |  | 20 |  |  | 99.84 | PASS | PASS | 11级残 | 微量 | 少量 | 少量多 | 有残 | 有残 | 严残 |  | 李小娟
2016-12-14 | 22:00 | 8G04 | 16017843 | 240 | 182 | PASS | 20 | 2 | 6 | 99.82 | PASS | PASS | 9级 | 微量 | 少量 | 有残 | 严残 | 有残 | 严残 | 80oK 70微残 | 李小娟 |  | 下一箱
2016-12-14 | 22:30 | 8Y18 | 16017893 | 270 | 210 | PASS | 20 | 2.5 | 9 | 99.63 | PASS | PASS | 10级 | 微量 | 少量 | 有残 | 严残 | 有残 | 严残 | 60ok50微残 | 李建丽
2016-12-14 | 22:30 | 49G | 16017847 | 270 |  | 稍浅 | 20 | 2 | 5 | 99.86 | PASS | PASS | 9级 | 微量 | 少量 | 有残 | 严残 | 有残 | 严残 | 80oK 70微残 | 李建丽
2016-12-14 | 22:30 | HD5 2 | 16017838 | 70 |  |  | 20 |  |  |  | PASS | PASS | 9级 | 微量 | 少量 | 有残 | 严残 | 有残 | 严残 |  | 李建丽
2016-12-14 | 22:30 | HD8(1) | 16017803 | 102 |  |  | 20 |  |  | 99.61 | PASS | PASS | 10级 | 微量 | 少量 | 有残 | 严残 | 有残 | 严残 |  | 李建丽
2016-12-14 | 23:30 | SK30B | 16017848 | 410 | 280 | PASS | 20 |  |  | 99.49 | PASS | PASS | 9级 | 微量 | 少量 | 有残 | 严残 | 有残 | 有残 |  | 李建丽
2016-12-14 | 24:00 | 8G01永隆 | 16017878 | 96 | 67 | PASS | 20 | 3 | 6 | 99.5 | PASS | PASS | 9级 | 微量 | 少量 | 有残 | 严残 | 有残 | 严残 | 900K80断 | 李小娟
2016-12-14 | 0:30 | GH4801 | 16017880 | 262 | 206 | PASS | 20 | 2 | 5.5 | 99.69 | PASS | PASS | 10级 | 微量 | 少量 | 有残 | 严残 | 有残 | 有残 | 80oK(70微残) | 李小娟
2016-12-14 | 0:30 | HD2(1) | 16017836 | 120 | 80 | PASS | 20 |  |  | 99.25 | PASS | PASS | 10级 | 微量 | 少量 | 有残 | 严残 | 有残 | 严残 |  | 李小娟
2016-12-15 | 8:00 | 18GHB | 16017849 | 270 | 210 | PASS | 20 | 2.5 | 3 | 99.84 | PASS | PASS | 10级 | 微量 | 少量 | 有残 | 严残 | 有残 | 严残 | 60ok50微残 | 谭娇娇 |  | 样
2016-12-15 | 8:00 | 8W4 | 16017792 | 265 | 238 | PASS | 20 |  |  | 99.45 | PASS | PASS | 6级 | 微量 | 少量 | 有残 | 严残 | 严残 | 严残 | 150OK140断 | 谭娇娇
2016-12-15 | 8:00 | 8BL | 16017883 | 260 | 200 | PASS | 20 | 2 | 3 | 99.67 | PASS | PASS | 10级 | 微量 | 少量 | 有残 | 严残 | 少量多 | 严残 | 100OK,90断 | 谭娇娇
2016-12-15 | 8:00 | 8BKH5 | 16017714 | 270 | 208 | PASS | 22.5 | 2.5 | 3 | 99.58 | PASS | PASS | 10级残 | 微量 | 少量 | 有残 | 显不净 | 有残 | 严残 | 100OK,90断 | 谭娇娇
2016-12-15 | 9:30 | HD2 (2) | 16017870 | 128 | 80 |  | 20 |  |  |  | PASS | PASS | 10级 | 微量 | 少量 | 有残 | 严残 | 有残 | 严残 |  | 黄桂泉
2016-12-15 | 9:30 | HD2 (1) | 16017837 | 120 | 78 |  | 20 |  |  | 99.68 | PASS | PASS | 10级 | 微量 | 少量 | 有残 | 严残 | 有残 | 严残 |  | 黄桂泉
2016-12-15 | 9:30 | HD2 (2) | 16017837 | 129 | 83 |  | 20 |  |  |  | PASS | PASS | 10级 | 微量 | 少量 | 有残 | 严残 | 有残 | 严残 |  | 黄桂泉
2016-12-15 | 9:30 | 25G | 16017879 | 260 | 200 | PASS | 20 | 1.5 | 3.5 | 99.54 | PASS | PASS | 10级 | 微量 | 少量 | 有残 | 严残 | 有残 | 有残 | 全断 | 黄桂泉
2016-12-15 | 9:30 | 8BL16金像 | 16017881 | 124 | 105 | PASS | 20 | 2 | 3.5 | 99.57 | PASS | PASS | 10级 | 微量 | 少量 | 有残 | 严残 | 少量多 | 严残 | 70oK 60断 | 黄桂泉
2016-12-15 | 10:30 | 8G10富盈 1 | 16017845 | 260 | 198 | PASS | 20 | 1.5 | 4.5 | 99.81 | PASS | PASS | 10级 | 微量 | 少量 | 有残 | 显不净 | 有残 | 严残 | 900K80断 | 黄桂泉
2016-12-15 | 10:30 | 8G10富盈 2 | 16017845 | 264 | 203 | PASS | 20 | 1.5 | 4.5 |  | PASS | PASS | 10级 | 微量 | 少量 | 有残 | 显不净 | 有残 | 严残 | 900K80断 | 谭娇娇
2016-12-15 | 10:30 | HD2 1 | 16017870 | 120 | 78 |  | 20 |  |  | 99.55 | PASS | PASS | 10级 | 微量 | 少量 | 有残 | 严残 | 有残 | 严残 |  | 谭娇娇
2016-12-15 | 10:30 | 8BL702 | 16017892 | 270 | 208 | PASS | 20 | 1.5 | 4 | 99.68 | PASS | PASS | 8级 | 微量 | 少量 | 有残 | 显不净 | 有残 | 严残 | 1100K100断 | 谭娇娇
2016-12-15 | 10:30 | SP20HF | 16017856 | 228 | 156 | PASS | 20 | 2.5 | 4 | 99.45 | PASS | PASS | 11级 | 微量 | 少量 | 有残 | 严残 | 有残 | 有残 | 900K80断 | 谭娇娇
2016-12-15 | 12:00 | G602万基隆 | 16017875 | 264 | 205 | PASS | 20 | 2.5 | 3 | 99.64 | PASS | PASS | 11级 | 微量 | 少量 | 有残 | 严残 | 有残 | 严残 | 800K70断 | 周菊明
2016-12-15 | 12:00 | G602万基隆 | 16017876 | 260 | 200 | PASS | 20 | 2.5 | 3 | 99.85 | PASS | PASS | 11级 | 微量 | 少量 | 有残 | 严残 | 有残 | 严残 | 800K70断 | 周菊明
2016-12-15 | 12:00 | 9G | 16017874 | 268 | 201 | PASS | 20 | 2 | 4 | 99.88 | PASS | PASS | 11级 | 微量 | 少量 | 有残 | 严残 | 有残 | 严残 | 1100K100断 | 周菊明
2016-12-15 | 12:00 | HD2 (2) | 16017836 | 120 | 76 |  | 20 |  |  |  | PASS | PASS | 10级 | 微量 | 少量 | 有残 | 严残 | 有残 | 严残 |  | 周菊明
2016-12-15 | 13:30 | HD8无卤素 | 16017839 | 105 | 60 |  | 20 |  |  | 99.55 | PASS | PASS | 10级 | 微量 | 少量 | 有残 | 严残 | 少量多 | 严残 |  | 周菊明
2016-12-15 | 13:30 | SP20HF | 16017855 | 229 | 138 | PASS | 20 | 2.5 | 4 | 99.65 | PASS | PASS | 10级 | 微量 | 少量 | 有残 | 严残 | 有残 | 有残 | 900K80断 | 周菊明
2016-12-15 | 13:30 | GH16 | 16017877 | 265 | 203 | PASS | 20 | 3 | 3.5 | 99.68 | PASS | PASS | 9级 | 微量 | 少量 | 有残 | 严残 | 有残 | 严残 | 800K70断 | 周菊明
2016-12-15 | 14:30 | HB31 | 16017872 | 157 | 130 |  | 22.5 |  |  | 99.56 | PASS | PASS | 9级 | 微量 | 少量 | 有残 | 严残 | 有残 | 有残 |  | 谭娇娇
2016-12-15 | 14:30 | 8BKT | 16017850 | 269 | 180 | PASS | 25 | 1 | 0 | 99.42 | PASS | PASS | 9级 | 微量 | 少量 | 有残 | 严残 | 严残 | 严残 |  | 谭娇娇
2016-12-15 | 14:30 | GH1801 | 16017914 | 360 | 276 | PASS | 20 | 2.5 | 9 | 99.51 | PASS | PASS | 10级 | 微量 | 少量 | 有残 | 严残 | 有残 | 严残 |  | 谭娇娇
2016-12-15 | 17:30 | 9G | 16017911 | 263 | 200 | PASS | 20 | 2.5 | 5 | 99.85 | PASS | PASS | 9级残 | 微量 | 少量 | 有残 | 严残 | 有残 | 严残 | 800K70断 | 李小娟
2016-12-15 | 17:30 | 8G01中京 | 16017907 | 273 | 210 | PASS | 20 | 2 | 8 | 99.67 | PASS | PASS | 9级 | 微量 | 少量 | 有残 | 严残 | 有残 | 严残 | 80OK70微残 | 李小娟
2016-12-15 | 19:30 | HD8(1) | 16017871 | 103 |  |  | 20 |  |  | 99.49 | PASS | PASS | 10级 | 微量 | 少量 | 有残 | 严残 | 有残 | 严残 |  | 李小娟
2016-12-15 | 19:30 | HD8(2) | 16017871 | 105 | 60 |  | 20 |  |  | 99.36 | PASS | PASS | 10级 | 微量 | 少量 | 有残 | 严残 | 有残 | 严残 |  | 李小娟
2016-12-15 | 20:30 | GH1801 | 16017913 | 370 | 288 | PASS | 20 | 3 | 11 | 99.78 | PASS | PASS | 10级 | 微量 | 少量 | 有残 | 显不净 | 有残 | 严残 | 100OK,90断 | 李建丽
2016-12-15 | 20:30 | 20G2联泰 | 16017781 | 150 | 108 | PASS | 20 | 2 | 0.5 | 99.59 | PASS | PASS | 11级残 | 微量 | 微量 | 少量多 | 有残 | 有残 | 有残 | 70oK 60断 | 李建丽
2016-12-15 | 20:30 | SP20HF | 16017885 | 225 | 152 | PASS | 17.5 | 3.5 | 1 | 99.72 | PASS | PASS | 11级 | 微量 | 微量 | 少量多 | 有残 | 有残 | 严残 | 70OK60微断 | 李建丽
2016-12-15 | 20:30 | HD12HF | 16017805 | 78 | 49 |  | 20 |  |  | 99.59 | PASS | PASS | 11级 | 微量 | 微量 | 少量多 | 严残 | 有残 | 严残 |  | 李建丽
2016-12-15 | 20:30 | 8G04试样A | 16017910 | 240 |  | PASS | 20 | 3 | 10 | 99.73 | PASS | PASS | 9级 | 微量 | 少量 | 有残 | 严残 | 有残 | 严残 | 800K70断 | 李建丽
2016-12-15 | 22:00 | SP20HF | 16017884 | 230 | 155 | PASS | 20 | 4 | 2 | 99.72 | PASS | PASS | 11级 | 微量 | 微量 | 少量多 | 有残 | 有残 | 严残 | 60OK 50断 | 李小娟 |  | 下一箱
2016-12-15 | 22:00 | G6崇达 | 16017912 | 320 | 246 | PASS | 20 | 2 | 11 | 99.63 | PASS | PASS | 9级 | 微量 | 少量 | 有残 | 严残 | 有残 | 严残 | 50OK40断 | 李小娟
2016-12-15 | 22:00 | HD2 (1) | 16017904 | 120 | 79 |  | 20 |  |  | 99.27 | PASS | PASS | 9级 | 微量 | 少量 | 有残 | 严残 | 有残 | 严残 |  | 李小娟
2016-12-15 | 23:00 | GH1602 | 16017916 | 275 | 202 | PASS | 20 | 2.5 | 7 | 99.52 | PASS | PASS | 10级 | 微量 | 少量 | 有残 | 严残 | 有残 | 严残 | 90oK 80微残 | 李小娟
2016-12-15 | 23:00 | HD2 (2) | 16017904 | 128 | 90 |  | 20 |  |  | 99.78 | PASS | PASS | 10级 | 微量 | 少量 | 有残 | 严残 | 有残 | 严残 |  | 李小娟
2016-12-15 | 24:00 | HL30 07 | 16017971 | 83 | 80 |  | 20 |  |  | 99.25 | PASS | PASS | 11级 | 微量 | 少量 | 有残 | 严残 | 有残 | 有残 |  | 李建丽
2016-12-16 | 8:00 | 23G | 16017949 | 270 |  | PASS | 20 | 2 | 8 | 99.36 | PASS | PASS | 9级残 | 微量 | 少量 | 有残 | 严残 | 有残 | 有残 | 900K80断 | 谭娇娇
2016-12-16 | 8:00 | 8G04建业 | 16017947 | 183 | 142 | PASS | 20 | 3 | 10 | 99.35 | PASS | PASS | 10级 | 微量 | 少量 | 有残 | 严残 | 有残 | 有残 | 800K70断 | 谭娇娇
2016-12-16 | 8:00 | 23GHB江西深联 | 16017969 | 270 | 210 | 色相不一样 | 20 | 3.4 |  | 99.45 | PASS | PASS | 11级 | 微量 | 少量 | 有残 | 严残 | 有残 | 有残 | 60OK 50断 | 谭娇娇
2016-12-16 | 9:30 | HD2 2高粘度 | 16017941 | 220 | 149 |  | 20 |  |  |  | PASS | PASS | 10级 | 微量 | 少量 | 有残 | 严残 | 有残 | 有残 |  | 周菊明
2016-12-16 | 9:30 | HD2 (1) | 16017939 | 120 | 78 |  | 20 |  |  | 99.54 | PASS | PASS | 10级 | 微量 | 少量 | 有残 | 严残 | 有残 | 有残 |  | 周菊明
2016-12-16 | 9:30 | HD25(1) | 16017905 | 109 | 79 |  | 20 |  |  | 99.68 | PASS | PASS | 10级 | 微量 | 少量 | 有残 | 严残 | 有残 | 有残 |  | 周菊明
2016-12-16 | 9:30 | 8BL3 | 16017953 | 267 | 180 | PASS | 20 | 1.5 | 0.3 | 99.55 | PASS | PASS | 10级 | 微量 | 少量 | 有残 | 严残 | 有残 | 有残 | 70oK 60断 | 周菊明
2016-12-16 | 10:30 | 54G | 16017944 | 352 | 280 | PASS | 20 | 2.2 | 10.5 | 99.88 | PASS | PASS | 10级 | 微量 | 少量 | 有残 | 严残 | 有残 | 有残 | 800K70断 | 周菊明
2016-12-16 | 10:30 | GH1602 | 16017915 | 276 | 218 | PASS | 20 | 3.5 | 7 | 99.81 | PASS | PASS | 10级 | 微量 | 少量 | 有残 | 严残 | 有残 | 有残 | 900K80断 | 周菊明
2016-12-16 | 10:30 | HD2 1 高粘度 | 16017941 | 220 | 147 |  | 20 |  |  | 99.57 | PASS | PASS | 10级 | 微量 | 少量 | 有残 | 严残 | 有残 | 有残 |  | 周菊明
2016-12-16 | 10:30 | HD2 1 | 16017903 | 123 | 80 |  | 20 |  |  | 99.65 | PASS | PASS | 10级 | 微量 | 少量 | 有残 | 严残 | 有残 | 有残 |  | 周菊明
2016-12-16 | 11:30 | SP02 | 16017926 | 220 | 132 | PASS | 20 | 3.5 | 4 | 99.81 | PASS | PASS | 10级 | 微量 | 少量 | 有残 | 严残 | 有残 | 有残 | 900K80断 | 周菊明
2016-12-16 | 11:30 | 8BKT11 | 16018041 | 250 | 107 | PASS | 20 |  |  | 99.11 | PASS | PASS | 11级 | 微量 | 少量 | 有残 | 严残 | 严残 | 有残 | 140OK130微残 | 周菊明
2016-12-16 | 11:30 | SP02深圳崇达 | 16017925 | 227 | 138 | PASS | 20 | 3.5 | 5 | 99.88 | PASS | PASS | 10级 | 微量 | 少量 | 有残 | 严残 | 有残 | 有残 | 900K80断 | 谭娇娇
2016-12-16 | 11:30 | HD2 (2) | 16017939 | 120 | 78 |  | 20 |  |  | 99.68 | PASS | PASS | 10级 | 微量 | 少量 | 有残 | 严残 | 有残 | 有残 |  | 谭娇娇
2016-12-16 | 11:30 | HD2 (2) | 16017903 | 120 | 72 |  | 20 |  |  | 99.81 | PASS | PASS | 10级 | 微量 | 少量 | 有残 | 严残 | 有残 | 有残 |  | 谭娇娇
2016-12-16 | 11:30 | HD25 | 16017905 | 105 | 75 |  | 20 |  |  | 99.57 | PASS | PASS | 10级 | 微量 | 少量 | 有残 | 严残 | 有残 | 有残 |  | 谭娇娇
2016-12-16 | 13:30 | 8GR | 16017968 | 260 | 175 | PASS | 20 | 1.6 | 3 | 99.66 | PASS | PASS | 8级 | 严残 | 严残 | 严残 | 严残 | 严残 | 有残 | 全断 | 周菊明
2016-12-16 | 13:30 | 6GHB07 | 16017950 | 295 | 238 | PASS | 20 | 3 | 5 | 99.57 | PASS | PASS | 10级 | 微量 | 少量 | 有残 | 严残 | 有残 | 有残 | 800K70断 | 周菊明
2016-12-16 | 13:30 | HD2 (1) | 16017982 | 125 | 80 | PASS | 20 |  |  | 99.84 | PASS | PASS | 10级 | 微量 | 少量 | 有残 | 严残 | 有残 | 有残 |  | 周菊明
2016-12-16 | 14:30 | HD2 (2) | 16017982 | 122 | 80 |  | 20 |  |  | 99.88 | PASS | PASS | 10级 | 微量 | 少量 | 有残 | 严残 | 有残 | 有残 |  | 谭娇娇
2016-12-16 | 14:30 | 9G201 | 16017948 | 268 | 182 | 浅了 | 25 | 1.2 | 0 | 99.84 | PASS | PASS | 11级 | 微量 | 少量 | 有残 | 严残 | 有残 | 有残 | 800K70断 | 谭娇娇
2016-12-16 | 14:30 | 87GHB | 16018035 | 240 | 186 |  | 20 |  |  | 99.57 | PASS | PASS | 9级 | 微量 | 少量 | 有残 | 严残 | 有残 | 有残 | 800K70断 | 谭娇娇
2016-12-16 | 14:30 | 8BL2 | 16017921 | 240 | 185 | PASS | 20 | 2.5 | 3.2 | 99.68 | PASS | PASS | 9级 | 微量 | 少量 | 有残 | 严残 | 有残 | 有残 | 140OK130微残 | 谭娇娇
2016-12-16 | 15:00 | 54G | 16018033 | 350 | 265 |  | 20 | 2 | 10 | 99.55 | PASS | PASS | 11级 | 微量 | 少量 | 有残 | 严残 | 有残 | 有残 |  | 谭娇娇
2017-02-14 | 13:30 | HD22(1) | 17001647 | 146 | 75 |  | 20 |  |  | 99.35 | PASS | PASS | 10级 | 微量 | 少量 | 有残 | 严残 | 严残 | 严残 |  | 李建丽
2016-12-16 | 15:00 | 8G25 | 16017945 | 278 | 213 | PASS | 20 | 2.5 | 3 | 99.75 | PASS | PASS | 10级 | 微量 | 少量 | 有残 | 严残 | 有残 | 严残 |  | 周菊明
2016-12-16 | 15:00 | MBK12 | 16017920 | 267 | 201 | PASS | 45 | 1 | 0 | 98.65 | PASS | PASS | 9级 | 微量 | 少量 | 有残 | 严残 | 有残 | 严残 |  | 周菊明
2016-12-16 | 15:00 | HD2103 | 16017942 | 105 | 67 |  | 20 |  |  | 99.63 | PASS | PASS | 10级 | 微量 | 少量 | 有残 | 严残 | 有残 | 严残 |  | 周菊明
2016-12-16 | 15:00 | HD52 | 16018042 | 43 |  |  | 20 |  |  | 入图库 | PASS | PASS | 9级 | 微量 | 少量 | 有残 | 严残 | 有残 | 严残 |  | 周菊明
2016-12-16 | 17:30 | 8G25 | 16017946 | 274 | 201 | PASS | 20 | 2 | 4 | 99.74 | PASS | PASS | 10级残 | 微量 | 少量 | 有残 | 严残 | 有残 | 严残 | 70oK 60断 | 李小娟
2016-12-16 | 17:30 | 44G | 16017986 | 230 | 180 | PASS | 20 | 2.5 | 8 | 99.85 | PASS | PASS | 9级 | 微量 | 少量 | 有残 | 严残 | 有残 | 严残 | 80oK 70微残 | 李小娟
2016-12-16 | 17:30 | 8G01金禄 | 16017985 | 268 | 205 | PASS | 20 | 2.5 | 9 | 99.67 | PASS | PASS | 9级 | 微量 | 少量 | 有残 | 严残 | 有残 | 严残 | 90oK 80微残 | 李小娟
2016-11-15 | 22:00 | HD22(2) | 16016017 | 140 |  | PASS | 20 |  |  | 99.74 | PASS | PASS | 11级 | 微量 | 少量 | 有残 | 严残 | 少量多 | 有残 |  | 李建丽
2016-12-16 | 17:30 | SP02深圳崇达 | 16017955 | 220 | 132 | PASS | 17.5 | 5 | 2 | 99.72 | PASS | PASS | 10级 | 微量 | 少量 | 有残 | 严残 | 有残 | 严残 | 70OK60微断 | 李小娟
2016-12-16 | 20:30 | MG3101江门崇达 | 16017917 | 292 | 192 | 稍浅 | 20 | 2 | 0 | 99.36 | PASS | PASS | 10级 | 微量 | 少量 | 有残 | 有残 | 有残 | 有残 | 60OK 50断 | 李建丽 |  | 下一箱
2016-12-16 | 20:30 | SP02深圳崇达 | 16017954 | 220 | 148 | PASS | 17.5 | 3.5 | 2.5 | 99.76 | PASS | PASS | 10级 | 微量 | 少量 | 有残 | 严残 | 有残 | 严残 | 80oK 70微残 | 李建丽
2016-12-16 | 20:30 | HD21 | 16017984 | 70 | 56 |  | 20 |  |  | 99.35 | PASS | PASS | 11级 | 微量 | 少量 | 有残 | 严残 | 有残 | 严残 |  | 李建丽
2016-12-16 | 21:30 | 8G04(1) | 16017988 | 240 | 175 | PASS | 20 | 2.5 | 8 | 99.68 | PASS | PASS | 10级 | 微量 | 少量 | 有残 | 严残 | 有残 | 严残 | 800K70断 | 李建丽
2016-12-16 | 21:30 | 75GHB | 16017995 | 270 | 205 | 浅了 | 20 | 2 | 6.5 | 99.31 | PASS | PASS | 9级 | 微量 | 少量 | 有残 | 严残 | 有残 | 严残 | 80oK(70微残) | 李建丽
2016-12-16 | 21:30 | 8G04(2) | 16017988 | 235 | 180 | PASS | 20 | 3 | 7 | 99.74 | PASS | PASS | 9级残 | 微量 | 少量 | 有残 | 严残 | 有残 | 严残 | 70OK60微残 | 李建丽
2016-12-16 | 21:30 | 8G04 | 16017989 | 240 | 182 | PASS | 20 | 2.5 | 6 | 99.84 | PASS | PASS | 10级 | 微量 | 少量 | 有残 | 严残 | 有残 | 严残 | 70oK 60断 | 李建丽
2016-12-16 | 21:30 | 09BL12 02 | 16017918 | 350 | 283 | PASS | 20 | 3 | 7 | 99.59 | PASS | PASS | 10级 | 微量 | 少量 | 有残 | 严残 | 有残 | 严残 | 800K70断 | 李建丽
2016-12-16 | 23:00 | 44G | 16017987 | 238 | 182 | PASS | 20 | 2 | 7 | 99.52 | PASS | PASS | 10级 | 微量 | 少量 | 有残 | 严残 | 有残 | 严残 | 80oK 70微残 | 李小娟
2016-12-16 | 23:00 | GH4001 | 16018024 | 340 | 288 | PASS | 20 | 3 | 2 | 99.44 | PASS | PASS | 11级残 | 微量 | 少量 | 有残 | 严残 | 有残 | 严残 | 50OK40断 | 李小娟
2016-12-16 | 23:00 | GH15 | 16017991 | 270 | 200 | PASS | 20 | 2.5 | 6 | 99.24 | 气泡白点都有 | PASS | 11级 | 微量 | 少量 | 有残 | 严残 | 有残 | 严残 | 900K80断 | 李小娟
2016-12-16 | 0:30 | HB16 | 16017873 | 76 | 33 | PASS | 20 |  |  | 99.27 | PASS | PASS | 9级 | 微量 | 少量 | 有残 | 严残 | 有残 | 严残 |  | 李小娟
2016-12-16 | 0:30 | MG3101江门崇达 | 16017994 | 292 | 191 | PASS | 20 | 2 | 0.5 | 99.38 | PASS | PASS | 10级 | 微量 | 少量 | 少量多 | 有残 | 有残 | 有残 | 60ok50微残 | 李小娟
2016-12-17 | 8:00 | HD7(1) | 16018034 | 150 | 114 | PASS | 20 |  |  | 99.13 | PASS | PASS | 10级 | 微量 | 少量 | 少量多 | 有残 | 有残 | 有残 |  | 李建丽
2016-12-17 | 9:30 | HD2 (2) | 16018013 | 129 | 82 | PASS | 20 |  |  | 99.42 | PASS | PASS | 9级 | 微量 | 少量 | 少量多 | 有残 | 有残 | 有残 |  | 李建丽
2016-12-17 | 9:30 | HD2 (1) | 16018013 | 120 | 78 | PASS | 20 |  |  | 99.67 | PASS | PASS | 10级 | 微量 | 少量 | 少量多 | 有残 | 有残 | 有残 |  | 李建丽
2016-12-17 | 9:30 | HD7{2} | 16018034 | 143 | 122 | PASS | 20 |  |  | 99.37 | PASS | PASS | 10级残 | 微量 | 少量 | 少量多 | 有残 | 有残 | 有残 |  | 李建丽
2016-12-17 | 9:30 | HD8A(1) | 16018015 | 105 | 58 | PASS | 20 |  |  | 99.18 | PASS | PASS | 9级 | 微量 | 少量 | 少量多 | 有残 | 有残 | 有残 |  | 李建丽
2016-12-17 | 10:30 | HD2 (2) | 16018014 | 129 | 82 |  | 20 |  |  | 99.88 | PASS | PASS | 9级 | 微量 | 少量 | 少量多 | 有残 | 有残 | 有残 |  | 李建丽
2016-12-17 | 10:30 | 09BL1202 | 16017919 | 358 | 283 | PASS | 20 |  |  | 99.67 | PASS | PASS | 9级 | 微量 | 少量 | 少量多 | 有残 | 有残 | 有残 | 120OK110微残 | 李建丽
2016-12-17 | 10:30 | 8R2试样 | 16017959 | 262 |  | PASS | 20 | 2.5 | 2 | 99.85 | PASS | PASS | 10级 | 少量 | 有残 | 严残 | 显不净 | 有残 | 有残 | 140OK130微残 | 李建丽
2016-12-17 | 10:30 | 09BL12 02 | 16017996 | 350 | 275 | PASS | 20 | 2 | 3 | 99.88 | PASS | PASS | 9级 | 微量 | 少量 | 有残 | 严残 | 有残 | 有残 | 1100K100断 | 李建丽
2016-12-17 | 12:00 | G602福建星河 | 16018020 | 125 | 104 | 偏绿 | 20 | 3 | 6.5 | 99.57 | PASS | PASS | 10级 | 微量 | 少量 | 有残 | 严残 | 有残 | 有残 | 800K70断 | 周菊明
2016-12-17 | 13:30 | 09BL6加深 | 16017882 | 268 | 205 | PASS | 20 | 2.5 | 3 | 99.37 | PASS | PASS | 9级 | 微量 | 少量 | 有残 | 严残 | 有残 | 有残 | 80oK 70微残 | 周菊明
2016-12-17 | 13:30 | GH44 | 16018023 | 268 | 203 | PASS | 20 | 3 | 4 | 99.87 | PASS | PASS | 10级 | 微量 | 少量 | 有残 | 严残 | 有残 | 有残 | 90oK 80微残 | 周菊明
2016-12-17 | 13:30 | 19G | 16018061 | 350 | 266 | 偏黄 | 20 | 2.5 | 3 | 99.15 | PASS | PASS | 10级 | 微量 | 少量 | 有残 | 严残 | 有残 | 有残 | 100OK90微残 | 周菊明
2016-12-17 | 13:30 | HD14HF02 | 16017906 | 150 | 83 |  | 20 |  |  | 99.54 | PASS | PASS | 10级 | 微量 | 少量 | 有残 | 严残 | 有残 | 有残 |  | 周菊明
2016-12-17 | 13:30 | 8G25 | 16017990 | 270 | 208 | PASS | 20 | 3 | 4 | 99.23 | PASS | PASS | 10级 | 微量 | 少量 | 严残 | 严残 | 有残 | 有残 | 800K70断 | 周菊明
2016-12-17 | 13:30 | 8BL2试样 | 16018026 | 234 | 182 |  | 20 | 2.5 | 4 | 99.47 | PASS | PASS | 9级 | 微量 | 少量 | 有残 | 严残 | 有残 | 有残 | 140OK130微残 | 周菊明
2016-12-17 | 13:30 | G602福建星河 | 16018019 | 128 | 106 | 偏绿 | 20 | 2.5 | 7 | 99.58 | PASS | PASS | 10级 | 微量 | 少量 | 严残 | 严残 | 有残 | 有残 | 80OK70断 | 周菊明
2016-12-17 | 13:30 | G602福建星河(1) | 16018019 | 128 | 106 | 偏绿 | 20 | 3 | 6.5 | 99.67 | PASS | PASS | 10级 | 微量 | 少量 | 严残 | 严残 | 有残 | 有残 | 80oK 70微残 | 周菊明
2016-12-17 | 13:30 | SP8T3 | 16018002 | 220 | 142 | PASS | 20 | 4.5 | 2 | 99.36 | PASS | PASS | 10级 | 微量 | 少量 | 有残 | 严残 | 有残 | 有残 | 100OK,90断 | 周菊明
2016-12-17 | 13:30 | 44G01 | 16018021 | 240 | 186 | PASS | 20 | 3.5 | 3 | 99.38 | PASS | PASS | 10级 | 微量 | 少量 | 有残 | 严残 | 有残 | 有残 | 140OK130微残 | 周菊明
2016-12-17 | 15:00 | SP8T3 | 16018001 | 213 | 131 | PASS | 20 | 3.5 | 4 | 99.68 | PASS | PASS | 8级 | 微量 | 少量 | 有残 | 严残 | 有残 | 有残 | 800K70断 | 谭娇娇
2016-12-17 | 15:00 | 8V4 | 16018031 | 268 | 201 | PASS | 20 | 2.5 | 3 | 99.64 | PASS | PASS | 11级 | 微量 | 少量 | 有残 | 显不净 | 有残 | 有残 | 800K70断 | 谭娇娇
2016-12-17 | 15:00 | 8BL36 | 16018105 | 260 | 201 | PASS | 20 | 3 | 2.5 | 99.58 | PASS | PASS | 9级残 | 微量 | 少量 | 有残 | 严残 | 有残 | 有残 | 100OK,90断 | 谭娇娇 |  | 样
2016-12-17 | 15:00 | 8BKH | 16018025 | 263 | 185 | PASS | 20 | 2.5 | 3.5 | 99.45 | PASS | PASS | 7级残 | 微量 | 少量 | 有残 | 严残 | 有残 | 有残 | 全断 | 谭娇娇
2016-12-17 | 15:00 | 8G01中京 | 16018056 | 270 | 208 | PASS | 20 | 2 | 3.5 | 99.68 | PASS | PASS | 10级 | 微量 | 少量 | 有残 | 显不净 | 有残 | 有残 | 90oK 80微残 | 谭娇娇
2016-12-17 | 15:00 | HD31 | 16018016 | 116 | 70 |  | 20 |  |  | 99.66 | PASS | PASS | 10级 | 微量 | 少量 | 有残 | 严残 | 有残 | 有残 |  | 谭娇娇
2016-12-17 | 15:00 | 8BL75 | 16018106 | 260 | 198 | PASS | 20 | 3 | 4 | 99.84 | PASS | PASS | 9级 | 微量 | 少量 | 有残 | 严残 | 有残 | 有残 | 120OK110微残 | 谭娇娇
2016-12-17 | 15:00 | GH1801 | 16018018 | 368 | 268 | PASS | 20 | 3 | 3.5 | 99.85 | PASS | PASS | 10级 | 微量 | 少量 | 有残 | 显不净 | 有残 | 有残 | 900K80断 | 谭娇娇
2016-12-17 | 16:00 | HD8A 2 | 16018015 | 102 | 56 |  | 20 |  |  | 99.42 | PASS | PASS | 10级 | 微量 | 少量 | 有残 | 严残 | 有残 | 有残 |  | 谭娇娇
2016-12-17 | 16:30 | HD2 1 | 16018051 | 128 | 81 |  | 20 |  |  | 99.63 | PASS | PASS | 10级 | 微量 | 少量 | 有残 | 严残 | 有残 | 有残 |  | 谭娇娇
2016-12-17 | 17:30 | 75GHB | 16018055 | 268 | 206 | 偏黄 | 20 | 2.5 | 6 | 99.71 | PASS | PASS | 11级 | 微量 | 少量 | 有残 | 严残 | 有残 | 有残 | 800K70断 | 谭娇娇 |  | 下一箱
2016-12-17 | 20:00 | 12G | 16018060 | 350 | 288 | PASS | 20 | 2 | 5 | 99.68 | PASS | PASS | 10级 | 微量 | 少量 | 有残 | 显不净 | 有残 | 有残 | 100OK,90断 | 谭娇娇
2016-12-17 | 20:00 | HD24(1) | 16018053 | 100 | 78 |  | 20 |  |  | 99.54 | PASS | PASS | 10级 | 微量 | 少量 | 有残 | 严残 | 有残 | 有残 |  | 谭娇娇
2016-12-17 | 20:00 | SP8T3 | 16018027 | 216 | 140 | PASS | 20 | 5.5 | 1.5 | 99.72 | PASS | PASS | 10级 | 微量 | 少量 | 有残 | 严残 | 有残 | 有残 | 800K70断 | 谭娇娇
2016-12-17 | 20:00 | HD2 2 | 16018051 | 121 | 79 |  | 20 |  |  | 99.65 | PASS | PASS | 10级 | 微量 | 少量 | 有残 | 严残 | 有残 | 有残 |  | 谭娇娇
2016-12-17 | 21:00 | SP8T3 | 16018028 | 276 | 144 | PASS | 20 | 3.5 | 1.2 | 99.68 | PASS | PASS | 10级 | 微量 | 少量 | 有残 | 严残 | 有残 | 有残 | 800K70断 | 李小娟
2016-12-17 | 21:00 | GH1602 | 16018022 | 275 | 202 | PASS | 20 | 2.5 | 6 | 99.68 | PASS | PASS | 10级 | 微量 | 少量 | 有残 | 严残 | 有残 | 有残 | 80oK 70微残 | 李小娟
2016-12-17 | 21:00 | 09BL | 16017997 | 240 | 175 | PASS | 20 | 2 | 8 | 99.58 | PASS | PASS | 9级 | 微量 | 少量 | 有残 | 严残 | 有残 | 有残 | 110OK100断 | 李小娟
2016-12-17 | 22:00 | 8G01中京 | 16018057 | 280 | 220 | PASS | 20 | 2.5 | 5 | 99.92 | PASS | PASS | 9级 | 微量 | 少量 | 有残 | 严残 | 有残 | 有残 | 80oK(70微残) | 李小娟
2016-12-17 | 22:00 | GL5金象 | 16018107 | 122 | 97 | PASS | 20 | 2.5 | 4 | 99.61 | PASS | PASS | 9级 | 微量 | 少量 | 有残 | 严残 | 有残 | 有残 | 70OK60微断 | 李小娟
2016-12-17 | 22:00 | 8BL205 | 16018065 | 240 | 186 | PASS | 20 | 2.5 | 9 | 99.23 | PASS | PASS | 9级 | 微量 | 少量 | 有残 | 严残 | 有残 | 有残 | 120OK110微残 | 李小娟
2016-12-17 | 22:00 | HS2 | 16018054 | 109 |  | 色相不一样 | 20 |  |  | 98.24 | PASS | PASS | 7级残 | 微量 | 少量 | 有残 | 严残 | 有残 | 有残 |  | 李小娟
2016-12-17 | 22:00 | 8G04 | 16018058 | 240 | 182 | PASS | 20 | 2 | 8 | 99.85 | PASS | PASS | 9级 | 微量 | 少量 | 有残 | 严残 | 有残 | 有残 | 90oK 80微残 | 李小娟
2016-12-17 | 22:00 | GH1602 | 16017992 | 272 | 200 | PASS | 20 | 2.5 | 5 | 99.63 | PASS | PASS | 10级 | 微量 | 少量 | 有残 | 严残 | 有残 | 有残 | 80oK70微断 | 李小娟
2016-12-17 | 22:00 | GH4001 | 16018093 | 340 | 280 | PASS | 20 | 3 | 3 | 99.58 | PASS | PASS | 10级 | 微量 | 少量 | 有残 | 严残 | 有残 | 有残 | 70OK60微断 | 李小娟
2016-12-17 | 23:00 | HD24(2) | 16018053 | 100 | 76 |  | 20 |  |  | 99.36 | PASS | PASS | 10级 | 微量 | 少量 | 有残 | 严残 | 有残 | 有残 |  | 李小娟
2016-12-17 | 23:00 | HD23HF | 16018104 | 92 |  |  | 20 |  |  | 98.65 | PASS | PASS | 9级 | 微量 | 少量 | 有残 | 严残 | 有残 | 有残 |  | 李小娟
2016-12-18 | 8:00 | 12G | 16018059 | 355 | 288 | PASS | 20 | 2.5 | 4 | 99.68 | PASS | PASS | 10级 | 微量 | 少量 | 有残 | 严残 | 有残 | 有残 |  | 谭娇娇
2016-12-18 | 8:00 | W1 | 16018073 | 255 | 230 | PASS | 20 | 2 | 3 | 99.64 | PASS | PASS | 6级 | 少量多 | 严残 | 严残 |  | 有残 | 严残 |  | 谭娇娇
2016-12-18 | 8:00 | 8BL7 | 16018066 | 270 | 208 | PASS | 20 | 2 | 4 | 99.55 | PASS | PASS | 10级 | 微量 | 少量 | 有残 | 严残 | 有残 | 严残 | 140OK130微残 | 谭娇娇
2016-12-18 | 10:00 | HL30 07 | 16018086 | 85 | 70 | PASS | 20 |  |  | 99.42 | PASS | PASS | 9级 | 微量 | 少量 | 有残 | 严残 | 有残 | 有残 |  | 周菊明
2016-12-18 | 11:00 | 23G | 160108092 | 264 |  | PASS | 20 | 2.5 | 3 | 99.68 | PASS | PASS | 10级 | 微量 | 少量 | 有残 | 严残 | 有残 | 有残 | 100OK,90断 | 周菊明
2016-12-19 | 9:30 | 09BL35 | 16018096 | 260 | 212 | 稍浅 | 20 | 2 | 7 | 99.36 | PASS | PASS | 9级 | 微量 | 少量 | 有残 | 有残 | 有残 | 严残 | 80oK 70微残 | 李小娟
2016-12-19 | 9:30 | HD2 2 | 16018052 | 128 | 86 |  | 22.5 |  |  | 99.65 | PASS | PASS | 9级 | 微量 | 少量 | 有残 | 严残 | 有残 | 有残 |  | 李小娟
2016-12-19 | 9:30 | 8BL16金像 | 16018095 | 125 | 96 | PASS | 20 | 2.5 | 5 | 99.71 | PASS | PASS | 10级残 | 微量 | 少量 | 有残 | 有残 | 有残 | 严残 | 80oK(70微残) | 李小娟
2016-12-19 | 9:30 | HD2低粘度2 | 16018253 | 89 |  |  | 20 |  |  | 99.42 | PASS | PASS | 9级 | 微量 | 少量 | 有残 | 严残 | 有残 | 有残 |  | 李小娟
2016-12-19 | 10:30 | HD2 1 | 16018052 | 126 | 82 |  | 20 |  |  | 99.84 | PASS | PASS | 9级 | 微量 | 少量 | 有残 | 严残 | 有残 | 有残 |  | 李小娟
2016-12-19 | 10:30 | 8W4 | 16018072 | 262 | 226 | PASS | 20 | 5 | 13 | 99.51 | PASS | PASS | 6级 | 微量 | 少量 | 严残 |  | 有残 | 有残 | 全残 | 李建丽
2016-12-19 | 10:30 | SK1101 | 16018091 | 410 | 288 | PASS | 22.5 |  |  | 99.65 | PASS | PASS | 11级 | 微量 | 少量 | 有残 | 严残 | 有残 | 有残 |  | 李建丽
2016-12-19 | 10:30 | MG3101江门崇达 | 16018063 | 300 | 223 | PASS | 20 | 2 | 0 | 99.35 | PASS | PASS | 11级 | 微量 | 少量 | 有残 | 严残 | 有残 | 有残 | 50OK40微残 | 李建丽 |  | 下一箱
2016-12-19 | 11:30 | 54G | 16018088 | 350 | 280 | PASS | 20 | 2 | 4 | 99.42 | PASS | PASS | 10级 | 微量 | 少量 | 有残 | 严残 | 有残 | 有残 |  | 李小娟
2016-12-19 | 12:30 | HD2(1) | 16017582 | 130 | 75 |  | 20 |  |  | 99.65 | PASS | PASS | 9级 | 微量 | 少量 | 有残 | 严残 | 有残 | 有残 |  | 李小娟
2016-12-19 | 13:30 | HD2 (2) | 16017581 | 128 | 82 |  | 20 |  |  | 99.36 | PASS | PASS | 9级 | 微量 | 少量 | 有残 | 严残 | 有残 | 有残 |  | 李小娟
2016-12-19 | 13:30 | HB16 | 16018017 | 75 | 40 |  | 20 |  |  | 98.81 | PASS | PASS | 9级 | 微量 | 少量 | 有残 | 严残 | 有残 | 有残 |  | 李小娟
2016-12-19 | 13:30 | HD2 (2) | 16017582 | 130 | 83 |  | 20 |  |  | 99.56 | PASS | PASS | 9级 | 微量 | 少量 | 有残 | 严残 | 有残 | 有残 |  | 李小娟
2016-12-19 | 13:30 | 8G04 | 16018137 | 240 | 182 | PASS | 20 |  |  | 99.68 | PASS | PASS | 9级 | 微量 | 少量 | 有残 | 严残 | 有残 | 有残 |  | 李小娟
2016-12-19 | 14:30 | MG31 | 16018064 | 320 | 200 | PASS | 25 | 1 | 0 | 99.54 | PASS | PASS | 12级残 | 微量 | 少量 | 有残 | 严残 | 有残 | 有残 | 60ok50微残 | 李建丽
2016-12-19 | 14:30 | GH6华新 | 16018090 | 190 | 147 | PASS | 20 | 3 | 13 | 99.66 | PASS | PASS | 10级 | 微量 | 少量 | 有残 | 严残 | 有残 | 有残 | 80oK 70微残 | 李建丽
2016-12-19 | 14:30 | GH6华新 | 16018089 | 189 | 145 | PASS | 20 | 3 | 11 | 99.51 | PASS | PASS | 10级残 | 微量 | 少量 | 有残 | 严残 | 有残 | 有残 | 80oK 70微残 | 李建丽
2016-12-19 | 14:30 | SP02深圳崇达 | 16018098 | 220 | 140 | PASS | 20 | 4.9 | 3.6 | 99.85 | PASS | PASS | 10级 | 微量 | 少量 | 有残 | 严残 | 有残 | 有残 | 50OK40微残 | 李建丽
2016-12-19 | 14:30 | 8G04奥士康 | 16018134 | 260 | 198 | PASS | 20 | 2 | 5 | 99.88 | PASS | PASS | 11级 | 微量 | 少量 | 有残 | 有残 | 有残 | 有残 | 800K70断 | 李建丽
2016-12-19 | 16:00 | HD2 (1) | 16018131 | 130 | 85 |  | 20 |  |  | 99.42 | PASS | PASS | 10级 | 微量 | 少量 | 有残 | 有残 | 有残 | 严残 |  | 李建丽 |  | 下一箱
2016-12-19 | 17:30 | 8G10富盈试样1 | 16018141 | 270 | 208 | PASS | 20 | 1.5 | 3 | 99.45 | PASS | PASS | 10级 | 微量 | 少量 | 有残 | 严残 | 有残 | 严残 | 900K80断 | 黄桂泉
2016-12-19 | 17:30 | 8BL16金像 | 16018144 | 125 | 96 | PASS | 20 | 3 | 5 | 99.41 | PASS | PASS | 10级 | 微量 | 少量 | 有残 | 严残 | 有残 | 严残 | 900K80断 | 黄桂泉
2016-12-19 | 17:30 | SP02深圳崇达 | 16018071 | 222 | 148 | PASS | 20 | 4 | 3.5 | 99.35 | PASS | PASS | 10级 | 微量 | 少量 | 有残 | 有残 | 有残 | 有残 | 900K80断 | 黄桂泉
2016-12-19 | 17:30 | HD2 (2) | 16018131 | 130 | 76 |  | 20 |  |  | 99.71 | PASS | PASS | 10级 | 微量 | 少量 | 有残 | 有残 | 有残 | 严残 |  | 黄桂泉
2016-12-19 | 17:30 | 6GHBS | 16018094 | 272 | 226 | PASS | 20 | 2.5 | 4 | 98.4 | PASS | PASS | 7级 | 微量 | 少量 | 有残 | 严残 | 有残 | 严残 | 100OK90断 | 黄桂泉
2016-12-19 | 17:30 | 8G04奥士康 | 16018135 | 270 | 200 | PASS | 20 | 2.5 | 7 | 99.35 | PASS | PASS | 10级残 | 微量 | 少量 | 有残 | 严残 | 有残 | 严残 | 800K70断 | 黄桂泉
2016-12-19 | 18:30 | 99G01 | 16018139 | 313 | 244 | PASS | 20 | 3 | 8 | 99.45 | PASS | PASS | 9级 | 微量 | 少量 | 有残 | 严残 | 有残 | 严残 | 800K70断 | 周菊明
2016-12-19 | 19:30 | HD2 (1) | 16016130 | 120 | 73 |  | 20 |  |  | 99.42 | PASS | PASS | 9级 | 微量 | 少量 | 有残 | 严残 | 有残 | 有残 |  | 周菊明
2016-12-19 | 19:30 | HD2 (2) | 16018130 | 127 | 82 |  | 20 |  |  | 99.63 | PASS | PASS | 9级 | 微量 | 少量 | 有残 | 严残 | 有残 | 有残 |  | 周菊明
2016-12-19 | 21:00 | SP02 | 16018070 | 220 | 130 |  | 20 | 4 | 4 | 99.35 | PASS | PASS | 10级 | 微量 | 少量 | 有残 | 严残 | 有残 | 有残 | 800K70断 | 周菊明
2016-12-19 | 21:00 | 18GHB | 16018142 | 260 | 200 | 色相不一样 | 20 | 3 | 4 | 99.49 | PASS | PASS | 9级 | 微量 | 少量 | 有残 | 严残 | 有残 | 有残 | 800K70断 | 周菊明
2016-12-19 | 22:00 | G602福建星河 | 16018184 | 129 | 106 |  | 20 | 3 | 6 | 99.52 | PASS | PASS | 9级 | 微量 | 少量 | 有残 | 严残 | 有残 | 有残 | 800K70断 | 周菊明
2016-12-19 | 22:00 | 8G04 | 16018138 | 230 | 182 |  | 20 | 2.5 | 5 | 99.61 | PASS | PASS | 9级 | 微量 | 少量 | 有残 | 严残 | 有残 | 有残 | 900K80断 | 周菊明
2016-12-19 | 22:00 | SK47 | 16017952 | 490 | 219 |  | 20 |  |  | 99.53 | PASS | PASS | 10级 | 微量 | 少量 | 有残 | 严残 | 有残 | 有残 |  | 周菊明
2016-12-19 | 22:00 | HD12 | 16018087 | 70 | 40 |  | 20 |  |  | 99.46 | PASS | PASS | 10级 | 微量 | 少量 | 有残 | 严残 | 有残 | 有残 |  | 周菊明
2016-12-19 | 23:00 | 6GHBS | 16018152 | 272 | 220 |  | 20 | 3 | 3.5 | 98.74 | PASS | PASS | 7级 | 微量 | 少量 | 有残 | 严残 | 有残 | 有残 | 100OK,90断 | 周菊明
2016-12-19 | 23:30 | 54G | 16018136 | 350 | 272 |  | 20 | 2.5 | 11 | 99.54 | PASS | PASS | 10级残 | 微量 | 少量 | 有残 | 严残 | 有残 | 有残 | 90oK 80微残 | 周菊明
2016-12-20 | 8:00 | G2006 | 16018140 | 273 | 208 | 深了 | 20 | 2 | 5 | 99.64 | PASS | PASS | 12级残 | 微量 | 少量 | 有残 | 严残 | 有残 | 有残 | 80oK 70微残 | 李建丽
2016-12-20 | 8:00 | 8BL2 | 16018145 | 230 | 180 | PASS | 20 | 2.5 | 4 | 99.58 | PASS | PASS | 10级残 | 微量 | 少量 | 有残 | 严残 | 有残 | 有残 | 140OK130微残 | 李建丽
2016-12-20 | 8:00 | HD14HF02 | 16018133 | 148 | 86 |  | 20 |  |  | 99.84 | PASS | PASS | 10级 | 微量 | 少量 | 有残 | 严残 | 有残 | 有残 |  | 李建丽
2016-12-20 | 9:30 | HD25(1) | 16018195 | 120 | 78 |  | 20 |  |  | 99.68 | PASS | PASS | 10级 | 微量 | 少量 | 有残 | 严残 | 有残 | 有残 |  | 李小娟
2016-12-20 | 9:30 | HD2 (1) | 16018163 | 126 | 85 |  | 20 |  |  | 99.64 | PASS | PASS | 9级 | 微量 | 少量 | 有残 | 严残 | 有残 | 有残 |  | 李小娟
2016-12-20 | 9:30 | 6GHBS | 16018173 | 278 |  | 稍浅 | 20 | 2.5 | 6 | 98.73 | PASS | PASS | 7级 | 微量 | 微量 | 少量多 | 有残 | 有残 | 有残 | 80oK 70微残 | 李小娟
2016-12-20 | 9:30 | HD25(1) | 16018165 | 115 | 73 |  | 20 |  |  | 99.57 | PASS | PASS | 9级 | 微量 | 少量 | 有残 | 严残 | 有残 | 有残 |  | 李小娟
2016-12-20 | 9:30 | HD2低粘度1（2） | 16018164 | 90 | 60 |  | 20 |  |  | 99.42 | PASS | PASS | 9级 | 微量 | 少量 | 有残 | 严残 | 有残 | 有残 |  | 李小娟
2016-12-20 | 9:30 | HD25(2) | 16018165 | 113 | 72 |  | 20 |  |  | 99.68 | PASS | PASS | 10级 | 微量 | 少量 | 有残 | 严残 | 有残 | 有残 |  | 李小娟
2016-12-20 | 9:30 | HD2 (2) | 16018163 | 112 | 82 |  | 20 |  |  | 99.25 | PASS | PASS | 9级 | 微量 | 少量 | 有残 | 严残 | 有残 | 有残 |  | 李小娟
2016-12-20 | 10:30 | HD2低粘度1 | 16018164 | 90 | 63 |  | 20 |  |  | 99.78 | PASS | PASS | 9级 | 微量 | 少量 | 有残 | 严残 | 有残 | 有残 |  | 李小娟
2016-12-20 | 10:30 | GH22 | 16018171 | 265 | 200 | PASS | 20 | 3 | 7 | 99.45 | PASS | PASS | 9级 | 微量 | 少量 | 有残 | 严残 | 有残 | 有残 | 90oK 80微残 | 李小娟 |  | 下一箱
2016-12-20 | 11:30 | GH1602 | 16018170 | 280 | 210 | PASS | 20 | 2 | 5.5 | 99.64 | PASS | PASS | 10级残 | 微量 | 少量 | 有残 | 显不净 | 有残 | 有残 | 800K70断 | 谭娇娇
2016-12-20 | 11:30 | GH4001 | 16018172 | 335 | 280 | PASS | 20 | 2.5 | 13 | 99.85 | PASS | PASS | 9级 | 微量 | 少量 | 有残 | 严残 | 有残 | 有残 | 80oK 70微残 | 谭娇娇
2016-12-20 | 11:30 | 09BL12 02 | 16018174 | 350 | 280 | PASS | 20 | 2.5 | 11.5 | 99.57 | PASS | PASS | 9级 | 微量 | 少量 | 有残 | 严残 | 有残 | 有残 | 80OK70微残 | 谭娇娇
2016-12-20 | 11:30 | GH1801 | 16018169 | 370 | 288 | PASS | 20 | 2.5 | 10.5 | 99.81 | PASS | PASS | 10级 | 微量 | 少量 | 有残 | 烤死一半 | 有残 | 有残 | 800K70断 | 谭娇娇
2016-12-20 | 13:30 | 8G26 | 16018254 | 235 | 182 | PASS | 20 | 2 | 10 | 99.84 | PASS | PASS | 9级 | 微量 | 少量 | 有残 | 严残 | 有残 | 有残 | 80oK 70微残 | 李建丽
2016-12-20 | 13:30 | 23GHB | 16018285 | 270 | 210 | PASS | 20 | 2.5 | 15 | 99.89 | PASS | PASS | 12级 | 微量 | 少量 | 有残 | 严残 | 有残 | 有残 | 800K70断 | 李建丽
2016-12-20 | 14:30 | 8G01中京 | 16018200 | 270 | 200 | PASS | 20 | 1.5 | 6.5 | 99.45 | PASS | PASS | 9级 | 微量 | 少量 | 有残 | 严残 | 有残 | 有残 | 800K70断 | 李建丽
2016-12-20 | 14:30 | DSP66HF01 | 16018168 | 252 | 200 | PASS | 20 | 2 | 9 | 99.63 | PASS | PASS | 9级 | 微量 | 少量 | 有残 | 严残 | 有残 | 有残 | 80OK70微残 | 李建丽
2016-12-20 | 14:30 | 8R16 | 16018180 | 265 | 232 | PASS | 20 | 2 | 9 | 99.27 | PASS | PASS | 11级残 | 微量 | 少量 | 有残 | 严残 | 有残 | 有残 | 80oK 70微残 | 李建丽
2016-12-20 | 14:30 | SP8T3 | 16018177 | 210 | 136 | PASS | 20 | 4 | 2.5 | 99.81 | PASS | PASS | 10级 | 微量 | 少量 | 有残 | 严残 | 有残 | 有残 | 80oK 70微残 | 李建丽
2016-12-20 | 14:30 | MG3106 | 16018143 | 270 |  | PASS | 20 | 0.5 | 0 | 99.55 | PASS | PASS | 10级 | 微量 | 微量 | 少量多 | 有残 | 有残 | 有残 | 60ok50微残 | 李建丽
2016-12-20 | 14:30 | HD8无卤素 | 16018166 | 105 | 75 | PASS | 20 |  |  | 99.51 | PASS | PASS | 10级 | 微量 | 少量 | 有残 | 严残 | 有残 | 有残 |  | 李建丽
2016-12-20 | 14:30 | 3G | 16018205 | 270 |  | PASS | 20 | 1.5 | 8 | 99.17 | PASS | PASS | 9级 | 微量 | 有残 | 有残 | 严残 | 有残 | 有残 | 800K70断 | 李建丽
2016-12-20 | 15:30 | SP02深圳崇达 | 16018097 | 220 | 140 | PASS | 20 | 4.5 | 5 | 99.85 | PASS | PASS | 10级 | 微量 | 少量 | 少量多 | 有残 | 有残 | 有残 | 800K70断 | 黄桂泉
2016-12-20 | 15:30 | 8G01中京 | 16018202 | 264 | 196 | PASS | 25 | 2 | 8 | 99.84 | PASS | PASS | 9级 | 微量 | 少量 | 严残 | 严残 | 有残 | 有残 | 800K70断 | 黄桂泉
2016-12-20 | 17:30 | SP8T3 | 16018149 | 211 | 130 | PASS | 20 | 4 | 3 | 99.23 | PASS | PASS | 10级 | 微量 | 少量 | 少量多 | 严残 | 有残 | 有残 | 800K70断 | 黄桂泉
2016-12-20 | 17:30 | 54G | 16018198 | 350 | 262 | PASS | 20 | 2.5 | 10 | 99.25 | PASS | PASS | 10级 | 微量 | 少量 | 有残 | 严残 | 有残 | 有残 | 900K80断 | 黄桂泉
2016-12-20 | 21:00 | 6GHB深色 | 16018197 | 258 | 203 | PASS | 20 | 2.5 | 9 | 99.63 | PASS | PASS | 9级 | 微量 | 少量 | 有残 | 严残 | 有残 | 有残 | 1100K100断 | 周菊明
2016-12-20 | 21:00 | 6GHB | 16018208 | 260 | 198 | PASS | 20 | 2.5 | 10 | 99.62 | PASS | PASS | 9级 | 微量 | 少量 | 有残 | 严残 | 有残 | 有残 | 100OK90断 | 周菊明
2016-12-20 | 22:00 | 6GHBS | 16018240 | 280 | 213 | PASS | 20 | 3 | 9 | 99.46 | PASS | PASS | 9级 | 微量 | 少量 | 有残 | 严残 | 有残 | 有残 | 1100K100断 | 周菊明
2016-12-20 | 22:00 | HD7(1) | 16018232 | 140 | 82 |  | 20 |  |  | 99.49 | PASS | PASS | 9级 | 微量 | 少量 | 有残 | 严残 | 有残 | 有残 |  | 周菊明
2016-12-20 | 23:00 | SP8T3 | 16018176 | 210 | 130 | PASS | 20 | 4 | 3 | 99.37 | PASS | PASS | 10级 | 微量 | 少量 | 少量多 | 有残 | 有残 | 有残 | 900K80断 | 黄桂泉
2016-12-20 | 23:30 | 09BL35 | 16018175 | 268 | 200 | 浅了 | 20 | 4 | 5 | 99.01 | PASS | PASS | 10级残 | 微量 | 少量 | 有残 | 严残 | 有残 | 有残 | 900K80断 | 黄桂泉
2016-12-21 | 8:00 | HD7{2} | 16018232 | 145 | 88 |  | 20 |  |  | 99.42 | PASS | PASS | 10级 | 微量 | 少量 | 有残 | 严残 | 有残 | 有残 |  | 李建丽
2016-12-21 | 9:00 | HD2 2 | 16018230 | 130 | 85 |  | 22.5 |  |  | 99.63 | PASS | PASS | 9级 | 微量 | 少量 | 有残 | 严残 | 有残 | 有残 |  | 李建丽
2016-12-21 | 9:00 | HD2 1 | 16018193 | 120 | 78 |  | 20 |  |  | 99.25 | PASS | PASS | 9级 | 微量 | 少量 | 有残 | 严残 | 有残 | 有残 |  | 李建丽
2016-12-21 | 9:00 | 8BL16金像 | 16018242 | 128 | 98 | PASS | 22.5 | 2 | 8 | 99.84 | PASS | PASS | 10级残 | 微量 | 微量 | 少量多 | 有残 | 有残 | 有残 | 80oK 70微残 | 李建丽
2016-12-21 | 10:00 | HD2101 | 16018196 | 109 | 50 |  | 20 |  |  | 99.58 | PASS | PASS | 10级 | 微量 | 微量 | 有残 | 严残 | 有残 | 有残 |  | 李小娟
2016-12-21 | 10:00 | GH1602 | 16018238 | 280 | 210 | PASS | 20 | 2 | 6 | 99.63 | PASS | PASS | 10级 | 微量 | 微量 | 有残 | 严残 | 有残 | 严残 | 80oK 70微残 | 李小娟
2016-12-21 | 11:00 | 30G07 | 16017993 | 148 | 113 | PASS | 20 | 3 | 3 | 99.78 | PASS | PASS | 10级 | 微量 | 微量 | 少量多 | 有残 | 有残 | 有残 | 70OK60微断 | 李小娟
2016-12-21 | 11:00 | 54G | 16018199 | 360 | 288 | PASS | 20 | 3 | 12 | 99.57 | PASS | PASS | 10级 | 微量 | 微量 | 有残 | 严残 | 有残 | 有残 | 70OK60微残 | 李小娟 |  | 样
2016-12-21 | 11:00 | 30G07 | 16018062 | 146 | 111 | PASS | 20 | 3 | 4 | 99.62 | PASS | PASS | 10级 | 微量 | 微量 | 少量多 | 严残 | 有残 | 有残 | 70oK 60断 | 李小娟 |  | 下一箱
2016-12-21 | 11:30 | HD2 (1) | 16018230 | 122 | 80 |  | 20 |  |  | 99.85 | PASS | PASS | 9级 | 微量 | 微量 | 有残 | 严残 | 有残 | 有残 |  | 李小娟
2016-12-21 | 11:30 | 8G01金禄 | 16018235 | 267 | 211 | PASS | 20 | 2.5 | 5 | 99.81 | PASS | PASS | 9级 | 微量 | 少量 | 有残 | 严残 | 有残 | 严残 | 80OK70断 | 李小娟
2016-12-21 | 12:00 | 44G | 16018204 | 230 | 173 | PASS | 22.5 | 3 | 7 | 99.42 | PASS | PASS | 10级 | 微量 | 少量 | 有残 | 严残 | 有残 | 有残 |  | 谭娇娇
2016-12-21 | 12:00 | HD2 (2) | 16018193 | 120 | 78 |  | 20 |  |  | 99.37 | PASS | PASS | 10级 | 微量 | 少量 | 有残 | 严残 | 有残 | 有残 |  | 谭娇娇
2016-12-21 | 13:30 | HD12 | 16018167 | 73 | 36 |  | 20 |  |  | 99.52 | PASS | PASS | 10级 | 微量 | 少量 | 有残 | 严残 | 有残 | 有残 |  | 谭娇娇
2016-12-21 | 13:30 | GH15 | 16018237 | 270 | 209 | PASS | 20 | 3 | 9 | 99.65 | PASS | PASS | 10级 | 微量 | 少量 | 有残 | 严残 | 有残 | 有残 |  | 谭娇娇
2016-12-21 | 13:30 | G602万基隆 | 16018236 | 263 | 196 | PASS | 20 | 2.5 | 7 | 99.82 | PASS | PASS | 10级 | 微量 | 少量 | 有残 | 严残 | 有残 | 有残 |  | 谭娇娇
2016-12-21 | 14:30 | HD25(2) | 16018252 | 130 | 70 |  | 20 |  |  | 99.63 | PASS | PASS | 10级 | 微量 | 少量 | 有残 | 严残 | 有残 | 有残 |  | 谭娇娇
2016-12-21 | 14:30 | 99G01 | 16018203 | 315 | 230 | 偏黄 | 20 | 3 | 8 | 99.58 | PASS | PASS | 10级 | 微量 | 少量 | 有残 | 严残 | 有残 | 严残 | 140OK130微残 | 李建丽
2016-12-21 | 14:30 | 8G01中京 | 16018201 | 280 |  | PASS | 20 | 2.5 | 9 | 99.78 | PASS | PASS | 10级 | 微量 | 少量 | 有残 | 严残 | 有残 | 有残 | 70OK60微断 | 李建丽
2016-12-21 | 14:30 | SP8T3 | 16018150 | 200 | 125 | PASS | 20 | 3.5 | 3 | 99.72 | PASS | PASS | 10级 | 微量 | 少量 | 有残 | 有残 | 有残 | 有残 | 80oK 70微残 | 李建丽
2016-12-21 | 16:00 | 8BK2 | 16018210 | 260 | 162 | PASS | 20 | 2 | 0 | 99.63 | PASS | PASS | 10级 | 微量 | 少量 | 有残 | 严残 | 有残 | 有残 | 全断 | 周菊明
2016-12-21 | 16:00 | DSP31HF | 16018206 | 220 | 150 | PASS | 20 | 2 | 0 | 99.58 | PASS | PASS | 10级 | 微量 | 少量 | 有残 | 严残 | 有残 | 有残 | 70oK 60断 | 周菊明
2016-12-21 | 16:00 | SK3601 | 16018207 |  |  | PASS | 20 | 3 | 0.5 | 98.13 | PASS | PASS | 10级 | 微量 | 少量 | 有残 | 严残 | 有残 | 有残 | 60OK 50断 | 周菊明
2016-12-21 | 17:30 | SP02深圳崇达 | 16018216 | 225 | 149 | PASS | 20 | 4 | 5 | 99.65 | PASS | PASS | 10级 | 微量 | 少量 | 有残 | 严残 | 有残 | 有残 | 900K80断 | 周菊明
2016-12-21 | 17:30 | 49G | 16018268 | 270 | 220 | PASS | 20 | 4 | 7 | 99.53 | PASS | PASS | 10级 | 微量 | 少量 | 严残 | 严残 | 有残 | 有残 | 900K80断 | 周菊明
2016-12-21 | 17:30 | 8G04 | 16018269 | 240 | 186 | PASS | 20 | 3.5 | 7.8 | 99.47 | PASS | PASS | 10级 | 微量 | 少量 | 有残 | 严残 | 有残 | 严残 | 900K80断 | 周菊明
2016-12-21 | 18:30 | 8G04 | 16018270 | 233 | 185 | PASS | 20 | 3.5 | 7.5 | 99.34 | PASS | PASS | 9级 | 微量 | 少量 | 有残 | 严残 | 有残 | 严残 | 900K80断 | 黄桂泉
2016-12-21 | 18:30 | SK3601 | 16018239 | 390 | 200 | 色相不一样 | 20 |  |  | 93.76 | PASS | PASS | 10级 | 微量 | 少量 | 有残 | 严残 | 有残 | 有残 |  | 黄桂泉
2016-12-21 | 19:30 | SP02 | 16018215 | 230 | 137 | PASS | 20 | 4 | 5 | 99.55 | PASS | PASS | 10级 | 微量 | 少量 | 有残 | 严残 | 有残 | 有残 | 800K70断 | 黄桂泉
2016-12-21 | 19:30 | HD25(1) | 16018252 | 127 | 78 |  | 20 |  |  | 99.21 | PASS | PASS | 9级 | 微量 | 少量 | 有残 | 严残 | 有残 | 有残 |  | 黄桂泉
2016-12-21 | 19:30 | HD25(2) | 16018195 | 119 | 70 |  | 20 |  |  |  | PASS | PASS | 9级 | 微量 | 少量 | 有残 | 严残 | 有残 | 有残 |  | 黄桂泉
2016-12-21 | 20:30 | 8Y | 16018218 | 265 | 202 | PASS | 20 | 3 | 7 | 99.45 | PASS | PASS | 8级 | 微量 | 少量 | 有残 | 严残 | 有残 | 有残 | 100OK,90断 | 黄桂泉
2016-12-21 | 20:30 | 8G01中京 | 16018271 | 263 | 190 | PASS | 20 | 3.5 | 7 | 99.74 | PASS | PASS | 9级 | 微量 | 少量 | 有残 | 严残 | 有残 | 严残 | 900K80断 | 周菊明
2016-12-21 | 20:30 | 8BL | 16018209 | 270 | 205 | PASS | 20 | 2.5 | 6 | 99.52 | PASS | PASS | 9级 | 微量 | 少量 | 有残 | 严残 | 有残 | 有残 | 100OK90微残 | 周菊明
2016-12-21 | 22:00 | HD5 | 16018233 | 77 | 54 |  | 20 |  |  | 99.47 | PASS | PASS | 10级 | 微量 | 少量 | 有残 | 严残 | 有残 | 有残 |  | 周菊明
2016-12-21 | 23:30 | HD2 (1) | 16018194 | 129 | 82 |  | 20 |  |  | 99.35 | PASS | PASS | 9级 | 微量 | 少量 | 有残 | 严残 | 有残 | 有残 |  | 黄桂泉
2016-12-21 | 23:30 | 8G04试样1 | 16018277 | 232 | 170 | PASS | 20 | 3 | 4.5 | 99.54 | PASS | PASS | 9级 | 微量 | 少量 | 有残 | 严残 | 有残 | 严残 | 900K80断 | 黄桂泉
2016-12-21 | 24:00 | 32G03 | 16018276 | 267 | 200 | PASS | 20 | 3.5 | 3.5 | 99.36 | PASS | PASS | 9级 | 微量 | 少量 | 有残 | 严残 | 有残 | 有残 | 70oK 60断 | 黄桂泉
2016-12-21 | 24:00 | 32G03 | 16018275 | 266 | 200 | PASS | 20 | 3.5 | 3.5 | 99.35 | PASS | PASS | 9级 | 微量 | 少量 | 有残 | 严残 | 有残 | 有残 | 70oK 60断 | 黄桂泉
2016-12-21 | 24:00 | WB51 | 16018178 | 252 | 188 | PASS | 22.5 | 3 | 8 | 99.34 | PASS | PASS | 6级 | 少量多 | 严残 | 严残 |  | 有残 | 有残 | 100OK,90断 | 黄桂泉
2016-12-21 | 24:00 | 8BKH5 | 16018243 | 260 | 201 | PASS | 20 | 4 | 10 | 99.23 | PASS | PASS | 9级残 | 微量 | 少量 | 有残 | 显不净 | 有残 | 有残 | 900K80断 | 黄桂泉
2016-12-22 | 8:00 | HD15 | 16018267 | 110 | 52 |  | 20 |  |  | 99.32 | PASS | PASS | 9级 | 微量 | 少量 | 有残 | 严残 | 有残 | 有残 |  | 李小娟
2016-12-22 | 8:00 | HD2 2 | 16018194 | 120 | 75 |  | 20 |  |  | 99.68 | PASS | PASS | 9级 | 微量 | 少量 | 有残 | 严残 | 有残 | 有残 |  | 李小娟
2016-12-22 | 8:00 | 8G01中京 | 16018272 | 277 | 213 | PASS | 20 | 2.5 | 9 | 99.76 | PASS | PASS | 9级 | 微量 | 少量 | 有残 | 严残 | 有残 | 严残 | 70oK 60断 | 李小娟
2016-12-22 | 9:30 | SP02深圳崇达 | 16018245 | 228 | 153 | PASS | 20 | 6.5 | 2 | 99.59 | PASS | PASS | 11级残 | 微量 | 少量 | 少量多 | 有残 | 有残 | 有残 | 80oK 70微残 | 李建丽
2016-12-22 | 9:30 | HD8(1) | 16018266 | 108 | 70 |  | 22.5 |  |  | 99.65 | PASS | PASS | 10级 | 微量 | 少量 | 有残 | 严残 | 有残 | 有残 |  | 李建丽
2016-12-22 | 10:30 | 8BL | 16018280 | 270 | 210 | PASS | 20 | 2.5 | 7 | 99.63 | PASS | PASS | 9级 | 微量 | 少量 | 少量多 | 有残 | 有残 | 有残 | 70OK60微断 | 李小娟
2016-12-22 | 10:30 | 8BL2 | 16018211 | 240 | 182 | PASS | 20 | 3 | 8 | 99.72 | PASS | PASS | 9级 | 微量 | 少量 | 少量多 | 有残 | 有残 | 有残 | 900K80断 | 李小娟 |  | 下一箱
2016-12-22 | 11:00 | 8BL702 | 16018278 | 270 | 210 | PASS | 20 | 2 | 3 | 99.48 | PASS | PASS | 9级 | 微量 | 少量 | 少量多 | 严残 | 有残 | 有残 | 80oK(70微残) | 李小娟
2016-12-22 | 11:00 | SP02深圳崇达 | 16018286 | 230 | 155 | PASS | 20 |  |  | 99.75 | PASS | PASS | 10级 | 微量 | 少量 | 少量多 | 有残 | 有残 | 有残 | 80oK 70微残 | 李小娟
2016-12-22 | 11:00 | GH1801 | 16017273 | 360 | 272 | PASS | 20 | 2 | 10 | 99.81 | PASS | PASS | 10级 | 微量 | 少量 | 有残 | 严残 | 有残 | 有残 | 80oK 70微残 | 谭娇娇
2016-12-22 | 11:00 | GL5 | 16018304 | 128 | 98 | PASS | 20 | 2 | 6 | 99.75 | PASS | PASS | 11级残 | 微量 | 少量 | 少量多 | 有残 | 有残 | 有残 | 50OK40微残 | 谭娇娇
2016-12-22 | 11:00 | HD8(2) | 16018266 | 108 | 70 |  | 22.5 |  |  | 99.63 | PASS | PASS | 10级 | 微量 | 少量 | 少量多 | 有残 | 有残 | 有残 |  | 谭娇娇
2016-12-22 | 11:30 | GH10 | 16018305 | 265 | 208 | PASS | 20 | 3 | 7 | 99.75 | PASS | PASS | 9级残 | 微量 | 少量 | 有残 | 显不净 | 有残 | 有残 | 100OK90微残 | 李小娟
2016-12-22 | 13:30 | error | 16018306 | 270 | 205 | PASS | 20 | 2.5 | 11.5 | 99.7 | PASS | PASS | 9级 | 微量 | 少量 | 有残 | 显不净 | 有残 | 有残 | 70OK60微残 | 李小娟
2016-12-22 | 13:30 | 8BKT | 16018279 | 265 | 200 | PASS | 32.5 | 2 | 0 | 99.49 | PASS | PASS | 9级残 | 微量 | 少量 | 有残 | 严残 | 有残 | 有残 | 100OK,90断 | 李小娟
2016-12-22 | 13:30 | HD2101 | 16018302 | 110 | 50 |  | 20 |  |  | 99.71 | PASS | PASS | 9级 | 微量 | 少量 | 有残 | 严残 | 有残 | 有残 |  | 李小娟
2016-12-22 | 13:30 | WB51 | 16018246 | 260 | 230 | PASS | 20 | 4 | 10 | 99.68 | PASS | PASS | 6级 | 微量 | 少量多 | 严残 |  | 有残 | 严残 | 100OK90微残 | 李小娟
2016-12-22 | 14:30 | SP02 | 16018244 | 230 | 156 | PASS | 20 | 5.5 | 2.5 | 99.73 | PASS | PASS | 11级 | 微量 | 少量 | 少量多 | 有残 | 有残 | 有残 | 80oK 70微残 | 李建丽
2016-12-22 | 14:30 | GH1801 | 16018274 | 363 | 272 | PASS | 20 | 2.5 | 9 | 99.86 | PASS | PASS | 10级 | 微量 | 少量 | 有残 | 显不净 | 严残 | 严残 | 800K70断 | 李建丽
2016-12-22 | 15:30 | MG6 | 16018338 | 263 | 152 | PASS | 25 | 2 | 0 |  | PASS | PASS | 11级 | 微量 | 少量 | 有残 | 严残 | 有残 | 有残 | 50OK40微残 | 周菊明
2016-12-22 | 15:30 | SP8T3 | 16018314 | 217 | 144 | PASS | 20 | 4.5 | 2 |  | PASS | PASS | 10级 | 微量 | 少量 | 少量多 | 严残 | 有残 | 有残 | 50OK40微残 | 周菊明 |  | 样
2016-12-22 | 18:30 | HD2 | 16018299 | 126 | 92 |  | 27.5 |  |  | 99.36 | PASS | PASS | 10级 | 微量 | 少量 | 有残 | 严残 | 有残 | 有残 |  | 周菊明
2016-12-22 | 19:00 | SP8T3 | 16018313 | 210 | 130 | PASS | 17.5 |  |  | 99.65 | PASS | PASS | 10级 | 微量 | 少量 | 有残 | 严残 | 有残 | 有残 |  | 周菊明
2016-12-22 | 19:00 | HD2 (1) | 16018265 | 127 | 75 |  | 20 |  |  | 99.45 | PASS | PASS | 10级 | 微量 | 少量 | 有残 | 严残 | 有残 | 有残 |  | 周菊明
2016-12-22 | 20:30 | HD2 (2) | 16018265 | 127 | 80 |  | 20 |  |  |  | PASS | PASS | 10级 | 微量 | 少量 | 有残 | 严残 | 有残 | 有残 |  | 周菊明
2016-11-18 | 12:00 | HD22(2) | 16015160 | 150 |  |  | 20 |  |  | 99.21 | PASS | PASS | 10级 | 微量 | 少量 | 少量 | 有残 | 少量 | 有残 |  | 周菊明
2016-12-22 | 20:30 | 8G04 | 16018333 | 238 | 186 | PASS | 20 | 2.3 | 9.7 | 99.54 | PASS | PASS | 10级 | 微量 | 少量 | 有残 | 严残 | 有残 | 严残 | 900K80断 | 周菊明
2016-12-22 | 20:30 | 6GHB | 16018342 | 266 | 192 | PASS | 20 | 2.5 | 12 | 99.36 | PASS | PASS | 10级 | 微量 | 少量 | 有残 | 严残 | 有残 | 严残 | 900K80断 | 周菊明
2016-12-22 | 20:30 | 6GHB深色 | 16018331 | 266 | 203 | PASS | 20 | 2 | 7 | 99.32 | PASS | PASS | 10级 | 微量 | 少量 | 有残 | 严残 | 有残 | 严残 | 100OK90微残 | 黄桂泉
2016-12-22 | 20:30 | 09BL12 02 | 16018241 | 355 | 262 | PASS | 20 | 2 | 10 | 99.47 | PASS | PASS | 10级 | 微量 | 少量 | 有残 | 严残 | 有残 | 严残 | 800K70断 | 黄桂泉
2016-12-22 | 20:30 | SK3603 | 16018308 | 393 | 202 | PASS | 20 |  |  | 99.21 | PASS | PASS | 13级 | 微量 | 少量 | 有残 | 严残 | 有残 | 严残 |  | 黄桂泉
2016-12-22 | 22:00 | SP02深圳崇达 | 16018285 | 230 | 137 | PASS | 17.5 | 5 | 3 | 99.75 | PASS | PASS | 9级 | 微量 | 少量 | 有残 | 严残 | 有残 | 严残 | 900K80断 | 黄桂泉
2016-12-22 | 22:00 | HD2 (2) | 16018231 | 122 | 83 |  | 20 |  |  |  | PASS | PASS | 10级 | 微量 | 少量 | 有残 | 严残 | 有残 | 严残 |  | 黄桂泉
2016-12-22 | 23:30 | HD2 (1) | 16018231 | 126 | 80 |  | 20 |  |  | 99.41 | PASS | PASS | 10级 | 微量 | 少量 | 有残 | 严残 | 有残 | 严残 |  | 黄桂泉
2016-12-22 | 24:30 | 9G201 | 16018339 | 268 | 205 | PASS | 20 | 1 | 0 | 99.25 | PASS | PASS | 10级 | 微量 | 少量 | 有残 | 严残 | 有残 | 严残 | 70OK60断 | 黄桂泉
2016-12-22 | 25:30 | 8BKT联泰 | 16018281 | 157 | 90 | PASS | 22.5 | 1.5 | 0 | 99.27 | PASS | PASS | 8级 | 微量 | 少量 | 有残 | 严残 | 有残 | 严残 | 100OK90断 | 黄桂泉
2016-12-23 | 8:00 | 8BK2 | 16018312 | 260 | 192 | PASS | 20 | 2 | 0.5 | 99.78 | PASS | PASS | 9级 | 微量 | 少量 | 有残 | 严残 | 有残 | 严残 | 120OK110断 | 李建丽
2016-12-23 | 8:00 | GH10 | 16018337 | 262 | 200 | PASS | 20 | 2.5 | 9 | 99.42 | PASS | PASS | 9级 | 微量 | 少量 | 有残 | 严残 | 有残 | 严残 | 100OK90微残 | 李建丽
2016-12-23 | 8:00 | 8BKT01 | 16018343 | 270 | 198 | PASS | 20 | 2 | 0 | 93.47 | PASS | PASS | 9级 | 微量 | 少量 | 有残 | 严残 | 有残 | 严残 | 130OK120残 | 李建丽
2016-12-23 | 8:00 | HD2试样1 | 16018450 | 130 | 82 | PASS | 20 |  |  | 98.27 | PASS | PASS | 9级 | 微量 | 少量 | 有残 | 严残 | 有残 | 严残 |  | 李建丽
2016-12-23 | 8:00 | HD2 (2) | 16018299 | 125 | 92 | PASS | 20 |  |  | 99.81 | PASS | PASS | 9级 | 微量 | 少量 | 有残 | 严残 | 有残 | 严残 |  | 李建丽
2016-12-23 | 9:30 | SP02深圳崇达 | 16018348 | 230 | 135 | PASS | 20 | 6 | 3.5 | 99.68 | PASS | PASS | 10级 | 微量 | 少量 | 少量多 | 有残 | 有残 | 严残 | 800K70断 | 谭娇娇 |  | 下一箱
2016-12-23 | 9:30 | HD11 | 16018330 | 120 | 57 |  | 20 |  |  | 99.65 | PASS | PASS | 10级 | 微量 | 少量 | 有残 | 严残 | 有残 | 严残 |  | 谭娇娇
2016-12-23 | 9:30 | 8G04 | 16018332 | 240 |  | PASS | 20 | 2.3 | 9.5 | 99.88 | PASS | PASS | 10级 | 微量 | 少量 | 有残 | 严残 | 有残 | 严残 | 800K70断 | 谭娇娇
2016-12-23 | 10:30 | HD12 | 16018303 | 76 | 40 |  | 20 | 2.5 | 9 | 99.63 | PASS | PASS | 10级 | 微量 | 少量 | 少量多 | 有残 | 有残 | 严残 |  | 李小娟
2016-12-23 | 10:30 | 09BL60 | 16018344 | 324 | 262 | PASS | 20 | 2 | 0 | 99.81 | PASS | PASS | 9级 | 微量 | 少量 | 有残 | 严残 | 有残 | 严残 | 80oK(70微残) | 李小娟
2016-12-23 | 10:30 | 8BL3 | 16018309 | 190 | 119 | PASS | 20 | 2.5 | 13 | 99.78 | PASS | PASS | 10级 | 微量 | 少量 | 少量多 | 有残 | 少量 | 有残 | 60OK 50断 | 李小娟
2016-12-23 | 10:30 | 8G04 | 16018334 | 238 | 182 | PASS | 20 |  |  | 99.85 | PASS | PASS | 9级 | 微量 | 少量 | 有残 | 严残 | 有残 | 严残 | 800K70断 | 李小娟
2016-12-23 | 11:30 | GH12 | 16018367 | 263 | 214 | PASS | 20 | 2 | 11 | 99.68 | PASS | PASS | 9级残 | 微量 | 少量 | 有残 | 严残 | 有残 | 严残 | 80oK 70微残 | 李小娟
2016-12-23 | 11:30 | HB16 | 16018234 | 72 | 39 |  | 17.5 |  |  | 99.6 | PASS | PASS | 10级 | 微量 | 少量 | 少量多 | 有残 | 有残 | 严残 |  | 李小娟
2016-12-23 | 13:30 | HD2 (1) | 16018328 | 129 | 84 |  | 20 |  |  | 99.75 | PASS | PASS | 9级 | 微量 | 少量 | 有残 | 严残 | 有残 | 严残 |  | 李建丽
2016-12-23 | 13:30 | HD31 | 16018364 | 127 |  |  | 20 |  |  | 99.68 | PASS | PASS | 10级 | 微量 | 少量 | 少量多 | 有残 | 有残 | 严残 |  | 李建丽
2016-12-23 | 13:30 | GH1801 | 16018369 | 370 | 270 | PASS | 20 | 2.5 | 14 | 99.72 | PASS | PASS | 10级 | 微量 | 少量 | 有残 | 严残 | 有残 | 严残 | 70ok60残 | 李建丽
2016-12-23 | 14:30 | HD2 (2) | 16018328 | 128 | 80 |  | 20 |  |  | 99.61 | PASS | PASS | 9级 | 微量 | 少量 | 有残 | 严残 | 有残 | 严残 |  | 李小娟
2016-12-23 | 14:30 | 6GHB深色 | 16018400 | 265 | 206 | PASS | 20 | 2 | 9 | 99.78 | PASS | PASS | 10级 | 微量 | 少量 | 有残 | 严残 | 有残 | 严残 | 80oK 70微残 | 李小娟
2016-12-23 | 14:30 | 8G01中京 | 16018335 | 280 | 210 | PASS | 20 | 2.5 | 9.5 | 99.59 | PASS | PASS | 10级残 | 微量 | 少量 | 有残 | 严残 | 有残 | 严残 | 80oK(70微残) | 李小娟
2016-12-23 | 14:30 | 20G2联泰 | 16018341 | 160 | 110 | PASS | 20 | 1.5 | 0 | 99.87 | PASS | PASS | 10级 | 微量 | 少量 | 少量多 | 有残 | 少量多 | 有残 | 70oK60微断 | 李小娟
2016-12-23 | 15:30 | SP02深圳崇达 | 16018377 | 225 | 149 | PASS | 20 | 5 | 2 | 99.75 | PASS | PASS | 11级 | 微量 | 少量 | 有残 | 严残 | 有残 | 严残 | 900K80断 | 周菊明
2016-12-23 | 15:30 | GH1801 | 16018368 | 364 | 270 | PASS | 20 | 2.5 | 9 | 99.78 | PASS | PASS | 10级 | 微量 | 少量 | 严残 | 显不净 | 有残 | 严残 | 900K80断 | 周菊明
2016-12-23 | 15:30 | WB1 | 16018378 | 250 | 220 | PASS | 20 | 5 | 9 | 99.66 | PASS | PASS | 7级 | 微量 | 严残 | 严残 | 严残 | 有残 | 严残 | 1100K100断 | 周菊明
2016-12-23 | 17:30 | SP02深圳崇达 | 16018349 | 228 | 153 | PASS | 20 | 5.5 | 3 | 99.74 | PASS | PASS | 10级 | 微量 | 少量 | 有残 | 严残 | 有残 | 严残 |  | 周菊明
2016-12-23 | 17:30 | SK3601 | 16018387 | 400 | 280 | PASS | 20 | 3 | 0.5 | 99.49 | PASS | PASS | 10级 | 微量 | 少量 | 有残 | 严残 | 有残 | 严残 |  | 周菊明
2016-12-23 | 17:30 | 8BL16 | 16018311 | 128 | 96 | PASS | 20 | 2 | 3 | 99.23 | PASS | PASS | 10级 | 微量 | 少量 | 有残 | 严残 | 少量多 | 有残 | 900K80断 | 周菊明
2016-12-23 | 19:00 | HD2 (1) | 16018327 | 130 | 93 |  | 22.5 |  |  | 99.11 | PASS | PASS | 10级 | 微量 | 少量 | 有残 | 严残 | 有残 | 严残 |  | 黄桂泉
2016-12-23 | 20:30 | 09BL60 | 16018411 | 325 | 250 | PASS | 20 | 2.5 | 5.5 | 99.33 | PASS | PASS | 9级残 | 微量 | 少量 | 有残 | 严残 | 有残 | 严残 |  | 黄桂泉
2016-12-23 | 20:30 | 8G01 | 16018336 | 272 | 208 | PASS | 20 | 2.5 | 9 | 99.35 | PASS | PASS | 10级 | 微量 | 少量 | 有残 | 严残 | 有残 | 严残 |  | 黄桂泉
2016-12-23 | 20:30 | MG3101 | 16018372 | 300 | 230 | PASS | 20 | 1 | 0 | 99.42 | PASS | PASS | 12级残 | 微量 | 少量 | 有残 | 严残 | 有残 | 严残 | 60OK 50断 | 黄桂泉
2016-12-23 | 20:30 | SP02深圳崇达 | 16018376 | 220 | 182 | PASS | 20 | 4 | 2.5 | 99.48 | PASS | PASS | 10级 | 微量 | 少量 | 有残 | 严残 | 有残 | 严残 |  | 黄桂泉
2016-12-23 | 20:30 | 23GHB | 16018402 | 262 | 201 | PASS | 20 | 3 | 10 | 99.54 | PASS | PASS | 10级 | 微量 | 少量 | 有残 | 严残 | 有残 | 严残 | 900K80断 | 黄桂泉
2016-12-23 | 21:30 | 32G03 | 16018408 | 266 | 200 | PASS | 20 | 3.2 | 4.5 | 99.35 | PASS | PASS | 9级 | 微量 | 少量 | 有残 | 严残 | 有残 | 严残 | 800K70断 | 黄桂泉
2016-12-23 | 21:30 | HD2 | 16018327 | 123 | 80 | PASS | 20 |  |  | 99.54 | PASS | PASS | 9级 | 微量 | 少量 | 有残 | 严残 | 有残 | 严残 |  | 黄桂泉
2016-12-23 | 21:30 | HD31(1) | 16018398 | 121 | 86 | PASS | 20 |  |  | 99.55 | PASS | PASS | 10级 | 微量 | 少量 | 有残 | 严残 | 有残 | 严残 |  | 黄桂泉
2016-12-23 | 21:30 | HD23HF | 16018399 | 108 | 75 | PASS | 20 |  |  | 99.26 | PASS | PASS | 10级 | 微量 | 少量 | 有残 | 严残 | 有残 | 严残 |  | 黄桂泉
2016-12-23 | 23:30 | HD5(1) | 16018329 | 70 | 45 |  | 20 |  |  | 99.25 | PASS | PASS | 9级 | 微量 | 少量 | 有残 | 严残 | 有残 | 严残 |  | 周菊明
2016-12-24 | 8:00 | HD5(2) | 16018329 | 77 | 56 |  | 20 |  |  | 99.56 | PASS | PASS | 9级残 | 微量 | 少量 | 有残 | 严残 | 有残 | 严残 |  | 李小娟
2016-12-24 | 8:00 | HD31 | 16018398 | 111 | 85 |  | 20 |  |  | 99.49 | PASS | PASS | 10级 | 微量 | 少量 | 有残 | 严残 | 少量多 | 有残 |  | 李小娟
2016-12-24 | 8:00 | 8BL2 | 16018412 | 238 | 185 | PASS | 20 | 2.5 | 6 | 99.75 | PASS | PASS | 9级残 | 微量 | 少量 | 少量多 | 有残 | 有残 | 严残 | 110ok100残 | 李小娟
2016-12-24 | 8:00 | 9G | 16018437 | 240 | 180 | PASS | 20 | 2 | 7 | 99.86 | PASS | PASS | 9级残 | 微量 | 少量 | 有残 | 严残 | 有残 | 严残 | 80oK(70微残) | 李小娟
2016-12-24 | 8:00 | GH3崇达 | 16018403 | 277 |  | 稍浅 | 20 | 2.5 | 9 | 99.36 | PASS | PASS | 9级 | 微量 | 少量 | 有残 | 严残 | 有残 | 严残 | 70OK60微残 | 李小娟
2016-12-24 | 9:30 | HD2 2高粘度 | 16018432 | 192 | 148 |  | 20 |  |  | 99.63 | PASS | PASS | 10级 | 微量 | 少量 | 有残 | 严残 | 有残 | 严残 |  | 谭娇娇
2016-12-24 | 9:30 | HD2 (1) | 16018432 | 185 | 142 |  | 20 |  |  | 99.84 | PASS | PASS | 9级 | 微量 | 少量 | 有残 | 严残 | 有残 | 严残 |  | 谭娇娇
2016-12-24 | 9:30 | GH1602 | 16018370 | 280 | 212 | PASS | 20 | 2 | 5 | 99.75 | PASS | PASS | 10级残 | 微量 | 少量 | 有残 | 严残 | 有残 | 严残 | 80oK(70微残) | 谭娇娇
2016-12-24 | 9:30 | HL3007 | 16018433 | 85 | 66 |  | 20 |  |  | 99.35 | PASS | PASS | 9级残 | 微量 | 少量 | 少量多 | 有残 | 少量多 | 有残 |  | 谭娇娇
2016-12-24 | 9:30 | SP8T3 | 16018416 | 218 | 138 | 浅了 | 20 | 3 | 2 | 99.54 | PASS | PASS | 10级 | 微量 | 少量 | 少量多 | 有残 | 有残 | 严残 | 800K70断 | 谭娇娇 |  | 下一箱
2016-12-24 | 10:30 | 8G04 | 16018436 | 240 | 186 | PASS | 22.5 | 2.5 | 9 | 99.83 | PASS | PASS | 9级 | 微量 | 少量 | 少量多 | 严残 | 有残 | 严残 | 80oK 70微残 | 李建丽
2016-12-24 | 10:30 | HD32 | 16018453 | 94 | 30 |  | 20 |  |  | 99.42 | PASS | PASS | 9级 | 微量 | 少量 | 少量多 | 有残 | 有残 | 严残 |  | 李建丽
2016-12-24 | 11:30 | SP8T3 | 16018417 | 220 | 142 | PASS | 20 | 3 | 2.5 | 99.84 | PASS | PASS | 10级 | 微量 | 少量 | 少量多 | 有残 | 有残 | 严残 | 70oK 60断 | 李建丽
2016-12-24 | 11:30 | YH2 | 16018421 | 260 | 202 | PASS | 20 | 2 | 12 | 99.88 | PASS | PASS | 9级 | 微量 | 少量 | 少量多 | 有残 | 有残 | 严残 | 1100K100断 | 李建丽
2016-12-24 | 11:30 | HD2 (2) | 16018431 | 120 | 72 |  | 20 |  |  | 99.75 | PASS | PASS | 9级 | 微量 | 少量 | 有残 | 严残 | 有残 | 严残 |  | 李建丽
2016-12-24 | 11:30 | G2006 | 16018307 | 280 | 208 | 深了 | 20 | 2.5 | 8 | 99.51 | PASS | PASS | 10级 | 微量 | 少量 | 少量多 | 有残 | 有残 | 严残 | 70OK60微残 | 李建丽
2016-12-24 | 12:00 | HD2 1 | 16018431 | 120 | 70 |  | 20 |  |  | 99.65 | PASS | PASS | 10级 | 微量 | 少量 | 有残 | 严残 | 有残 | 严残 |  | 李建丽
2016-12-24 | 13:30 | 200GHB | 16018401 | 270 | 218 | 浅了 | 20 | 2 | 8 | 99.68 | PASS | PASS | 9级 | 微量 | 少量 | 有残 | 严残 | 有残 | 严残 | 800K70断 | 谭娇娇
2016-12-24 | 13:30 | 9G201 | 16018407 | 270 |  | PASS | 20 | 1.5 | 0 | 99.84 | PASS | PASS | 9级 | 微量 | 少量 | 有残 | 严残 | 有残 | 严残 | 70OK60微残 | 谭娇娇
2016-12-24 | 13:30 | HD8(2) | 16018397 | 102 | 75 |  | 20 |  |  | 99.85 | PASS | PASS | 9级 | 微量 | 少量 | 有残 | 严残 | 有残 | 严残 |  | 谭娇娇
2016-12-24 | 14:30 | 9G201永隆 | 16018371 | 270 |  | PASS | 20 | 2 | 0 | 99.67 | PASS | PASS | 10级 | 微量 | 少量 | 少量多 | 有残 | 少量多 | 有残 | 60ok50微残 | 李小娟
2016-12-24 | 14:30 | GH1602 | 16018439 | 280 | 210 | PASS | 20 | 2.5 | 10 | 99.58 | PASS | PASS | 10级 | 微量 | 少量 | 有残 | 严残 | 有残 | 严残 | 80oK 70微残 | 李小娟
2016-12-24 | 15:00 | HL1 | 16018466 | 95 | 72 |  | 22.5 |  |  | 99.32 | PASS | PASS | 9级 | 微量 | 少量 | 有残 | 严残 | 有残 | 严残 |  | 李小娟
2016-12-24 | 15:30 | 8G04高粘度 | 16018468 | 320 | 250 | PASS | 20 | 2 | 7 | 99.55 | PASS | PASS | 10级 | 微量 | 少量 | 有残 | 严残 | 有残 | 严残 | 800K70断 | 李小娟
2016-12-24 | 15:30 | 8BKH | 16018375 | 230 |  | PASS | 20 | 2 | 12 | 99.8 | PASS | PASS | 8级 | 微量 | 少量 | 有残 | 严残 | 有残 | 严残 | 全断 | 黄桂泉
2016-12-24 | 15:30 | 23G | 16018438 | 270 |  | PASS | 20 | 2.5 | 10 | 99.72 | PASS | PASS | 10级 | 微量 | 少量 | 有残 | 严残 | 有残 | 严残 | 800K70断 | 黄桂泉
2016-12-24 | 15:30 | SP8T3 | 16018445 | 220 | 135 | PASS | 20 | 5.5 | 1.5 | 99.59 | PASS | PASS | 10级 | 微量 | 少量 | 少量多 | 有残 | 有残 | 严残 | 800K70断 | 黄桂泉
2016-12-24 | 15:30 | 8BK | 16018410 | 240 |  | PASS | 20 | 2 | 11 | 99.73 | PASS | PASS | 8级 | 微量 | 少量 | 有残 | 严残 | 有残 | 严残 | 全断 | 黄桂泉
2016-12-24 | 17:30 | 8G04高粘度 | 16018469 | 320 |  | PASS | 20 | 2.5 | 8 | 99.54 | PASS | PASS | 10级 | 微量 | 少量 | 有残 | 严残 | 有残 | 有残 | 900K80断 | 黄桂泉
2016-12-24 | 17:30 | 8BL2 | 16018310 | 223 | 180 | PASS | 20 | 3 | 8.5 | 99.37 | PASS | PASS | 8级 | 微量 | 少量 | 有残 | 严残 | 有残 | 严残 | 900K80断 | 黄桂泉
2016-12-24 | 17:30 | HD10 | 16018434 | 78 | 56 |  | 20 |  |  | 99.58 | PASS | PASS | 10级 | 微量 | 少量 | 有残 | 严残 | 有残 | 严残 |  | 黄桂泉
2016-12-24 | 17:30 | 8R2 | 16018248 | 270 | 240 | PASS | 20 | 3 | 7 | 99.2 | PASS | PASS | 9级 | 微量 | 少量 | 有残 | 严残 | 有残 | 严残 |  | 黄桂泉
2016-12-24 | 17:30 | 8G04 | 16018470 | 233 | 179 | PASS | 20 | 3 | 10 | 99.74 | PASS | PASS | 10级 | 微量 | 少量 | 有残 | 严残 | 有残 | 严残 | 900K80断 | 黄桂泉
2016-12-24 | 19:30 | 8BL205 | 16018442 | 238 | 185 | PASS | 20 | 2.8 | 9.2 | 99.35 | PASS | PASS | 8级 | 微量 | 少量 | 有残 | 严残 | 有残 | 严残 | 120OK110断 | 周菊明
2016-12-24 | 19:30 | 8G04 | 16018471 | 237 | 177 | PASS | 20 | 3 | 9.5 | 99.26 | PASS | PASS | 9级 | 微量 | 少量 | 有残 | 严残 | 有残 | 严残 | 900K80断 | 周菊明
2016-12-24 | 19:30 | SP8T3 | 16018444 | 214 | 135 | PASS | 20 | 5.5 | 1.8 | 99.54 | PASS | PASS | 9级 | 微量 | 少量 | 有残 | 严残 | 有残 | 有残 | 900K80断 | 周菊明
2016-12-24 | 19:30 | 8BKH5 | 16018478 | 260 | 190 | PASS | 20 | 3.5 | 10 | 99.33 | PASS | PASS | 8级 | 微量 | 少量 | 有残 | 显不净 | 有残 | 严残 | 120OK110断 | 周菊明
2016-12-24 | 21:00 | 8BL16 | 16018443 | 126 | 97 | PASS | 20 | 2 | 2.5 | 99.21 | PASS | PASS | 8级 | 微量 | 少量 | 有残 | 严残 | 有残 | 严残 | 900K80断 | 周菊明
2016-12-24 | 21:00 | HD2 (2) | 16018463 | 120 | 78 |  | 22.5 |  |  |  | PASS | PASS | 9级 | 微量 | 少量 | 有残 | 严残 | 有残 | 有残 |  | 周菊明
2016-12-24 | 22:00 | 23GHB江西深联 | 16018476 | 265 | 200 | 偏黄 | 20 | 3.5 | 5 | 99.25 | PASS | PASS | 9级 | 微量 | 少量 | 有残 | 严残 | 有残 | 有残 | 60OK 50断 | 周菊明
2016-12-24 | 22:00 | 8R15 | 16018448 | 260 | 200 | PASS | 20 | 2 | 7 | 99.46 | PASS | PASS | 9级 | 微量 | 少量 | 有残 | 严残 | 有残 | 有残 | 800K70断 | 周菊明
2016-12-24 | 22:00 | HD2 (1) | 16018462 | 120 | 78 |  | 20 |  |  | 99.47 | PASS | PASS | 9级 | 微量 | 少量 | 有残 | 严残 | 有残 | 有残 |  | 周菊明
2016-12-24 | 23:00 | 87GHB | 16018519 | 241 | 184 | PASS | 20 | 2.5 | 6 | 99.47 | PASS | PASS | 10级 | 微量 | 少量 | 有残 | 严残 | 有残 | 有残 |  | 周菊明
2016-12-24 | 23:00 | 8WL5 | 16018446 | 220 | 170 | PASS | 20 | 3 | 9 | 99.64 | PASS | PASS | 6级 | 微量 | 有残 | 严残 |  | 严残 | 严残 |  | 周菊明
2016-12-24 | 23:30 | HD2 (1) | 16018496 | 120 | 75 |  | 20 |  |  | 99.57 | PASS | PASS | 9级 | 微量 | 少量 | 有残 | 严残 | 有残 | 有残 |  | 周菊明
2016-12-25 | 8:00 | 8G04 | 16018472 | 240 | 172 | PASS | 20 | 2.5 | 10 | 99.85 | PASS | PASS | 10级 | 微量 | 少量 | 有残 | 严残 | 有残 | 有残 | 80oK 70微残 | 谭娇娇 |  | 下一箱
2016-12-25 | 8:00 | 44G | 16018501 | 230 | 180 | PASS | 20 | 2 | 9 | 99.81 | PASS | PASS | 9级 | 微量 | 少量 | 有残 | 严残 | 有残 | 有残 | 80oK70微断 | 谭娇娇
2016-12-25 | 8:00 | HD2 (2) | 16018462 | 120 | 85 |  | 20 |  |  | 99.56 | PASS | PASS | 10级 | 微量 | 少量 | 有残 | 严残 | 有残 | 有残 |  | 谭娇娇
2016-12-25 | 9:30 | HD8无卤素(1) | 16018465 | 106 | 48 |  | 20 |  |  | 99.63 | PASS | PASS | 11级残 | 微量 | 少量 | 少量多 | 有残 | 有残 | 有残 |  | 李小娟
2016-12-25 | 9:30 | HD2 (2) | 16018496 | 120 |  |  | 20 |  |  | 99.63 | PASS | PASS | 9级 | 微量 | 少量 | 有残 | 严残 | 有残 | 有残 |  | 李小娟
2016-12-25 | 9:30 | HD2 (2) | 16018497 | 120 | 78 |  | 20 |  |  | 99.58 | PASS | PASS | 9级 | 微量 | 少量 | 有残 | 严残 | 有残 | 有残 |  | 李小娟
2016-12-25 | 9:30 | HD2 (1) | 16018430 | 124 | 84 |  | 20 |  |  | 99.58 | PASS | PASS | 9级 | 微量 | 少量 | 少量多 | 有残 | 有残 | 有残 |  | 李小娟
2016-12-25 | 9:30 | 8BL16 | 16018374 | 128 | 100 | PASS | 20 | 2.5 | 11 | 99.52 | PASS | PASS | 11级残 | 微量 | 少量 | 少量多 | 有残 | 有残 | 严残 | 80oK(70微残) | 李小娟
2016-12-25 | 9:30 | 30G07 | 16018409 | 142 | 104 | PASS | 20 | 2 | 12 | 99.12 | PASS | PASS | 10级残 | 微量 | 微量 | 少量多 | 有残 | 有残 | 有残 | 80oK 70微残 | 李小娟
2016-12-25 | 10:30 | G602 | 16018502 | 232 | 172 | PASS | 20 | 2 | 8.5 | 99.83 | PASS | PASS | 9级 | 微量 | 少量 | 有残 | 严残 | 有残 | 有残 | 60ok50微残 | 李小娟
2016-12-25 | 10:30 | HD2 (1) | 16018497 | 120 | 76 |  | 20 |  |  | 99.63 | PASS | PASS | 9级 | 微量 | 少量 | 有残 | 严残 | 有残 | 有残 |  | 李小娟
2016-12-25 | 10:30 | HD2 (2) | 16018430 | 125 | 84 |  | 20 |  |  | 99.54 | PASS | PASS | 9级 | 微量 | 少量 | 有残 | 严残 | 有残 | 有残 |  | 李小娟
2016-12-25 | 10:30 | G602万基隆 | 16018473 | 265 | 203 | PASS | 20 | 2 | 9 | 99.78 | PASS | PASS | 9级 | 微量 | 少量 | 有残 | 严残 | 有残 | 有残 | 60OK 50断 | 李小娟
2016-12-25 | 10:30 | 09BL60 | 16018479 | 320 | 250 | PASS | 20 | 3 | 10 | 99.62 | PASS | PASS | 10级残 | 微量 | 少量 | 有残 | 严残 | 有残 | 严残 | 70OK60微残 | 李小娟
2016-12-25 | 10:30 | G602 | 16018474 | 270 |  | PASS | 20 | 2.5 | 8 | 99.76 | PASS | PASS | 9级 | 微量 | 少量 | 有残 | 严残 | 有残 | 有残 | 60ok50残 | 李小娟
2016-12-25 | 11:30 | 8BL2 | 16018480 | 240 | 184 | PASS | 20 | 2 | 7 | 99.63 | PASS | PASS | 9级残 | 微量 | 少量 | 有残 | 严残 | 有残 | 严残 | 100OK,90断 | 李建丽
2016-12-25 | 11:30 | HD2 (3) | 16018430 | 120 | 76 |  | 20 |  |  | 99.58 | PASS | PASS | 9级 | 微量 | 少量 | 有残 | 严残 | 有残 | 有残 |  | 李建丽
2016-12-25 | 11:30 | HD21 | 16018586 | 108 |  |  | 20 |  |  | 99.75 | PASS | PASS | 10级 | 微量 | 少量 | 有残 | 严残 | 有残 | 有残 |  | 李建丽 |  | 下一箱
2016-12-25 | 13:30 | HD8 | 16018397 | 102 | 78 |  | 20 |  |  | 99.37 | PASS | PASS | 9级 | 微量 | 少量 | 有残 | 严残 | 有残 | 有残 |  | 谭娇娇
2016-12-25 | 14:30 | 8G04 | 16018536 | 240 | 184 | PASS | 20 | 2.5 | 11 | 99.86 | PASS | PASS | 9级 | 微量 | 少量 | 有残 | 严残 | 有残 | 有残 | 80oK 70微残 | 谭娇娇
2016-12-25 | 14:30 | 8R2 | 16018419 | 270 |  | PASS | 20 | 2 | 9 | 99.87 | PASS | PASS | 9级 | 微量 | 少量 | 有残 | 严残 | 有残 | 有残 | 90oK 80微残 | 谭娇娇
2016-12-25 | 14:30 | MG55 | 16018477 | 256 | 188 | PASS | 20 | 2 | 0 | 99.56 | PASS | PASS | 10级 | 微量 | 少量 | 少量多 | 有残 | 有残 | 有残 | 70OK60微断 | 谭娇娇
2017-01-19 | 23:30 | HD22(2) | 17001194 | 148 | 75 |  | 20 |  |  | 99.58 | PASS | PASS | 10级 | 微量 | 少量 | 有残 | 严残 | 有残 | 严残 |  | 周菊明
2016-12-25 | 14:30 | HD2 1 | 16018463 | 130 | 85 |  | 20 |  |  | 99.46 | PASS | PASS | 9级 | 微量 | 少量 | 有残 | 严残 | 有残 | 有残 |  | 谭娇娇
2016-12-25 | 14:30 | HD12 | 16018365 | 75 | 40 |  | 20 |  |  | 99.49 | PASS | PASS | 10级 | 微量 | 少量 | 有残 | 严残 | 有残 | 有残 |  | 谭娇娇
2016-12-25 | 15:30 | G6崇达 | 16018518 | 330 | 250 | PASS | 20 | 2.5 | 8 | 99.78 | PASS | PASS | 9级 | 微量 | 少量 | 严残 | 显不净 | 有残 | 有残 | 100OK,90断 | 周菊明
2016-12-25 | 15:30 | GH15 | 16018503 | 270 | 208 | PASS | 20 | 3 | 10 | 99.69 | PASS | PASS | 9级 | 微量 | 少量 | 有残 | 严残 | 有残 | 有残 | 80oK 70微残 | 周菊明
2016-12-25 | 17:30 | MG3101江门崇达 | 16018441 | 295 | 223 | PASS | 20 | 1 | 0 | 99 | PASS | PASS | 11级 | 微量 | 少量 | 有残 | 严残 | 有残 | 有残 | 50OK40断 | 周菊明
2016-12-25 | 17:30 | 30G 08 | 16018475 | 182 | 134 | PASS | 20 | 3 | 9 | 入图库 | PASS | PASS | 10级 | 微量 | 少量 | 有残 | 严残 | 有残 | 有残 | 800K70断 | 周菊明
2016-12-25 | 17:30 | GH17 | 16018582 | 270 | 210 | 色相不一样 | 20 | 2.5 | 6 | 99.41 | PASS | PASS | 10级 | 微量 | 少量 | 有残 | 严残 | 有残 | 有残 | 800K70断 | 周菊明
2016-12-25 | 17:30 | 8G04 | 16018467 | 190 | 160 | PASS | 20 | 2 | 9 | 99.34 | PASS | PASS | 10级 | 微量 | 有残 | 严残 | 显不净 | 有残 | 有残 | 900K80断 | 周菊明
2016-12-25 | 17:30 | HB16 | 16018435 | 76 | 42 |  | 20 |  |  | 99.24 | PASS | PASS | 10级 | 微量 | 少量 | 有残 | 严残 | 有残 | 有残 |  | 周菊明
20017/2/6 | 16:00 | HD22(2) | 17001235 | 148 | 74 |  | 20 |  |  | 99.88 | PASS | PASS | 10级 | 微量 | 少量 | 有残 | 严残 | 有残 | 严残 |  | 李建丽
2016-12-25 | 18:30 | 8G04 | 16018537 | 239 | 186 |  | 20 | 2.5 | 6 | 99.53 | PASS | PASS | 10级 | 微量 | 少量 | 有残 | 严残 | 有残 | 有残 | 900K80断 | 黄桂泉
2016-12-25 | 18:30 | 8BL23 | 16018508 | 270 | 208 | PASS | 20 | 3 | 12 | 99.42 | PASS | PASS | 9级残 | 微量 | 少量 | 有残 | 严残 | 有残 | 严残 | 800K70断 | 黄桂泉
2016-12-25 | 19:30 | G602福建星河 | 16018534 | 125 | 102 | 稍深 | 20 | 2 | 5.5 | 99.47 | PASS | PASS | 9级 | 微量 | 少量 | 有残 | 严残 | 有残 | 有残 | 800K70断 | 黄桂泉
2016-12-25 | 19:30 | 09BL1202 | 16018546 | 350 | 240 |  | 20 | 3 | 7 | 99.52 | PASS | PASS | 9级 | 微量 | 少量 | 有残 | 严残 | 有残 | 严残 | 1100K100断 | 黄桂泉
2016-12-25 | 19:30 | HD2 (1) | 16018530 | 121 | 91 |  | 20 |  |  | 99.36 | PASS | PASS | 10级 | 微量 | 少量 | 有残 | 严残 | 有残 | 有残 |  | 黄桂泉
2016-12-25 | 21:30 | 6GHB07 | 16018544 | 292 | 240 | 稍浅 | 20 | 2.5 | 6 | 99.65 | PASS | PASS | 10级残 | 微量 | 少量 | 有残 | 严残 | 有残 | 有残 |  | 黄桂泉
2016-12-25 | 21:30 | HD2101 | 16018499 | 110 | 62 |  | 20 |  |  | 99.45 | PASS | PASS | 10级 | 微量 | 少量 | 有残 | 严残 | 有残 | 有残 |  | 黄桂泉
2016-12-25 | 21:30 | FSP66HF01 | 16018539 | 244 | 187 | 偏黄 | 20 | 2 | 5.5 | 99.35 | PASS | PASS | 10级 | 微量 | 少量 | 有残 | 严残 | 有残 | 有残 |  | 周菊明
2016-12-25 | 21:30 | HD2 (2) | 16018530 | 120 | 86 |  | 20 |  |  |  | PASS | PASS | 10级 | 微量 | 少量 | 有残 | 严残 | 有残 | 有残 |  | 周菊明
2016-12-25 | 22:00 | G602万基隆 | 16018538 | 262 | 200 | PASS | 20 | 2.5 | 7 | 99.64 | PASS | PASS | 10级 | 微量 | 少量 | 有残 | 严残 | 有残 | 有残 |  | 周菊明
2016-12-25 | 22:00 | 8Y7 | 16018511 | 270 | 210 | PASS | 20 | 3 | 6 | 99.65 | PASS | PASS | 10级 | 微量 | 少量 | 有残 | 严残 | 有残 | 有残 |  | 黄桂泉
2016-12-25 | 22:00 | HD2 (1) | 16018531 | 120 | 102 |  | 20 |  |  | 99.23 | PASS | PASS | 10级 | 微量 | 少量 | 有残 | 严残 | 有残 | 有残 |  | 黄桂泉
2016-12-26 | 8:00 | SP3418 | 16018521 | 230 | 137 | PASS | 20 | 7 | 2 | 99.65 | PASS | PASS | 10级 | 微量 | 少量 | 有残 | 严残 | 有残 | 有残 |  | 周菊明 |  | 样
2016-12-26 | 9:30 | SP8T3 | 16018485 | 216 | 130 | 稍浅 | 20 | 3 | 3.5 | 99.68 | PASS | PASS | 10级 | 微量 | 少量 | 有残 | 有残 | 有残 | 有残 | 900K80断 | 谭娇娇 |  | 下一箱
2016-12-26 | 9:30 | HD2 (2) | 16018562 | 120 | 83 |  | 20 |  |  |  | PASS | PASS | 10级 | 微量 | 少量 | 有残 | 有残 | 有残 | 有残 |  | 谭娇娇
2016-12-26 | 9:30 | HD25(2) | 16018532 | 125 | 76 |  | 20 |  |  |  | PASS | PASS | 10级 | 微量 | 少量 | 有残 | 有残 | 有残 | 有残 |  | 谭娇娇
2016-12-26 | 9:30 | HD25(1) | 16018532 | 125 | 78 |  | 20 |  |  | 99.84 | PASS | PASS | 10级 | 微量 | 少量 | 有残 | 有残 | 有残 | 有残 |  | 谭娇娇
2016-12-26 | 9:30 | HD2 (1) | 16018562 | 124 | 80 |  | 20 |  |  | 99.85 | PASS | PASS | 10级 | 微量 | 少量 | 有残 | 有残 | 有残 | 有残 |  | 谭娇娇
2016-12-26 | 10:30 | HD2 (2) | 16018531 | 120 | 78 |  | 20 |  |  |  | PASS | PASS | 10级残 | 微量 | 少量 | 有残 | 严残 | 有残 | 有残 |  | 周菊明
2016-12-26 | 10:30 | 8BL16 | 16018507 | 120 | 100 | PASS | 20 | 2.5 | 2.5 | 99.36 | PASS | PASS | 10级残 | 微量 | 少量 | 有残 | 严残 | 有残 | 严残 | 900K80断 | 周菊明
2016-12-26 | 11:30 | 6GHB07 | 16018573 | 290 | 229 | PASS | 20 | 2 | 7 | 99.64 | PASS | PASS | 10级残 | 微量 | 少量 | 有残 | 严残 | 有残 | 有残 | 800K70断 | 周菊明
2016-12-26 | 11:30 | SP02 | 16018510 | 230 | 137 | 偏黄 | 20 | 4 | 3 | 99.2 | PASS | PASS | 10级残 | 微量 | 少量 | 少量多 | 有残 | 有残 | 有残 | 800K70断 | 周菊明
2016-12-26 | 13:30 | 44G01 | 16018567 | 240 | 170 | PASS | 20 | 2.5 | 6 | 99.47 | PASS | PASS | 8级 | 微量 | 少量 | 有残 | 严残 | 有残 | 有残 | 100OK90微残 | 谭娇娇
2016-12-26 | 13:30 | GH16 | 16018535 | 265 | 203 | PASS | 20 | 3 | 5 | 99.68 | PASS | PASS | 8级 | 微量 | 少量 | 有残 | 严残 | 有残 | 有残 | 800K70断 | 谭娇娇
2016-12-26 | 13:30 | 8G04 | 16018569 | 230 | 180 | PASS | 20 | 2.5 | 10 | 99.42 | PASS | PASS | 9级 | 微量 | 少量 | 有残 | 严残 | 有残 | 有残 | 900K80断 | 谭娇娇
2016-12-26 | 13:30 | 8G04 | 16018568 | 231 | 176 | PASS | 20 | 2.5 | 12 | 99.37 | PASS | PASS | 8级 | 微量 | 少量 | 有残 | 严残 | 有残 | 有残 | 900K80断 | 谭娇娇
2016-12-26 | 14:30 | 20G201 | 16018505 | 370 | 250 | PASS | 20 | 1 | 0.5 | 99.54 | PASS | PASS | 10级 | 微量 | 少量 | 有残 | 严残 | 有残 | 有残 | 900K80断 | 黄桂泉
2016-12-26 | 14:30 | SP02深圳崇达 | 16018509 | 222 | 135 | 偏黄 | 20 | 4 | 3.2 | 99.33 | PASS | PASS | 11级 | 微量 | 少量 | 少量多 | 有残 | 有残 | 有残 | 900K80断 | 黄桂泉
2016-12-26 | 14:30 | WA52 | 16018555 | 260 | 518 |  | 20 |  |  | 入图库 | PASS | PASS | 8级 | 微量 | 少量 | 有残 |  | 严残 | 严残 |  | 黄桂泉
2016-12-26 | 14:30 | HB50 | 16018565 | 77 | 35 |  | 20 |  |  | 99.25 | PASS | PASS | 10级 | 微量 | 少量 | 有残 |  | 严残 | 严残 |  | 黄桂泉
2016-12-26 | 14:30 | GH1602 | 16018571 | 278 | 213 | PASS | 20 | 2.5 | 3.68 | 99.47 | PASS | PASS | 10级 | 微量 | 少量 | 有残 | 严残 | 有残 | 有残 | 800K70断 | 黄桂泉
2016-12-26 | 14:30 | 8G04 | 16019600 | 236 | 182 | PASS | 20 | 3 | 14 | 99.49 | PASS | PASS | 11级 | 微量 | 少量 | 有残 | 严残 | 有残 | 有残 | 900K80断 | 黄桂泉
2016-12-26 | 16:00 | GH1801 | 16018540 | 360 | 280 | PASS | 20 | 3 | 9 | 99.58 | PASS | PASS | 10级 | 微量 | 少量 | 有残 | 显不净 | 有残 | 严残 | 100OK90微残 | 李建丽
2016-12-26 | 16:00 | G2006 | 16018541 | 270 | 206 | PASS | 20 | 2.5 | 6.5 | 99.47 | PASS | PASS | 10级 | 微量 | 少量 | 有残 | 严残 | 有残 | 有残 | 70oK 60断 | 李建丽
2016-12-26 | 16:00 | GH1602 | 16018609 | 271 | 210 | PASS | 20 | 2.5 | 7 | 99.23 | PASS | PASS | 10级残 | 微量 | 少量 | 有残 | 严残 | 有残 | 有残 | 800K70断 | 李建丽
2016-12-26 | 17:30 | 8R2 | 16018576 | 262 | 201 | PASS | 20 | 3 | 10 | 99.58 | PASS | PASS | 9级 | 微量 | 少量 | 有残 | 严残 | 有残 | 有残 | 100OK90微残 | 李建丽
2016-12-26 | 17:30 | 8BKT01 | 16018612 | 262 | 185 | PASS | 20 | 2 | 0 | 99.57 | PASS | PASS | 9级残 | 微量 | 少量 | 有残 | 严残 | 有残 | 有残 | 150残 | 李建丽
2016-12-26 | 17:30 | SP8T3 | 16018484 | 210 | 130 | 色相不一样 | 20 | 4.5 | 2.5 | 99.78 | PASS | PASS | 10级 | 微量 | 少量 | 少量多 | 有残 | 有残 | 有残 | 70OK60微残 | 李建丽
2016-12-26 | 20:00 | SP8T3 | 16018577 | 216 | 140 | PASS | 17.5 | 5.5 | 2 | 99.79 | PASS | PASS | 11级残 | 微量 | 少量 | 少量多 | 有残 | 有残 | 有残 | 50OK40微残 | 李小娟
2016-12-26 | 20:00 | 32G03 | 16018607 | 262 | 204 | PASS | 20 | 2.5 | 6 | 99.59 | PASS | PASS | 10级 | 微量 | 少量 | 少量多 | 有残 | 有残 | 有残 | 60OK 50断 | 李小娟
2016-12-26 | 20:30 | 8BL16金像 | 16018506 | 126 | 95 | PASS | 20 | 2.5 | 9 | 99.62 | PASS | PASS | 10级 | 微量 | 微量 | 少量多 | 有残 | 有残 | 有残 | 80oK 70微残 | 李建丽
2016-12-26 | 20:30 | 8G04 | 16018601 | 240 | 180 | PASS | 17.5 | 2 | 10 | 99.8 | PASS | PASS | 10级 | 微量 | 少量 | 有残 | 严残 | 有残 | 有残 | 80oK 70微残 | 李建丽
2016-12-26 | 21:30 | 8G01永隆 | 16018599 | 92 | 70 | 稍浅 | 20 | 2.5 | 11 | 99.39 | PASS | PASS | 10级 | 微量 | 少量 | 少量多 | 严残 | 有残 | 有残 | 90OK,80残 | 李建丽
2016-12-26 | 21:30 | HD2 (1) | 16018595 | 110 | 78 |  | 22.5 |  |  | 99.56 | PASS | PASS | 10级 | 微量 | 少量 | 少量多 | 严残 | 有残 | 有残 |  | 李建丽
2016-12-26 | 23:30 | GH1801(1) | 16018604 | 360 | 278 | PASS | 20 | 2 | 9 | 99.78 | PASS | PASS | 11级残 | 微量 | 少量 | 有残 | 显不净 | 有残 | 有残 | 90oK 80微残 | 李小娟
2016-12-26 | 23:30 | 44G | 16018603 | 230 | 185 | PASS | 22.5 | 2.5 | 10 | 99.85 | PASS | PASS | 9级 | 微量 | 少量 | 有残 | 有残 | 有残 | 有残 | 80oK70微断 | 李小娟
2016-12-26 | 23:30 | SP8T3 | 16018578 | 206 | 131 | PASS | 20 | 5 | 1.5 | 99.72 | PASS | PASS | 10级 | 微量 | 少量 | 少量多 | 有残 | 有残 | 有残 | 80oK(70微残) | 李小娟
2016-12-26 | 24:30 | HD14HF02(1) | 16018564 | 150 |  | PASS | 20 |  |  | 99.65 | PASS | PASS | 10级 | 微量 | 少量 | 少量多 | 有残 | 有残 | 有残 |  | 李小娟
2016-12-26 | 24:30 | GH1801(2) | 16018604 | 370 | 288 | PASS | 20 |  |  | 99.24 | PASS | PASS | 11级 | 微量 | 少量 | 少量多 | 有残 | 有残 | 有残 | 80oK(70微残) | 李小娟
2016-12-26 | 24:30 | 8R | 16018644 | 270 | 210 | PASS | 20 |  |  | 99.58 | PASS | PASS | 11级 | 微量 | 少量 | 少量多 | 有残 | 有残 | 有残 | 100OK,90断 | 李小娟 |  | 下一箱
2016-12-27 | 8:00 | 8V4 | 16018251 | 264 | 213 | PASS | 20 | 2.5 | 9 | 99.58 | 有白点 | PASS | 9级 | 微量 | 少量 | 少量多 | 有残 | 有残 | 有残 | 900K80断 | 黄桂泉
2016-12-27 | 8:00 | 8BL16金像 | 16018574 | 120 | 95 | PASS | 20 | 2.5 | 3 | 99.15 | PASS | PASS | 9级 | 微量 | 少量 | 少量多 | 有残 | 有残 | 有残 | 800K70断 | 黄桂泉
2016-12-27 | 8:00 | 9G | 16018638 | 260 | 200 | PASS | 22.5 | 2.5 | 4 | 99.22 | PASS | PASS | 9级 | 微量 | 少量 | 少量多 | 有残 | 有残 | 有残 | 1100K100断 | 黄桂泉
2016-12-27 | 8:00 | SK3601 | 16018608 | 400 | 288 | PASS | 20 |  |  | 99.33 | PASS | PASS | 13级 | 微量 | 少量 | 少量多 | 有残 | 有残 | 有残 |  | 黄桂泉
2016-12-27 | 9:30 | GH4301 | 16018640 | 266 | 202 | 偏黄 | 20 | 3 | 9 | 99.68 | PASS | PASS | 9级 | 微量 | 少量 | 有残 | 严残 | 有残 | 有残 | 1100K100断 | 周菊明
2016-12-27 | 9:30 | HD2 2 | 16018596 | 120 | 75 |  | 20 |  |  | 99.58 | PASS | PASS | 9级 | 微量 | 少量 | 有残 | 严残 | 有残 | 有残 |  | 周菊明
2016-12-27 | 10:30 | GH1801 | 16018605 | 366 | 276 | PASS | 20 | 3 | 10 | 99.25 | PASS | PASS | 9级 | 微量 | 少量 | 有残 | 严残 | 有残 | 有残 | 900K80断 | 周菊明
2016-12-27 | 10:30 | SP8T3 | 16018550 | 217 | 130 | PASS | 17.5 |  |  | 99.45 | PASS | PASS | 9级 | 微量 | 少量 | 有残 | 严残 | 有残 | 有残 |  | 周菊明
2016-12-27 | 10:30 | 6GHB07 | 16018610 | 290 | 210 | PASS | 20 | 3.2 | 10 | 99.47 | PASS | PASS | 10级 | 微量 | 少量 | 有残 | 严残 | 有残 | 有残 | 70oK 60断 | 周菊明
2016-12-27 | 10:30 | HD14HF02{2} | 16018564 | 140 | 102 |  | 20 |  |  |  | PASS | PASS | 9级 | 微量 | 少量 | 有残 | 严残 | 有残 | 有残 |  | 周菊明
2016-12-27 | 11:00 | HD2 (2) | 16018395 | 122 | 93 |  | 20 |  |  |  | PASS | PASS | 9级 | 微量 | 少量 | 有残 | 严残 | 有残 | 有残 |  | 谭娇娇
2016-12-27 | 11:00 | 8G04 | 16018602 | 230 | 135 | PASS | 20 | 3 | 12 | 99.5 | PASS | PASS | 9级 | 微量 | 少量 | 有残 | 严残 | 有残 | 有残 |  | 谭娇娇
2016-12-27 | 11:00 | 8BL2 | 16018643 | 239 | 140 | PASS | 20 | 2 | 7 | 99.36 | PASS | PASS | 9级 | 微量 | 少量 | 有残 | 严残 | 有残 | 有残 |  | 谭娇娇
2016-12-27 | 12:00 | GH15 | 16018637 | 260 | 192 | PASS | 20 | 2.5 | 5 | 99.84 | PASS | PASS | 9级 | 微量 | 少量 | 有残 | 严残 | 有残 | 有残 | 120OK110断 | 谭娇娇
2016-12-27 | 13:30 | 8G04高粘度 | 16018636 | 314 | 238 | PASS | 20 | 2 |  | 99.65 | PASS | PASS | 9级 | 微量 | 少量 | 有残 | 严残 | 有残 | 有残 | 70oK 60断 | 谭娇娇
2016-12-27 | 13:30 | 09BL22 | 16018721 | 260 | 198 | PASS | 20 | 2.5 | 9 | 入图库 | PASS | PASS | 9级 | 微量 | 少量 | 有残 | 严残 | 有残 | 有残 | 70OK60微断 | 谭娇娇 |  | 标样
2016-12-27 | 13:30 | 09BL1202 | 16018613 | 356 | 268 | PASS | 20 | 3 | 9.5 | 99.58 | PASS | PASS | 10级 | 微量 | 少量 | 有残 | 严残 | 有残 | 有残 | 800K70断 | 谭娇娇
2016-12-27 | 14:30 | 6GHB01骏亚 | 16018611 | 232 | 182 | PASS | 20 |  |  |  | PASS | PASS | 10级 | 微量 | 少量 | 有残 | 严残 | 有残 | 有残 | 900K80断 | 周菊明
2016-12-27 | 14:30 | 99G01 | 16018606 | 315 | 242 | PASS | 20 | 3 | 6 |  | PASS | PASS | 10级 | 微量 | 少量 | 有残 | 严残 | 有残 | 有残 | 900K80断 | 周菊明
2016-12-27 | 14:30 | 8R2 | 16018620 | 266 | 206 | PASS | 20 | 2.5 | 6 |  | PASS | PASS | 10级 | 微量 | 少量 | 有残 | 严残 | 有残 | 有残 | 1100K100断 | 周菊明
2016-12-27 | 14:30 | SP8T3 | 16018551 | 220 | 135 | PASS | 22.5 | 5 | 3 |  | PASS | PASS | 10级 | 微量 | 少量 | 有残 | 严残 | 有残 | 有残 | 900K80断 | 周菊明
2016-12-27 | 14:30 | HD8(1) | 16018597 | 104 | 75 |  | 20 |  |  |  | PASS | PASS | 10级 | 微量 | 少量 | 有残 | 严残 | 有残 | 有残 |  | 周菊明
2016-12-27 | 15:30 | SK1501 | 16018542 | 342 | 262 | 深了 | 27.5 |  |  |  | PASS | PASS | 13级残 | 微量 | 少量 | 有残 | 严残 | 有残 | 有残 |  | 周菊明
2016-12-27 | 15:30 | 8BL7 | 16018642 | 260 | 198 | PASS | 20 | 2.5 | 6.5 |  | PASS | PASS | 8级 | 微量 | 少量 | 有残 | 严残 | 有残 | 有残 | 90OK 80残 | 李小娟
2016-12-27 | 15:30 | GH1801 | 16018673 | 368 | 276 | PASS | 20 | 3 | 11 |  | PASS | PASS | 10级 | 微量 | 少量 | 有残 | 显不净 | 有残 | 有残 | 80oK 70微残 | 李小娟
2016-12-27 | 15:30 | 8BL75 | 16018654 | 260 | 200 | PASS | 20 | 2.5 | 7 |  | PASS | PASS | 8级 | 微量 | 少量 | 有残 | 严残 | 有残 | 有残 | 100OK,90断 | 李小娟
2016-12-27 | 15:30 | MG6 | 16018635 | 266 | 185 | PASS | 20 | 1 | 0 |  | PASS | PASS | 10级 | 微量 | 微量 | 少量 | 有残 | 有残 | 有残 | 60ok50微残 | 李小娟
2016-12-27 | 15:30 | HD8 2 | 16018597 | 108 | 65 |  | 20 |  |  |  | PASS | PASS | 9级 | 微量 | 少量 | 少量 | 有残 | 有残 | 有残 |  | 李小娟
2016-12-27 | 17:30 | 8G04 | 16018671 | 240 | 186 | PASS | 20 | 2.5 | 11 | 99.86 | PASS | PASS | 9级 | 微量 | 少量 | 少量 | 有残 | 有残 | 有残 | 80oK(70微残) | 李小娟
2016-12-27 | 17:30 | 6GHB | 16018668 | 263 | 203 | PASS | 20 | 2 | 10 | 99.89 | PASS | PASS | 9级 | 微量 | 少量 | 少量 | 有残 | 有残 | 有残 | 800K70断 | 李小娟
2016-12-27 | 17:30 | 8WL501 | 16018649 | 260 |  | PASS | 20 | 3 | 12 | 99.65 | PASS | PASS | 6级 | 微量 | 有残 | 严残 | 有残 | 有残 | 有残 | 120OK110微残 | 李小娟
2016-12-27 | 17:30 | HD2 (1) | 16018663 | 128 | 82 |  | 22.5 |  |  | 99.41 | PASS | PASS | 9级 | 微量 | 少量 | 有残 | 严残 | 有残 | 有残 |  | 李小娟
2016-12-27 | 19:30 | SP02深圳崇达 | 16018617 | 230 | 149 | PASS | 20 | 5 | 2 | 99.76 | PASS | PASS | 10级 | 微量 | 微量 | 少量多 | 有残 | 有残 | 有残 | 80oK 70微残 | 李建丽
2016-12-27 | 19:30 | 9G201 | 16018675 | 263 | 180 | PASS | 20 | 2 | 0 | 99.58 | PASS | PASS | 10级 | 微量 | 微量 | 少量 | 有残 | 有残 | 有残 | 60ok50微残 | 李建丽
2016-12-27 | 21:00 | HD2 (1) | 16018631 | 120 | 85 |  | 22.5 |  |  | 99.63 | PASS | PASS | 9级 | 微量 | 少量 | 有残 | 严残 | 有残 | 有残 |  | 李小娟
2016-12-27 | 21:00 | 09BL | 16018545 | 238 | 182 | PASS | 20 | 2.5 | 11 | 99.68 | PASS | PASS | 8级 | 微量 | 少量 | 有残 | 严残 | 有残 | 有残 | 100OK90微残 | 李小娟 |  | 下一箱
2016-12-27 | 21:00 | 8G04 | 16018670 | 240 | 182 | PASS | 20 | 2 | 10 | 99.85 | PASS | PASS | 9级 | 微量 | 少量 | 有残 | 严残 | 有残 | 有残 | 80oK 70微残 | 李小娟
2016-12-27 | 21:00 | SP02深圳崇达 | 16018618 | 222 | 145 | PASS | 20 | 5.5 | 1.5 | 99.72 | PASS | PASS | 10级 | 微量 | 少量 | 少量多 | 有残 | 有残 | 有残 | 800K70断 | 李小娟
2016-12-27 | 21:00 | HB36 | 16018633 | 320 |  |  | 20 |  |  | 99.36 | PASS | PASS | 13级残 | 微量 | 少量 | 有残 | 严残 | 有残 | 有残 |  | 李小娟
2016-12-27 | 22:30 | 99G01(1) | 16018674 | 310 | 234 | 偏黄 | 17.5 | 2 | 9 | 99.59 | PASS | PASS | 9级 | 微量 | 少量 | 有残 | 严残 | 有残 | 有残 | 90OK80微残 | 李建丽
2016-12-27 | 22:30 | 8G04 | 16018669 | 240 | 184 | PASS | 20 | 2.5 | 13 | 99.76 | PASS | PASS | 9级 | 微量 | 少量 | 有残 | 严残 | 有残 | 有残 | 80oK(70微残) | 李建丽
2016-12-27 | 23:30 | SP02 | 16018645 | 228 | 148 | PASS | 20 | 4.8 | 3 | 99.84 | PASS | PASS | 10级 | 微量 | 少量 | 有残 | 严残 | 有残 | 有残 | 800K70断 | 李建丽
2016-12-27 | 23:30 | 99G01{2} | 16018674 | 318 | 245 | 偏黄 | 20 | 2.7 | 8 | 99.63 | PASS | PASS | 11级 | 微量 | 少量 | 有残 | 严残 | 有残 | 有残 | 90OK,80残 | 李建丽
2016-12-27 | 24:30 | 3G | 16018672 | 260 | 200 | PASS | 20 | 2 | 6 | 99.45 | PASS | PASS | 11级 | 微量 | 少量 | 有残 | 严残 | 有残 | 有残 | 90oK80微断 | 李建丽
2016-12-28 | 8:00 | DSP66HF01 | 16018703 | 260 | 210 | PASS | 20 | 3 | 9 | 99.58 | PASS | PASS | 9级 | 微量 | 少量 | 有残 | 严残 | 有残 | 严残 | 800K70断 | 黄桂泉
2016-12-28 | 8:00 | 8BL16金像 | 16018641 | 130 | 98 | PASS | 20 | 2.5 | 5 | 99.45 | PASS | PASS | 9级 | 微量 | 少量 | 有残 | 严残 | 有残 | 严残 | 900K80断 | 黄桂泉
2016-12-28 | 9:30 | HD25(2) | 16018632 | 103 | 62 |  | 20 |  |  |  | PASS | PASS | 9级 | 微量 | 少量 | 有残 | 严残 | 有残 | 严残 |  | 黄桂泉
2016-12-28 | 9:30 | 44G | 16018706 | 233 | 182 | PASS | 20 | 3 | 6.5 | 99.57 | PASS | PASS | 10级 | 微量 | 少量 | 严残 | 显不净 | 有残 | 严残 | 100OK,90断 | 黄桂泉 |  | 样
2016-12-28 | 9:30 | SP02 | 16018684 | 226 | 132 | 色相不一样 | 20 | 4.5 | 2.5 | 99.18 | PASS | PASS | 10级 | 微量 | 少量 | 有残 | 有残 | 有残 | 严残 | 900K80断 | 黄桂泉
2016-12-28 | 10:30 | GH15 | 16018704 | 260 | 200 | PASS | 20 | 2.5 | 4.5 | 99.44 | PASS | PASS | 9级 | 微量 | 少量 | 有残 | 严残 | 有残 | 严残 | 130OK120残 | 黄桂泉
2016-12-28 | 10:30 | HD2 (2) | 16018664 | 120 | 82 |  | 20 |  |  |  | PASS | PASS | 9级 | 微量 | 少量 | 有残 | 严残 | 有残 | 严残 |  | 谭娇娇
2016-12-28 | 10:30 | HD2 (2) | 16018631 | 126 | 82 |  | 22.5 |  |  |  | PASS | PASS | 9级 | 微量 | 少量 | 有残 | 严残 | 有残 | 严残 |  | 谭娇娇
2016-12-28 | 10:30 | HD25(1) | 16018632 | 88 | 51 |  | 20 |  |  | 99.45 | PASS | PASS | 9级 | 微量 | 少量 | 有残 | 严残 | 有残 | 严残 |  | 谭娇娇
2016-12-28 | 11:00 | HD2 (2) | 16018663 | 127 | 81 |  | 20 |  |  |  | PASS | PASS | 9级 | 微量 | 少量 | 有残 | 严残 | 有残 | 严残 |  | 谭娇娇
2016-12-28 | 12:00 | WB51 | 16018687 | 260 | 198 | PASS | 20 | 3.5 | 13 | 99.66 | PASS | PASS | 6级 | 微量 | 有残 | 严残 |  | 有残 | 严残 | 130OK120残 | 黄桂泉
2016-12-28 | 12:00 | 44G | 16018705 | 238 | 187 | PASS | 20 | 2 | 9.5 | 99.84 | PASS | PASS | 10级 | 微量 | 少量 | 有残 | 严残 | 有残 | 严残 | 800K70断 | 黄桂泉
2016-12-28 | 12:00 | 6GHB07 | 16018687 | 290 | 221 | PASS | 20 | 2.5 | 14 | 99.85 | PASS | PASS | 8级 | 微量 | 少量 | 有残 | 严残 | 有残 | 严残 | 70oK 60断 | 黄桂泉 |  | 样
2016-12-28 | 13:30 | HD2 (1) | 16018664 | 126 | 80 |  | 20 |  |  | 99.23 | PASS | PASS | 9级 | 微量 | 少量 | 有残 | 有残 | 有残 | 严残 |  | 周菊明
2016-12-28 | 13:30 | SP02 | 16018685 | 222 | 132 | PASS | 20 | 5 | 3 | 99.68 | PASS | PASS | 9级 | 微量 | 少量 | 有残 | 有残 | 有残 | 严残 | 900K80断 | 周菊明
2016-12-28 | 13:30 | 8BL16金像 | 16018709 | 125 | 85 | PASS | 20 | 2.7 | 5.2 | 99.84 | PASS | PASS | 9级 | 微量 | 少量 | 有残 | 有残 | 有残 | 严残 | 900K80断 | 周菊明
2016-12-28 | 13:30 | 8G04 | 16018739 | 234 | 133 | PASS | 20 | 2.5 | 8.7 | 99.88 | PASS | PASS | 9级 | 微量 | 少量 | 有残 | 严残 | 有残 | 严残 | 900K80断 | 周菊明
2016-12-28 | 14:30 | 8G04 | 16018738 | 240 | 186 | PASS | 20 | 2.5 | 8.5 | 99.84 | PASS | PASS | 9级 | 微量 | 少量 | 有残 | 严残 | 有残 | 严残 | 900K80断 | 谭娇娇
2016-12-28 | 14:30 | HD2 1 | 16018699 | 127 | 50 |  | 20 |  |  | 99.87 | PASS | PASS | 9级 | 微量 | 少量 | 有残 | 严残 | 有残 | 严残 |  | 谭娇娇
2016-12-28 | 14:30 | G2006 | 16018708 | 272 | 210 | PASS | 20 | 2 | 5 | 99.85 | PASS | PASS | 9级 | 微量 | 少量 | 有残 | 严残 | 有残 | 严残 | 70oK 60断 | 谭娇娇
2016-12-28 | 14:30 | 09BL12 02 | 16018680 | 360 | 228 | PASS | 20 | 2.5 | 6 | 99.84 | PASS | PASS | 9级 | 微量 | 少量 | 有残 | 严残 | 有残 | 严残 | 140OK130微残 | 谭娇娇
2016-12-28 | 14:30 | 8G01中京 | 16018740 | 272 | 213 | PASS | 20 | 2.5 | 8 | 99.68 | PASS | PASS | 9级 | 微量 | 少量 | 有残 | 显不净 | 有残 | 严残 | 800K70断 | 谭娇娇
2016-12-28 | 15:30 | HD2 2 | 16018699 | 120 | 85 |  | 20 |  |  |  | PASS | PASS | 9级 | 微量 | 少量 | 有残 | 严残 | 有残 | 严残 |  | 李小娟
2016-12-28 | 15:30 | SK11 | 16018676 | 340 | 260 | PASS | 20 |  |  | 99.84 | PASS | PASS | 9级残 | 微量 | 少量 | 少量多 | 有残 | 有残 | 严残 |  | 李小娟
2016-12-28 | 15:30 | SP02 | 16018712 | 225 | 134 | PASS | 20 |  |  | 99.88 | PASS | PASS | 10级 | 微量 | 少量 | 少量多 | 有残 | 有残 | 严残 | 80oK(70微残) | 李小娟
2016-12-28 | 17:30 | 30G07 | 16018677 | 140 | 102 | PASS | 20 | 2 | 7 | 99.35 | PASS | PASS | 9级 | 微量 | 少量 | 少量 | 有残 | 有残 | 严残 | 70OK60微残 | 李小娟
2016-12-28 | 17:30 | 8G04 | 16018737 | 234 | 172 | PASS | 20 | 2.5 | 12 | 99.85 | PASS | PASS | 9级 | 微量 | 少量 | 有残 | 显不净 | 有残 | 严残 | 80oK 70微残 | 李小娟
2016-12-28 | 17:30 | 8G04试样 | 16018717 | 237 | 186 | PASS | 20 | 2.5 | 14 | 99.36 | PASS | PASS | 9级 | 微量 | 少量 | 有残 | 显不净 | 有残 | 严残 | 70oK60微断 | 李小娟
2016-12-28 | 19:30 | HS2 | 16018667 | 100 | 49 |  | 20 |  |  | 99.68 | PASS | PASS | 8级 | 微量 | 少量 | 少量多 | 有残 | 有残 | 严残 |  | 李建丽
2016-12-28 | 19:30 | SP02深圳崇达 | 16018713 | 222 | 150 | PASS | 17.5 | 5 | 1.5 | 99.75 | PASS | PASS | 10级 | 微量 | 少量 | 少量多 | 有残 | 有残 | 严残 | 80oK(70微残) | 李建丽
2016-12-28 | 20:30 | HD2101{2} | 16018733 | 106 | 53 |  | 20 |  |  | 99.58 | PASS | PASS | 10级 | 微量 | 少量 | 有残 | 严残 | 有残 | 严残 |  | 李建丽
2016-12-28 | 20:30 | HB16 | 16018500 | 78 | 50 |  | 20 |  |  | 99.28 | PASS | PASS | 10级 | 微量 | 少量 | 少量多 | 有残 | 有残 | 严残 |  | 李建丽
2016-12-28 | 20:30 | HD2101 1 | 16018733 | 102 | 50 |  | 20 |  |  | 99.39 | PASS | PASS | 10级 | 微量 | 少量 | 有残 | 严残 | 有残 | 严残 |  | 李建丽
2016-12-28 | 20:30 | 09BL1202 | 16018575 | 355 | 280 | PASS | 20 | 2.5 | 6 | 99.65 | PASS | PASS | 10级 | 微量 | 少量 | 有残 | 严残 | 有残 | 严残 | 80oK 70微残 | 李建丽
2016-12-28 | 21:30 | 8G27 | 16018720 | 182 | 139 | PASS | 20 | 2.5 | 13 | 入图库 | PASS | PASS | 9级 | 微量 | 少量 | 有残 | 严残 | 有残 | 严残 | 60ok50微残 | 李小娟 |  | 下一箱
2016-12-28 | 21:30 | HB16 | 16018634 | 75 | 49 |  | 20 |  |  | 99.43 | PASS | PASS | 10级 | 微量 | 少量 | 少量多 | 有残 | 有残 | 严残 |  | 李小娟
2016-12-28 | 22:00 | MG31 | 16018743 | 323 | 190 | PASS | 35 | 2 | 1 | 99.61 |  | PASS | 10级 | 微量 | 微量 | 少量多 | 有残 | 少量多 | 有残 | 60ok50微残 | 李小娟 |  | 板面有黑点
2016-12-28 | 23:00 | GH12 | 16018742 | 270 |  | PASS | 20 | 2 | 9 | 99.86 | PASS | PASS | 9级 | 微量 | 少量 | 有残 | 严残 | 有残 | 严残 | 90oK 80微残 | 李建丽
2016-12-28 | 24:00 | HS2 | 16018735 | 100 |  |  | 20 |  |  | 99.63 | PASS | PASS | 8级 | 微量 | 少量 | 有残 | 严残 | 有残 | 严残 |  | 李建丽
2016-12-28 | 24:00 | 9G | 16018774 | 260 | 198 | PASS | 20 | 2 | 9 | 99.86 | PASS | PASS | 8级 | 微量 | 少量 | 有残 | 严残 | 有残 | 严残 | 80oK70断 | 李小娟
2016-12-28 | 24:00 | MG3101江门崇达 | 16018679 | 290 | 190 | PASS | 22.5 | 1.5 | 0.5 | 98.66 | PASS | PASS | 10级 | 微量 | 微量 | 少量 | 有残 | 有残 | 有残 | 60OK 50断 | 李小娟
2016-12-28 | 24:00 | HB5 | 16018858 | 100 | 82 |  | 20 |  |  | 99.23 | PASS | PASS | 8级残 | 微量 | 有残 | 严残 |  | 有残 | 严残 |  | 李小娟
2016-12-29 | 8:00 | 8G04建业 | 16018741 | 185 | 146 | PASS | 20 | 2.5 | 6 | 99.58 | PASS | PASS | 10级 | 微量 | 少量 | 有残 | 显不净 | 有残 | 严残 | 900K80断 | 周菊明
2016-12-29 | 8:00 | 6GHB深色 | 16018736 | 270 | 210 | PASS | 20 | 3 | 6.5 | 99.76 | PASS | PASS | 9级 | 微量 | 少量 | 有残 | 严残 | 有残 | 严残 | 100OK,90断 | 周菊明
2016-12-29 | 9:30 | HD8(1) | 16018665 | 100 | 56 |  | 20 |  |  | 99.35 | PASS | PASS | 10级 | 微量 | 少量 | 有残 | 有残 | 有残 | 严残 |  | 谭娇娇
2016-12-29 | 9:30 | HB3001 | 16018557 | 150 | 136 |  | 25 |  |  | 99.25 | PASS | PASS | 10级 | 微量 | 少量 | 有残 | 有残 | 有残 | 严残 |  | 谭娇娇
2016-12-29 | 9:30 | HD2 (2) | 16018731 | 125 | 79 |  | 20 |  |  |  | PASS | PASS | 10级 | 微量 | 少量 | 有残 | 有残 | 有残 | 严残 |  | 谭娇娇
2016-12-29 | 9:30 | 6GHB07 | 16018747 | 290 | 221 | PASS | 20 | 2.5 | 12.5 | 99.14 | PASS | PASS | 10级 | 微量 | 少量 | 有残 | 有残 | 有残 | 严残 | 800K70断 | 谭娇娇
2016-12-29 | 9:30 | G2006 | 16018776 | 276 | 195 | PASS | 20 | 2.5 | 5.5 | 99.45 | PASS | PASS | 11级 | 微量 | 少量 | 有残 | 有残 | 有残 | 严残 | 900K80断 | 谭娇娇
2016-12-29 | 9:30 | HD2 (1) | 16018731 | 123 | 85 |  | 20 |  |  | 99.57 | PASS | PASS | 10级 | 微量 | 少量 | 有残 | 有残 | 有残 | 严残 |  | 谭娇娇
2016-12-29 | 9:30 | SK30B | 16018707 | 396 | 288 | 浅了 | 20 |  |  | 99.1 | PASS | PASS | 6级 | 微量 | 少量 | 有残 | 有残 | 有残 | 严残 |  | 谭娇娇
2016-12-29 | 10:30 | 8BL20 | 16018710 | 236 | 185 | PASS | 20 | 2 | 5 | 99.84 | PASS | PASS | 8级 | 微量 | 少量 | 有残 | 有残 | 有残 | 严残 | 120OK110微残 | 周菊明
2016-12-29 | 10:30 | 8BL2 | 16018711 | 240 | 186 | PASS | 20 | 2.5 | 6 | 99.57 | PASS | PASS | 8级 | 微量 | 少量 | 有残 | 有残 | 有残 | 严残 | 120OK110断 | 周菊明
2016-12-29 | 10:30 | MG77 | 16018744 | 275 | 183 | PASS | 20 | 1 | 0 | 99.68 | PASS | PASS | 10级 | 微量 | 少量 | 有残 | 有残 | 少量多 | 有残 | 900K80断 | 周菊明
2016-12-29 | 10:30 | HD2 (1) | 16018698 | 120 | 75 |  | 20 |  |  | 99.66 | PASS | PASS | 9级 | 微量 | 少量 | 有残 | 有残 | 有残 | 严残 |  | 周菊明
2016-12-29 | 10:30 | HD8(2) | 16018665 | 107 | 60 |  | 20 |  |  |  | PASS | PASS | 9级 | 微量 | 少量 | 有残 | 有残 | 有残 | 严残 |  | 周菊明
2016-12-29 | 11:00 | 8BL16 | 16018777 | 128 | 103 | PASS | 20 | 3 | 4 | 99.88 | PASS | PASS | 9级 | 微量 | 少量 | 有残 | 有残 | 少量多 | 有残 | 800K70断 | 周菊明
2016-12-29 | 12:00 | SK1101 | 16018639 | 400 | 288 | 稍浅 | 20 |  |  | 99.56 | 有白点 | PASS | 11级 | 微量 | 少量 | 有残 | 有残 | 有残 | 严残 |  | 谭娇娇
2016-12-29 | 13:30 | GH4001 | 16018748 | 331 | 246 |  | 20 | 2.5 | 6 | 99.65 | PASS | PASS | 10级 | 微量 | 少量 | 有残 | 有残 | 有残 | 严残 | 800K70断 | 谭娇娇
2016-12-29 | 13:30 | HD5 1 | 16018769 | 80 | 52 |  | 20 |  |  | 99.84 | PASS | PASS | 10级 | 微量 | 少量 | 有残 | 有残 | 有残 | 严残 |  | 谭娇娇
2016-12-29 | 13:30 | HD2 2 | 16018698 | 120 | 72 |  | 20 |  |  | 99.57 | PASS | PASS | 10级 | 微量 | 少量 | 有残 | 有残 | 有残 | 严残 |  | 谭娇娇
2016-12-29 | 14:30 | 6GHBS | 16018745 | 280 | 212 | PASS | 20 | 2.5 | 7 | 99.68 | PASS | PASS | 6级 | 微量 | 少量 | 有残 | 有残 | 有残 | 严残 | 120OK110微残 | 周菊明
2016-12-29 | 14:30 | 09BL1202 | 16018750 | 360 | 268 | PASS | 20 | 3 | 6 | 99.84 | PASS | PASS | 10级 | 微量 | 少量 | 有残 | 有残 | 有残 | 严残 | 900K80断 | 周菊明
2016-12-29 | 14:30 | DSP66HF01 | 16018772 | 255 | 152 | PASS | 20 | 2.5 | 8 | 99.57 | PASS | PASS | 9级残 | 微量 | 少量 | 有残 | 有残 | 有残 | 严残 |  | 周菊明
2016-12-29 | 14:30 | HD5(2) | 16018769 | 70 | 45 |  | 20 |  |  | 99.67 | PASS | PASS | 9级 | 微量 | 少量 | 有残 | 有残 | 有残 | 严残 |  | 周菊明
2016-12-29 | 15:30 | GH68 | 16018773 | 372 | 213 |  | 20 | 2.5 | 7 | 99.58 | PASS | PASS | 9级 | 微量 | 少量 | 有残 | 严残 | 有残 | 严残 | 80oK(70微残) | 李小娟
2016-12-29 | 15:30 | 8G04建业 | 16018803 | 182 | 134 |  | 20 | 3 | 5 | 99.67 | PASS | PASS | 9级 | 微量 | 少量 | 有残 | 严残 | 有残 | 严残 | 80oK(70微残) | 李小娟
2016-12-29 | 15:30 | HD21 | 16018666 | 108 | 72 |  | 20 |  |  | 99.58 | PASS | PASS | 9级 | 微量 | 少量 | 有残 | 严残 | 有残 | 严残 |  | 李小娟
2016-12-29 | 15:30 | 8G04奥士康 | 16018804 | 260 | 202 |  | 20 | 2.6 | 6 | 99.57 | PASS | PASS | 10级 | 微量 | 少量 | 有残 | 严残 | 有残 | 严残 | 80oK(70微残) | 李小娟
2016-12-29 | 17:30 | SK27D | 16018862 | 390 | 220 | PASS | 27.5 |  |  | 99.59 | PASS | PASS | 13级 | 微量 | 少量 | 有残 | 严残 | 有残 | 严残 |  | 李小娟 |  | 样
2016-12-29 | 17:30 | HD14HF02 | 16018701 | 150 | 101 |  | 20 |  |  | 99.59 | PASS | PASS | 10级 | 微量 | 少量 | 有残 | 严残 | 有残 | 严残 |  | 李小娟
2016-12-29 | 17:30 | SP02深圳崇达 | 16018781 | 227 | 136 | PASS | 20 | 4 | 2 | 99.78 | PASS | PASS | 10级 | 微量 | 微量 | 少量多 | 严残 | 有残 | 严残 | 70oK60微断 | 李小娟
2016-12-29 | 17:30 | 8BK2 | 16018779 | 260 | 200 | PASS | 25 | 2 | 0 | 99.68 | PASS | PASS | 9级 | 微量 | 少量 | 有残 | 严残 | 有残 | 严残 | 全断 | 李小娟
2016-12-29 | 19:30 | HD2103(1) | 16018859 | 100 | 48 |  | 20 |  |  | 99.19 | PASS | PASS | 10级 | 微量 | 少量 | 有残 | 严残 | 有残 | 严残 |  | 李建丽
2016-12-29 | 19:30 | HD2103(2) | 16018859 | 105 | 49 |  | 20 |  |  | 99.36 | PASS | PASS | 10级 | 微量 | 少量 | 有残 | 严残 | 有残 | 严残 |  | 李建丽
2016-12-29 | 19:30 | SP8T3 | 16018754 | 220 | 144 | PASS | 17.5 | 5 | 2 | 99.76 | PASS | PASS | 10级 | 微量 | 少量 | 有残 | 严残 | 有残 | 严残 | 80oK 70微残 | 李建丽 |  | 下一箱
2016-12-29 | 20:30 | 09BL12(02) | 16018749 | 350 | 272 | PASS | 20 | 2.5 | 12 | 99.63 | PASS | PASS | 9级 | 微量 | 少量 | 有残 | 严残 | 有残 | 严残 | 800K70断 | 李建丽
2016-12-29 | 20:30 | 8G25 | 16018805 | 270 | 205 | PASS | 20 | 2.3 | 5 | 99.76 | PASS | PASS | 11级 | 微量 | 少量 | 有残 | 严残 | 有残 | 严残 | 60OK 50断 | 李建丽
2016-12-29 | 22:00 | 8BL01 | 16018778 | 270 | 210 | PASS | 20 | 2 | 10 | 99.68 | PASS | PASS | 9级 | 微量 | 少量 | 有残 | 严残 | 有残 | 严残 | 50OK40微残 | 李建丽
2016-12-29 | 22:00 | HB31 | 16018868 | 110 |  |  | 20 |  |  | 99.42 | PASS | PASS | 11级 | 微量 | 少量 | 有残 | 严残 | 有残 | 严残 |  | 李建丽
2016-12-29 | 23:00 | SP16 | 16018861 | 220 | 191 | PASS | 20 | 6 | 2 | 入图库 | PASS | PASS | 10级 | 微量 | 少量 | 有残 | 严残 | 有残 | 严残 | 50OK40微残 | 李建丽 |  | 样
2016-12-29 | 24:00 | 20G2联泰 | 16018746 | 160 | 108 | PASS | 20 | 2 | 0 | 99.49 | PASS | PASS | 11级 | 微量 | 微量 | 少量多 | 有残 | 有残 | 严残 | 900K80断 | 李小娟
2016-12-29 | 24:00 | SK3601 | 16018809 | 390 | 210 | PASS | 20 |  |  | 99.36 | PASS | PASS | 13级 | 微量 | 少量 | 有残 | 严残 | 有残 | 严残 |  | 李小娟
2016-12-29 | 24:00 | HD8(1) | 16018799 | 108 | 60 |  | 20 |  |  | 99.68 | PASS | PASS | 10级 | 微量 | 少量 | 有残 | 严残 | 有残 | 严残 |  | 李小娟
2016-12-29 | 0:30 | 8G25 | 16018806 | 270 | 190 | PASS | 20 | 2.5 | 8 | 99.78 | PASS | PASS | 10级 | 微量 | 少量 | 有残 | 严残 | 有残 | 严残 | 70oK60微断 | 李小娟
2016-12-29 | 0:30 | 6GHB07 | 16018812 | 290 | 234 | PASS | 20 | 2 | 9 | 99.19 | PASS | PASS | 10级 | 微量 | 少量 | 有残 | 严残 | 有残 | 严残 | 80oK(70微残) | 李小娟
2016-12-29 | 0:30 | HD8(2) | 16018799 | 100 | 78 |  | 20 |  |  | 99.84 | PASS | PASS | 11级 | 微量 | 少量 | 有残 | 有残 | 有残 | 严残 |  | 谭娇娇
2016-12-30 | 8:00 | 8BL | 16018813 | 270 | 210 |  | 20 |  |  | 99.85 | PASS | PASS | 9级残 | 微量 | 少量 | 有残 | 有残 | 有残 | 严残 | 130OK120残 | 谭娇娇
2016-12-30 | 8:00 | MG3101深联 | 16018810 | 270 | 180 | 色相不一样 | 30 | 1 | 0 | 99.57 | 有明显垃圾 | PASS | 11级 | 微量 | 少量 | 有残 | 严残 | 有残 | 严残 | 70OK60微断 | 谭娇娇 |  | 做标样（万）
2016-12-30 | 11:30 | 09BL | 16018847 | 240 | 185 | PASS | 20 |  |  | 99.57 | PASS | PASS | 9级 | 微量 | 少量 | 有残 | 严残 | 有残 | 严残 | 120OK110微残 | 谭娇娇
2016-12-30 | 11:30 | HD2低粘度2 | 16018934 | 78 | 62 |  | 20 |  |  | 99.63 | PASS | PASS | 9级 | 微量 | 少量 | 有残 | 严残 | 有残 | 严残 |  | 谭娇娇
2016-12-30 | 13:00 | HD2 1 | 16018835 | 123 | 78 |  | 20 |  |  | 99.18 | PASS | PASS | 9级 | 微量 | 少量 | 有残 | 严残 | 有残 | 严残 |  | 谭娇娇
2016-12-30 | 13:00 | MG77 | 16018845 | 277 | 186 | 稍浅 | 20 | 1 | 0 | 99.62 | PASS | PASS | 10级 | 微量 | 少量 | 有残 | 严残 | 有残 | 严残 | 800K70断 | 谭娇娇
2016-12-30 | 13:00 | 8W4 | 16018821 | 265 | 206 | PASS | 20 | 4 | 12 | 99.54 | PASS | PASS | 6级 | 微量 | 少量 | 有残 | 严残 | 有残 | 严残 | 全断 | 谭娇娇
2016-12-30 | 13:00 | HD2 1 | 16018836 | 130 | 82 |  | 22.5 |  |  | 99.57 | PASS | PASS | 10级 | 微量 | 少量 | 有残 | 严残 | 有残 | 严残 |  | 黄桂泉
2016-12-30 | 13:00 | HD2 2 | 16018835 | 128 | 80 |  | 22.5 |  |  | 99.68 | PASS | PASS | 10级 | 微量 | 少量 | 有残 | 严残 | 有残 | 严残 |  | 黄桂泉
2016-12-30 | 13:00 | 09BL1202 | 16018848 | 359 | 278 | PASS | 20 | 3 | 7 | 99.845 | PASS | PASS | 10级 | 微量 | 少量 | 有残 | 严残 | 有残 | 严残 | 900K80断 | 黄桂泉
2016-12-30 | 14:30 | HD25 1 | 16018837 | 98 | 62 |  | 22.5 |  |  | 99.85 | PASS | PASS | 9级 | 微量 | 少量 | 有残 | 严残 | 有残 | 严残 |  | 谭娇娇
2016-12-30 | 14:30 | HD21(1) | 16018800 | 100 | 62 |  | 22.5 |  |  | 99.57 | PASS | PASS | 9级 | 微量 | 少量 | 有残 | 严残 | 有残 | 严残 |  | 谭娇娇
2016-12-30 | 14:30 | HD25 2 | 16018837 | 100 |  |  | 20 |  |  | 99.38 | PASS | PASS | 9级 | 微量 | 少量 | 有残 | 严残 | 有残 | 严残 |  | 谭娇娇
2016-12-30 | 15:00 | 8Y | 16018849 | 265 | 206 | PASS | 20 | 2.8 | 4.5 | 99.17 | PASS | PASS | 9级 | 微量 | 少量 | 有残 | 严残 | 有残 | 严残 | 120OK110微残 | 谭娇娇
2016-12-30 | 15:00 | 8BL16 | 16018846 | 127 | 104 | PASS | 20 | 3.6 | 3 | 99.34 | PASS | PASS | 9级 | 微量 | 少量 | 有残 | 严残 | 有残 | 严残 | 800K70断 | 谭娇娇
2016-12-30 | 15:30 | 44G{1} | 16018877 | 238 | 185 | PASS | 20 | 3 | 9 | 99.54 | PASS | PASS | 9级 | 微量 | 少量 | 有残 | 严残 | 有残 | 严残 | 90oK 80微残 | 李小娟
2016-12-30 | 15:30 | 44G 2 | 16018877 | 235 | 182 | PASS | 20 | 2.8 | 7 | 99.85 | PASS | PASS | 9级残 | 微量 | 少量 | 有残 | 严残 | 有残 | 严残 | 900K80断 | 李小娟
2016-12-30 | 15:30 | GH10 | 16018840 | 266 | 208 | PASS | 20 | 3 | 5.5 | 99.57 | PASS | PASS | 9级残 | 微量 | 少量 | 有残 | 严残 | 有残 | 严残 | 1100K100断 | 李小娟
2016-12-30 | 15:30 | HD8 | 16018770 | 110 | 56 |  | 20 |  |  | 99.51 | PASS | PASS | 10级残 | 微量 | 少量 | 有残 | 严残 | 有残 | 严残 |  | 李小娟
2016-12-30 | 15:30 | HD21{2} | 16018800 | 100 | 62 |  | 20 |  |  | 99.85 | PASS | PASS | 9级 | 微量 | 少量 | 有残 | 严残 | 有残 | 严残 |  | 李小娟
2016-12-30 | 15:30 | GH4801 | 16018842 | 266 | 210 | PASS | 20 | 3 | 9.5 | 99.68 | PASS | PASS | 10级残 | 微量 | 少量 | 有残 | 严残 | 有残 | 严残 | 100OK90微残 | 李小娟
2016-12-30 | 17:30 | GH16 | 16018807 | 266 | 202 | PASS | 20 | 2.8 | 9.5 | 99.65 | PASS | PASS | 10级残 | 微量 | 少量 | 有残 | 严残 | 有残 | 严残 | 90oK 80微残 | 李小娟
2016-12-30 | 17:30 | 44G | 16018878 | 238 | 183 | PASS | 20 | 3 | 8.8 | 99.37 | PASS | PASS | 9级 | 微量 | 少量 | 有残 | 严残 | 有残 | 严残 | 90OK,80残 | 李小娟
2016-12-30 | 17:30 | HL22 | 16018734 | 110 | 87 |  | 20 |  |  | 99.15 | PASS | PASS | 9级 | 微量 | 少量 | 有残 | 严残 | 有残 | 严残 |  | 李小娟
2016-12-30 | 17:30 | 8G04 | 16018879 | 230 | 130 | PASS | 20 | 3 | 9 | 99.85 | PASS | PASS | 9级 | 微量 | 少量 | 有残 | 严残 | 有残 | 严残 |  | 李小娟
2016-12-30 | 17:30 | HD2(1) 高粘度 | 16018875 | 190 | 147 |  | 20 |  |  | 99.63 | PASS | PASS | 10级 | 微量 | 少量 | 有残 | 严残 | 有残 | 严残 |  | 李小娟
2016-12-30 | 17:30 | GH1801 | 16018931 | 367 | 267 | PASS | 20 | 3 | 12 | 99.55 | PASS | PASS | 10级 | 微量 | 少量 | 有残 | 显不净 | 有残 | 严残 | 90oK 80微残 | 李小娟
2016-12-30 | 17:30 | G602福建星河 | 16018534 | 125 | 102 | PASS | 20 | 4.5 | 15 | 99.78 | PASS | PASS | 10级 | 微量 | 少量 | 有残 | 显不净 | 有残 | 严残 | 70OK60微断 | 李小娟
2016-12-30 | 19:30 | SP8T3 | 16018755 | 213 | 141 | PASS | 20 | 6 | 3 | 99.64 | PASS | PASS | 10级 | 微量 | 少量 | 少量多 | 有残 | 有残 | 严残 | 80oK70微断 | 李建丽 |  | 下一箱
2016-12-30 | 19:30 | G602福建星河 | 16018802 | 120 | 98 | PASS | 20 | 3.5 | 13 | 99.31 | PASS | PASS | 11级残 | 微量 | 少量 | 有残 | 严残 | 有残 | 严残 | 70OK60微残 | 李建丽
2016-12-30 | 19:30 | HD2 (2)高粘度 | 16018875 | 192 | 133 |  | 20 |  |  | 99.12 | PASS | PASS | 10级 | 微量 | 少量 | 有残 | 严残 | 有残 | 严残 |  | 李建丽
2016-12-30 | 20:30 | SP8T3 | 16018850 | 220 | 140 | PASS | 20 | 4.5 | 2 | 99.47 | PASS | PASS | 10级 | 微量 | 少量 | 少量多 | 有残 | 有残 | 严残 | 80oK(70微残) | 李建丽
2016-12-30 | 21:30 | HD31 | 16018801 | 130 | 64 |  | 20 |  |  | 99.85 | PASS | PASS | 10级 | 微量 | 微量 | 少量 | 有残 | 少量多 | 有残 |  | 李小娟 |  | 下一箱
2016-12-30 | 23:00 | SP02深圳崇达 | 16018780 | 220 | 146 | PASS | 20 | 5.5 | 2 | 99.63 | PASS | PASS | 10级 | 微量 | 少量 | 少量多 | 有残 | 有残 | 严残 | 80oK 70微残 | 李建丽
2016-12-30 | 23:00 | WB51 | 16018784 | 255 | 230 | PASS | 20 | 2.5 | 12 | 99.53 | PASS | PASS | 6级 | 微量 | 有残 | 严残 |  | 有残 | 严残 | 130OK120残 | 李建丽
2016-12-30 | 23:00 | WA3 | 16018928 | 276 | 240 | PASS | 20 | 3 | 11 | 99.58 | PASS | PASS | 6级 | 有残 | 有残 | 显不净 |  | 有残 | 严残 | 140OK130断 | 李建丽
2016-12-30 | 23:00 | HD2 (1) | 16018874 | 128 | 86 |  | 20 |  |  | 99.51 | PASS | PASS | 9级 | 微量 | 少量 | 有残 | 严残 | 有残 | 严残 |  | 李建丽
2016-12-30 | 24:00 | 18GHB | 16018843 | 264 | 208 | PASS | 20 | 2.5 | 10 | 99.63 | PASS | PASS | 10级 | 微量 | 少量 | 有残 | 严残 | 有残 | 严残 | 80oK(70微残) | 李小娟
2016-12-30 | 24:00 | 18GHB(2) | 16018843 | 270 | 210 | PASS | 20 | 2 | 9 | 99.43 | PASS | PASS | 10级 | 微量 | 少量 | 有残 | 严残 | 有残 | 严残 | 90oK 80微残 | 李小娟
2016-12-30 | 24:00 | HD2 (2) | 16018874 | 128 | 85 |  | 20 |  |  | 99.13 | PASS | PASS | 9级 | 微量 | 少量 | 有残 | 严残 | 有残 | 严残 |  | 李小娟
2016-12-31 | 8:00 | 8G04 | 16018880 | 240 | 182 |  | 20 | 2 | 6 | 99.42 | PASS | PASS | 9级残 | 微量 | 少量 | 有残 | 严残 | 有残 | 严残 | 900K80断 | 周菊明
2016-12-31 | 8:00 | 09BL6(06) | 16018886 | 260 | 210 | 浅了 | 20 | 3 | 5.5 | 99.37 | PASS | PASS | 9级残 | 微量 | 少量 | 有残 | 严残 | 有残 | 严残 | 100OK,90断 | 周菊明
2016-12-31 | 8:00 | 8G01中京 | 16018911 | 277 |  |  | 20 | 2.5 | 7 | 99.54 | PASS | PASS | 9级残 | 微量 | 少量 | 有残 | 严残 | 有残 | 严残 | 900K80断 | 周菊明
2016-12-31 | 9:30 | SK33 | 16018930 | 318 | 192 | 偏黄 | 20 |  |  | 99.15 | PASS | PASS | 13级 | 微量 | 少量 | 有残 | 严残 | 有残 | 严残 |  | 谭娇娇
2016-12-31 | 9:30 | 8BL2 | 16018918 | 237 | 182 |  | 20 | 2 | 5 | 99.63 | PASS | PASS | 8级 | 微量 | 少量 | 有残 | 严残 | 有残 | 严残 |  | 谭娇娇
2016-12-31 | 9:30 | SK40HF | 16018884 | 402 | 318 | 偏绿 | 20 |  |  | 99.78 | PASS | PASS | 7级 | 微量 | 少量 | 有残 | 严残 | 有残 | 严残 |  | 谭娇娇
2016-12-31 | 9:30 | HD2 (2) | 16018904 | 127 | 80 |  | 20 |  |  | 99.81 | PASS | PASS | 9级残 | 微量 | 少量 | 有残 | 严残 | 有残 | 严残 |  | 谭娇娇
2016-12-31 | 10:30 | HD8A | 16018876 | 100 | 60 |  | 20 |  |  | 99.87 | PASS | PASS | 9级 | 微量 | 少量 | 有残 | 严残 | 有残 | 严残 |  | 谭娇娇
2016-12-31 | 10:30 | 8BL7 | 16018914 | 263 | 198 | PASS | 20 | 2.5 | 6 | 99.85 | PASS | PASS | 9级 | 微量 | 少量 | 有残 | 严残 | 有残 | 严残 | 120OK110微残 | 谭娇娇
2016-12-31 | 10:30 | 09BL12(02) | 16018887 | 350 | 258 | PASS | 20 | 3 | 5 | 99.64 | PASS | PASS | 9级 | 微量 | 少量 | 有残 | 严残 | 有残 | 严残 | 100OK90微残 | 谭娇娇
2016-12-31 | 10:30 | 23GHB江西深联 | 16018881 | 262 | 202 | 稍浅 | 20 | 2.5 | 5.5 | 99.58 | PASS | PASS | 11级 | 微量 | 少量 | 有残 | 严残 | 有残 | 严残 | 70OK60微断 | 谭娇娇
2017-02-14 | 14:30 | HD22(2) | 17001647 | 150 | 80 |  | 20 |  |  | 99.75 | PASS | PASS | 10级 | 微量 | 少量 | 有残 | 严残 | 严残 | 严残 |  | 李建丽
2016-12-31 | 11:00 | HD2 (1) | 16018904 | 121 | 87 |  | 20 |  |  | 99.84 | PASS | PASS | 10级 | 微量 | 少量 | 有残 | 严残 | 有残 | 严残 |  | 谭娇娇
2016-12-31 | 11:00 | HB6 | 16018999 | 118 | 47 |  | 20 |  |  | 入图库 | PASS | PASS | 10级 | 微量 | 少量 | 有残 | 严残 | 有残 | 严残 |  | 谭娇娇
2016-12-31 | 11:00 | 8BL7(2) | 16018914 | 261 | 198 | PASS | 20 | 3 | 6 |  | PASS | PASS | 9级 | 微量 | 少量 | 有残 | 严残 | 有残 | 严残 | 120OK110微残 | 谭娇娇
2016-12-31 | 12:00 | GH16 | 16018882 | 260 | 198 | PASS | 20 | 3 | 6 | 99.84 | PASS | PASS | 9级 | 微量 | 少量 | 有残 | 严残 | 有残 | 严残 | 900K80断 | 周菊明
2016-12-31 | 12:00 | SP8T3 | 16018851 | 215 | 130 | PASS | 20 | 6 | 3.5 | 99.67 | PASS | PASS | 9级 | 微量 | 少量 | 有残 | 严残 | 有残 | 严残 | 900K80断 | 周菊明
2016-12-31 | 12:00 | HD2406 | 16018907 | 78 | 39 |  | 20 |  |  | 97.42 | PASS | PASS | 9级 | 微量 | 少量 | 有残 | 严残 | 有残 | 严残 |  | 周菊明
2016-12-31 | 13:30 | HD14HF02 | 16018906 | 150 | 98 |  | 20 |  |  | 99.84 | PASS | PASS | 10级 | 微量 | 少量 | 有残 | 严残 | 有残 | 严残 |  | 李建丽
2016-12-31 | 13:30 | 8G26 | 16018883 | 238 | 185 | PASS | 20 | 2.5 | 7 | 99.67 | PASS | PASS | 10级 | 微量 | 少量 | 有残 | 严残 | 有残 | 严残 | 70OK60微断 | 李建丽
2016-12-31 | 13:30 | 44G试样1 | 16018998 | 236 | 201 | PASS | 20 | 3 | 6.5 | 99.65 | PASS | PASS | 9级 | 微量 | 少量 | 有残 | 严残 | 有残 | 严残 | 60ok50微残 | 李建丽
2016-12-31 | 13:30 | 8G04 | 16018951 | 234 | 180 | PASS | 20 | 2 | 5 | 99.28 | PASS | PASS | 9级 | 微量 | 少量 | 有残 | 严残 | 有残 | 严残 | 80oK 70微残 | 李建丽
2016-12-31 | 13:30 | 8BK6 | 16018863 | 300 | 223 | PASS | 20 | 2.5 | 7 | 99.84 | PASS | PASS | 8级 | 微量 | 少量 | 有残 | 严残 | 有残 | 严残 | 100OK,90断 | 李建丽 |  | 标样
2016-12-31 | 13:30 | MG3101 | 16018885 | 300 | 195 | PASS | 20 | 1 | 0 | 99.58 | PASS | PASS | 10级 | 微量 | 少量 | 有残 | 严残 | 少量多 | 有残 | 800K70断 | 李建丽
2016-12-31 | 14:30 | 8BKH | 16018917 | 238 | 183 | PASS | 20 | 1 | 0 | 99.55 | PASS | PASS | 9级 | 微量 | 少量 | 有残 | 严残 | 有残 | 严残 |  | 李建丽
2016-12-31 | 14:30 | SK31 | 16018844 | 350 | 268 | PASS | 20 |  |  | 99.67 | PASS | PASS | 12级 | 微量 | 少量 | 有残 | 严残 | 有残 | 严残 |  | 李建丽
2016-12-31 | 15:30 | 9G | 16018912 | 268 | 206 | PASS | 20 | 2.5 |  | 99.81 | PASS | PASS | 8级 | 微量 | 少量 | 有残 | 严残 | 有残 | 严残 | 100OK,90断 | 李建丽
2016-12-31 | 16:00 | WB54 | 16018854 | 254 | 182 | PASS | 20 | 3 | 12 | 99.63 | PASS | PASS | 6级 | 微量 | 少量多 | 严残 |  | 有残 | 严残 | 120OK110微残 | 李小娟
2016-12-31 | 16:00 | HD25(1) | 16018905 | 110 | 70 |  | 20 |  |  | 99.569 | PASS | PASS | 10级 | 微量 | 少量 | 有残 | 严残 | 有残 | 严残 |  | 李小娟
2016-12-31 | 17:30 | HD25(2) | 16018905 | 105 | 58 |  | 20 |  |  | 99.18 | PASS | PASS | 10级 | 微量 | 少量 | 有残 | 严残 | 有残 | 严残 |  | 李小娟
2016-12-31 | 19:30 | HD12 | 16018702 | 70 |  |  | 20 |  |  | 99.65 | PASS | PASS | 10级 | 微量 | 少量 | 少量多 | 有残 | 有残 | 严残 |  | 李小娟
2016-12-31 | 19:30 | HD12 | 16018771 | 72 |  |  | 20 |  |  | 99.5 | PASS | PASS | 10级 | 微量 | 少量 | 少量多 | 有残 | 有残 | 严残 |  | 李小娟
2017-01-15 | 19:30 | HD22试样（2） | 17000903 | 150 |  |  | 20 |  |  | 99.45 | PASS | PASS | 10级 | 微量 | 微量 | 少量 | 有残 | 有残 | 严残 |  | 李建丽
2016-12-16 | 17:30 | HD22试样2 | 16017983 | 142 | 85 |  | 20 |  |  | 99.05 | PASS | PASS | 8级 | 微量 | 少量 | 有残 | 严残 | 有残 | 严残 |  | 李小娟
2016-12-31 | 19:30 | SK01HF | 16018968 | 390 | 288 |  | 20 |  |  | 入图库 | PASS | PASS | 6级 | 少量 | 少量 | 有残 | 严残 | 有残 | 严残 |  | 李小娟 |  | 样
2016-12-31 | 19:30 | G601明阳 | 16018954 | 240 |  | PASS | 20 | 2 | 8 | 99.78 | PASS | PASS | 9级 | 微量 | 少量 | 有残 | 严残 | 有残 | 严残 | 60ok50微残 | 李小娟 |  | 下一箱
2016-12-31 | 20:30 | 44G | 16018948 | 238 | 180 | PASS | 20 | 4 | 10.5 | 99.86 | PASS | PASS | 9级 | 微量 | 少量 | 有残 | 严残 | 有残 | 严残 | 80oK(70微残) | 黄桂泉
2016-12-31 | 21:30 | HD2 (1) | 16018944 | 127 | 85 |  | 20 |  |  | 99.63 | PASS | PASS | 9级 | 微量 | 少量 | 有残 | 严残 | 有残 | 严残 |  | 黄桂泉
2016-12-31 | 21:30 | HD11 | 16018946 | 112 | 20 |  | 20 |  |  | 99.13 | PASS | PASS | 8级 | 微量 | 少量 | 有残 | 严残 | 有残 | 严残 |  | 黄桂泉
2016-12-31 | 22:30 | HD2 (2) | 16018944 | 122 | 92 |  | 20 |  |  | 99.23 | PASS | PASS | 9级 | 微量 | 少量 | 有残 | 严残 | 有残 | 严残 |  | 黄桂泉
2016-12-31 | 22:30 | 23GHB | 16018953 | 270 | 210 | PASS | 20 | 2.5 | 7 | 99.27 | PASS | PASS | 9级 | 微量 | 少量 | 有残 | 严残 | 有残 | 严残 | 80oK(70微残) | 黄桂泉
2016-12-31 | 22:30 | 2G | 16018916 | 270 |  | PASS | 20 | 3 | 9 | 99.57 | PASS | PASS | 9级 | 微量 | 少量 | 有残 | 严残 | 有残 | 严残 | 90OK,80残 | 黄桂泉 |  | 样
2017-01-02 | 8:00 | MG6 | 16018983 | 264 | 164 | PASS | 20 | 2 | 0 | 99.67 | PASS | PASS | 10级 | 微量 | 微量 | 少量 | 有残 | 少量多 | 有残 | 70ok60残 | 李小娟
2017-01-02 | 8:00 | SK30 | 16018956 | 400 | 288 | PASS | 20 |  |  | 99.65 | PASS | PASS | 8级 | 微量 | 少量 | 有残 | 严残 | 有残 | 严残 |  | 李小娟
2017-01-02 | 8:00 | HD2 1 | 16018943 | 122 | 92 |  | 20 |  |  | 99.28 | PASS | PASS | 9级 | 微量 | 少量 | 有残 | 严残 | 有残 | 严残 |  | 李小娟
2017-01-02 | 8:00 | 8G01中京 | 16018985 | 275 | 203 | PASS | 20 | 2.5 | 9 | 99.84 | PASS | PASS | 9级 | 微量 | 少量 | 有残 | 严残 | 有残 | 严残 | 90oK 80微残 | 李小娟
2017-01-02 | 8:00 | HD2 2 | 16018943 | 128 | 89 |  | 20 |  |  | 99.58 | PASS | PASS | 9级 | 微量 | 少量 | 有残 | 严残 | 有残 | 严残 |  | 李小娟
2017-01-02 | 10:00 | HD23HF | 16018947 | 110 |  |  | 20 |  |  | 99.55 | PASS | PASS | 10级 | 微量 | 少量 | 有残 | 严残 | 有残 | 严残 |  | 李建丽
2017-01-02 | 10:00 | HD2(1) | 16018977 | 120 | 84 |  | 20 |  |  | 99.67 | PASS | PASS | 11级 | 微量 | 少量 | 有残 | 严残 | 有残 | 严残 |  | 李建丽
2017-01-02 | 10:00 | MG31 | 16018927 | 320 |  | PASS | 20 | 2 | 0.5 | 99.37 | PASS | PASS | 10级 | 微量 | 少量 | 少量多 | 有残 | 少量多 | 有残 | 80oK(70微残) | 李建丽
2017-01-02 | 11:00 | G2006 | 16018987 | 280 | 200 | PASS | 20 | 2.5 | 10 | 99.74 | PASS | PASS | 9级 | 微量 | 少量 | 有残 | 严残 | 有残 | 严残 | 80OK70微残 | 谭娇娇
2017-01-02 | 11:00 | SP02深圳崇达 | 16018919 | 225 | 150 | PASS | 20 | 6 | 2 | 99.65 | PASS | PASS | 10级 | 微量 | 少量 | 有残 | 严残 | 有残 | 严残 | 80oK 70微残 | 谭娇娇
2017-01-02 | 11:00 | GH4001 | 16018988 | 335 | 340 | PASS | 20 | 2 | 8 | 99.86 | PASS | PASS | 10级 | 微量 | 少量 | 有残 | 严残 | 有残 | 严残 | 70OK60微残 | 谭娇娇
2017-01-02 | 11:30 | 8BL2 | 16018959 | 240 | 180 | PASS | 20 | 3 | 7 | 99.69 | PASS | PASS | 10级 | 微量 | 少量 | 有残 | 严残 | 有残 | 严残 | 130OK120残 | 李建丽
2017-01-02 | 13:30 | 87GHB | 16018955 | 240 |  | PASS | 20 | 2 | 5 | 99.68 | PASS | PASS | 10级 | 微量 | 少量 | 有残 | 严残 | 有残 | 严残 | 70OK60微残 | 李建丽
2017-01-02 | 13:30 | SP02 | 16018891 | 223 | 148 | PASS | 20 | 4 | 3 | 99.75 | PASS | PASS | 10级 | 微量 | 少量 | 有残 | 严残 | 有残 | 严残 | 80oK 70微残 | 李建丽
2017-01-02 | 13:30 | HD2 2 | 16018977 | 129 | 96 |  | 20 |  |  | 99.42 | PASS | PASS | 10级 | 微量 | 少量 | 有残 | 严残 | 有残 | 严残 |  | 李建丽
2017-01-02 | 13:30 | HD15 | 16018980 | 118 |  |  | 20 |  |  | 99.78 | PASS | PASS | 10级 | 微量 | 少量 | 有残 | 严残 | 有残 | 严残 |  | 李建丽
2017-01-02 | 14:30 | 8G01中京 | 16018986 | 270 | 202 | PASS | 20 | 2 | 10 | 99.84 | PASS | PASS | 11级 | 微量 | 少量 | 有残 | 严残 | 有残 | 严残 | 80oK 70微残 | 谭娇娇
2017-01-02 | 14:30 | 8BKT | 16018989 | 260 | 172 | PASS | 22.5 | 2 | 0 | 99.68 | PASS | PASS | 11级残 | 微量 | 少量 | 有残 | 严残 | 有残 | 严残 | 全断 | 谭娇娇
2017-01-02 | 14:30 | SP02深圳崇达 | 16018892 | 226 | 150 | PASS | 20 | 5.5 | 2 | 99.55 | PASS | PASS | 11级 | 微量 | 少量 | 有残 | 有残 | 有残 | 严残 | 80oK 70微残 | 谭娇娇
2017-01-02 | 14:30 | 6GHB | 16018957 | 270 |  | PASS | 20 | 2 | 9 | 99.64 | PASS | PASS | 10级残 | 微量 | 少量 | 有残 | 严残 | 有残 | 严残 | 90oK80微断 | 谭娇娇
2017-01-02 | 15:30 | 09BL6 07 | 16018958 | 220 | 184 | PASS | 20 | 2 | 7 | 入图库 | 气泡白点都有 |  | 8级残 | 微量 | 少量 | 有残 | 严残 | 有残 | 严残 | 100OK90微残 | 谭娇娇
2017-01-02 | 15:30 | 8G04奥士康 | 17000017 | 240 | 184 | PASS | 20 | 2.5 | 11 | 99.75 | PASS | PASS | 10级 | 微量 | 少量 | 有残 | 严残 | 有残 | 严残 | 900K80断 | 周菊明
2017-01-02 | 17:30 | 44G | 17000020 | 238 | 183 | PASS | 20 | 2 | 9 | 99.19 | PASS | PASS | 10级 | 微量 | 少量 | 严残 | 显不净 | 有残 | 严残 | 90oK 80微残 | 周菊明
2017-01-02 | 17:30 | 6GHB | 17000024 | 263 | 204 | PASS | 20 | 2.5 | 10 | 99.26 | PASS | PASS | 10级 | 微量 | 少量 | 有残 | 严残 | 有残 | 严残 | 100OK,90断 | 周菊明
2017-01-02 | 17:30 | SP02深圳崇达 | 16018920 | 226 | 149 | PASS | 20 | 6 | 6 | 99.33 | PASS | PASS | 10级 | 微量 | 少量 | 有残 | 严残 | 有残 | 严残 | 900K80断 | 周菊明
2017-01-02 | 17:30 | HD20 | 16018981 | 130 |  |  | 20 |  |  | 99.47 | PASS | PASS | 10级 | 微量 | 少量 | 有残 | 严残 | 有残 | 严残 |  | 周菊明
2017-01-02 | 17:30 | HD8(1) | 16018978 | 100 | 72 |  | 20 |  |  | 99.44 | PASS | PASS | 10级 | 微量 | 少量 | 有残 | 严残 | 有残 | 严残 |  | 周菊明
2017-01-02 | 19:30 | 44G | 17000019 | 238 | 203 |  | 20 | 3 | 7 | 99.48 | PASS | PASS | 10级 | 微量 | 少量 | 有残 | 严残 | 有残 | 严残 | 800K70断 | 黄桂泉
2017-01-02 | 19:30 | HD8 2 | 16018978 | 100 | 72 |  | 20 |  |  |  | PASS | PASS | 10级 | 微量 | 少量 | 有残 | 严残 | 有残 | 严残 |  | 黄桂泉
2017-01-02 | 20:30 | SP01试样 | 16018964 | 228 |  | PASS | 20 | 4.5 | 5 | 99.23 | PASS | PASS | 10级 | 微量 | 少量 | 有残 | 严残 | 有残 | 严残 | 900K80断 | 黄桂泉
2017-01-02 | 20:30 | 8G04益阳奥 | 17000016 | 258 | 205 | PASS | 20 | 2.5 | 10 | 99.51 | PASS | PASS | 10级 | 微量 | 少量 | 有残 | 严残 | 有残 | 严残 | 900K80断 | 黄桂泉
2017-01-02 | 20:30 | HD2试样1 | 16018903 | 123 | 80 |  | 20 |  |  | 99.11 | PASS | PASS | 10级 | 微量 | 少量 | 有残 | 严残 | 有残 | 严残 |  | 黄桂泉
2017-01-02 | 20:30 | HD2 (1) | 17000009 | 120 | 78 |  | 20 |  |  | 99.24 | PASS | PASS | 10级 | 微量 | 少量 | 有残 | 严残 | 有残 | 严残 |  | 黄桂泉
2017-01-02 | 22:00 | HD2 (2) | 16018903 | 121 | 95 |  | 20 |  |  |  | PASS | PASS | 9级 | 微量 | 少量 | 有残 | 严残 | 有残 | 严残 |  | 黄桂泉
2017-01-02 | 22:00 | HD12 | 16018908 | 79 | 52 |  | 20 |  |  | 99.17 | PASS | PASS | 11级 | 微量 | 少量 | 有残 | 严残 | 有残 | 严残 |  | 黄桂泉
2017-01-02 | 0:30 | HD2 (1) | 17000010 | 120 | 83 |  | 20 |  |  | 99.34 | PASS | PASS | 9级 | 微量 | 少量 | 有残 | 严残 | 有残 | 严残 |  | 黄桂泉
2017-01-02 | 0:30 | HD2 | 17000009 | 120 | 83 |  | 20 |  |  |  | PASS | PASS | 9级 | 微量 | 少量 | 有残 | 严残 | 有残 | 严残 |  | 黄桂泉
2017-01-02 | 0:30 | SP01试样2 | 16018965 | 228 |  | PASS | 20 |  |  | 99.18 | PASS | PASS | 10级 | 微量 | 少量 | 有残 | 严残 | 有残 | 严残 | 900K80断 | 黄桂泉 |  | 下一箱
2017-01-03 | 8:00 | GH16(02) | 17000022 | 276 | 213 | PASS | 20 | 2 | 5 | 99.63 | PASS | PASS | 11级残 | 微量 | 少量 | 有残 | 严残 | 有残 | 严残 | 70OK60微残 | 谭娇娇
2017-01-03 | 8:00 | 8G25 | 17000014 | 276 | 212 | PASS | 20 | 2 | 4 | 99.75 | PASS | PASS | 10级 | 微量 | 少量 | 有残 | 严残 | 有残 | 严残 | 60ok50微残 | 谭娇娇
2017-01-03 | 8:00 | HD2 (2) | 17000010 | 130 | 93 |  | 20 |  |  | 99.63 | PASS | PASS | 10级 | 微量 | 少量 | 有残 | 严残 | 有残 | 严残 |  | 谭娇娇
2017-01-03 | 8:00 | 8BKT | 16018990 | 260 | 200 | PASS | 27.5 | 2 | 0 | 99.59 | PASS | PASS | 9级 | 微量 | 少量 | 有残 | 严残 | 有残 | 严残 | 全断 | 谭娇娇
2017-01-03 | 9:30 | 09BL6加深 | 17000025 | 270 | 205 | PASS | 20 | 2.5 | 17 | 99.23 | PASS | PASS | 11级 | 微量 | 少量 | 有残 | 严残 | 有残 | 严残 | 90oK 80微残 | 谭娇娇 |  | 标样 |  | 对比16015806（11月份）流油OK
2017-01-03 | 9:30 | HD2 (1) | 17000045 | 127 | 94 |  | 20 |  |  | 99.51 | PASS | PASS | 11级 | 微量 | 少量 | 有残 | 严残 | 有残 | 严残 |  | 谭娇娇
2017-01-03 | 9:30 | HD2 (2) | 17000045 | 127 | 90 |  | 20 |  |  | 99.11 | PASS | PASS | 11级 | 微量 | 少量 | 有残 | 严残 | 有残 | 严残 |  | 谭娇娇
2017-01-03 | 10:30 | GH1801 | 17000052 | 370 | 277 | PASS | 20 | 2 | 9.5 | 99.64 | PASS | PASS | 11级残 | 微量 | 少量 | 有残 | 显不净 | 有残 | 严残 | 80oK(70微残) | 李小娟
2017-01-03 | 10:30 | 8G04 | 17000049 | 240 | 172 | PASS | 20 | 2 | 8 | 99.58 | PASS | PASS | 10级残 | 微量 | 少量 | 有残 | 严残 | 有残 | 严残 | 80oK(70微残) | 李小娟
2017-01-03 | 10:30 | SP02深圳崇达 | 16018992 | 228 | 152 | PASS | 20 | 4 | 1.5 | 99.51 | PASS | PASS | 10级 | 微量 | 少量 | 少量多 | 有残 | 有残 | 严残 | 70OK60微残 | 李小娟
2017-01-03 | 11:30 | 82G | 17000050 | 265 | 210 | PASS | 20 | 2 | 9 | 99.64 | PASS | PASS | 11级 | 微量 | 少量 | 有残 | 严残 | 有残 | 严残 | 80oK(70微残) | 李小娟
2017-01-03 | 11:30 | 23GHB | 17000018 | 265 | 210 | PASS | 20 | 2.5 | 7 | 99.62 | PASS | PASS | 10级 | 微量 | 少量 | 有残 | 严残 | 有残 | 严残 | 90oK 80微残 | 李小娟
2017-01-03 | 11:30 | GH1801 | 17000051 | 366 | 276 | PASS | 20 | 2 | 10 | 99.57 | PASS | PASS | 10级 | 微量 | 少量 | 有残 | 显不净 | 有残 | 严残 | 80oK(70微残) | 李小娟
2017-01-03 | 13:30 | 8BL16 | 17000027 | 130 | 98 | PASS | 20 | 3 | 6 | 99.68 | PASS | PASS | 10级 | 微量 | 少量 | 少量多 | 有残 | 有残 | 严残 | 70OK60微残 | 李建丽
2017-01-03 | 14:30 | 8G25 | 17000015 | 270 | 194 | PASS | 20 | 2 | 4 | 99.11 | PASS | PASS | 11级 | 微量 | 少量 | 有残 | 严残 | 有残 | 严残 | 70oK60残 | 李建丽
2017-01-03 | 14:30 | 3G | 17000085 | 264 | 199 | PASS | 20 | 2.5 | 6.5 | 99.64 | PASS | PASS | 9级 | 微量 | 少量 | 有残 | 严残 | 有残 | 严残 | 80oK(70微残) | 李建丽
2017-01-19 | 14:30 | HD22试样2 | 17001165 | 142 | 92 |  | 20 |  |  | 99.68 | PASS | PASS | 9级 | 微量 | 少量 | 有残 | 严残 | 有残 | 严残 |  | 谭娇娇
2017-01-03 | 15:30 | 3G | 17000083 | 270 | 201 | PASS | 20 | 2 | 10 | 99.58 | PASS | PASS | 9级 | 微量 | 少量 | 有残 | 有残 | 有残 | 严残 | 150OK140微残 | 周菊明
2017-01-03 | 15:30 | SP02深圳崇达 | 16018993 | 228 | 154 | PASS | 20 | 4.5 | 1.5 | 99.73 | PASS | PASS | 9级 | 微量 | 少量 | 有残 | 有残 | 有残 | 严残 | 900K80断 | 周菊明
2017-01-03 | 17:30 | 8BKT | 17000057 | 260 | 170 | PASS | 25 | 1 | 0 | 99.75 | PASS | PASS | 9级残 | 微量 | 少量 | 有残 | 有残 | 有残 | 严残 | 全断 | 周菊明
2017-01-03 | 17:30 | 8BL205 | 17000026 | 240 | 152 | PASS | 20 | 2.5 | 10 | 99.63 | PASS | PASS | 9级 | 微量 | 少量 | 有残 | 严残 | 有残 | 严残 | 900K80断 | 周菊明
2017-01-03 | 17:30 | GH4301 | 17000023 | 192 |  | PASS | 20 | 3 | 9 | 99.48 | PASS | PASS | 10级 | 微量 | 少量 | 有残 | 严残 | 有残 | 严残 | 70oK 60断 | 周菊明
2017-01-03 | 19:30 | HD12C | 17000066 | 73 | 52 |  | 20 |  |  | 99.12 | PASS | PASS | 11级 | 微量 | 少量 | 有残 | 严残 | 有残 | 严残 |  | 黄桂泉
2017-01-03 | 19:30 | HD8(2) | 17000046 | 108 | 58 |  | 20 |  |  | 99.32 | PASS | PASS | 11级 | 微量 | 少量 | 有残 | 严残 | 有残 | 严残 |  | 黄桂泉
2017-01-03 | 19:30 | HD8 | 17000012 | 107 | 56 |  | 20 |  |  | 99.45 | PASS | PASS | 11级 | 微量 | 少量 | 有残 | 严残 | 有残 | 严残 |  | 黄桂泉
2017-01-03 | 19:30 | 3G | 17000084 | 268 | 206 | 稍浅 | 20 | 2.5 | 10 | 99.47 | PASS | PASS | 11级 | 微量 | 少量 | 有残 | 严残 | 有残 | 严残 | 120OK110断 | 黄桂泉
2017-01-03 | 19:30 | 09BL60 | 17000056 | 328 | 236 | PASS | 20 | 2.5 | 5 | 99.24 | PASS | PASS | 10级 | 微量 | 少量 | 有残 | 严残 | 有残 | 严残 | 800K70断 | 黄桂泉
2017-01-03 | 19:30 | SP02深圳崇达 | 17000060 | 228 | 137 | PASS | 20 | 5 | 4 | 99.59 | PASS | PASS | 11级 | 微量 | 少量 | 少量多 | 有残 | 有残 | 严残 | 900K80断 | 黄桂泉
2017-01-03 | 20:30 | HD8(1) | 17000046 | 107 |  |  | 20 |  |  | 99.44 | PASS | PASS | 11级 | 微量 | 少量 | 有残 | 严残 | 有残 | 严残 |  | 黄桂泉
2017-01-03 | 22:00 | HD25(1) | 17000011 | 90 | 72 |  | 20 |  |  | 99.4 | PASS | PASS | 10级 | 微量 | 少量 | 有残 | 严残 | 有残 | 严残 |  | 黄桂泉
2017-01-03 | 22:00 | DSP31HF | 17000068 | 230 | 172 | PASS | 25 |  |  | 99.57 | PASS | PASS | 11级 | 微量 | 少量 | 有残 | 严残 | 有残 | 严残 |  | 黄桂泉
2017-01-03 | 22:00 | SP02深圳崇达 | 17000059 | 226 | 134 | PASS | 20 | 5 | 4 | 99.65 | PASS | PASS | 11级 | 微量 | 少量 | 有残 | 有残 | 有残 | 严残 | 900K80断 | 黄桂泉
2017-01-03 | 23:00 | SK30B | 17000053 | 403 | 302 | PASS | 20 |  |  | 99.57 | PASS | PASS | 6级 | 微量 | 少量 | 有残 | 有残 | 有残 | 严残 |  | 周菊明 |  | 下一箱
2017-01-03 | 23:00 | 6GHB | 17000086 | 260 | 203 | PASS | 20 | 3 | 10 | 99.62 | PASS | PASS | 10级残 | 微量 | 少量 | 有残 | 有残 | 有残 | 严残 | 900K80断 | 周菊明
2017-01-03 | 23:00 | YH2 | 17000102 | 260 | 198 | PASS | 20 | 3 | 10 | 99.43 | PASS | PASS | 10级 | 微量 | 少量 | 有残 | 有残 | 有残 | 严残 | 1100K100断 | 周菊明
2017-01-03 | 0:30 | 8BL | 17000093 | 266 | 200 | PASS | 20 | 2.5 | 5 | 99.55 | PASS | PASS | 9级残 | 微量 | 少量 | 有残 | 有残 | 有残 | 严残 | 120OK110微 | 周菊明
2017-01-03 | 0:30 | GH1602 | 17000089 | 270 | 208 | PASS | 20 | 2.5 | 8 | 99.29 | PASS | PASS | 10级 | 微量 | 少量 | 有残 | 有残 | 有残 | 严残 | 800K70断 | 周菊明
2017-01-03 | 0:30 | HD25(2) | 17000011 | 95 | 63 |  | 20 |  |  |  | PASS | PASS | 10级 | 微量 | 少量 | 有残 | 严残 | 有残 | 严残 |  | 黄桂泉
2017-01-04 | 8:00 | W1 | 17000137 | 255 | 195 | PASS | 20 | 4 | 11 | 99.78 | PASS | PASS | 6级 | 微量 | 少量多 | 严残 |  | 有残 | 严残 | 120OK110微残 | 李小娟
2017-01-04 | 8:00 | 28GHB | 17000082 | 185 | 103 | PASS | 20 | 3 | 13 | 99.59 | PASS | PASS | 10级 | 微量 | 少量 | 有残 | 严残 | 有残 | 严残 | 60ok50微残 | 李小娟
2017-01-04 | 9:30 | 8BL16金像 | 17000124 | 128 |  | PASS | 20 | 3 | 6 | 99.63 | PASS | PASS | 10级 | 微量 | 微量 | 少量多 | 有残 | 有残 | 严残 | 70OK60微残 | 李建丽
2017-01-04 | 9:30 | HD2 (1) | 17000078 | 120 | 90 |  | 20 |  |  | 99.59 | PASS | PASS | 9级 | 微量 | 少量 | 有残 | 严残 | 有残 | 严残 |  | 李建丽
2017-01-04 | 9:30 | HD2 (1) | 17000112 | 120 | 88 |  | 20 |  |  | 99.75 | PASS | PASS | 9级 | 微量 | 少量 | 有残 | 严残 | 有残 | 严残 |  | 李建丽
2017-01-04 | 9:30 | SP20HF | 17000098 | 226 | 148 | PASS | 20 | 3.5 | 1 | 99.34 | PASS | PASS | 10级 | 微量 | 少量 | 少量多 | 有残 | 有残 | 严残 | 70OK60微残 | 李建丽
2017-01-04 | 9:30 | HB30 | 17000114 | 155 | 150 |  | 20 |  |  | 99.28 | PASS | PASS | 6级 | 微量 | 少量 | 有残 | 严残 | 有残 | 严残 |  | 李建丽
2017-01-04 | 9:30 | HD2 (2) | 17000112 | 122 | 89 |  | 20 |  |  | 99.79 | PASS | PASS | 9级 | 微量 | 少量 | 有残 | 严残 | 有残 | 严残 |  | 李建丽
2017-01-04 | 10:30 | GH1602 | 17000021 | 280 | 207 | PASS | 20 |  |  | 99.65 | PASS | PASS | 10级 | 微量 | 少量 | 有残 | 严残 | 有残 | 严残 | 80oK(70微残) | 李小娟
2017-01-04 | 10:30 | HD8无卤素 (1) | 17000113 | 102 | 45 |  | 20 |  |  | 99.78 | PASS | PASS | 10级 | 微量 | 微量 | 少量多 | 有残 | 有残 | 严残 |  | 李小娟
2017-01-04 | 10:30 | SP20HF | 17000097 | 230 | 160 | PASS | 20 | 3 | 1 | 99.53 | PASS | PASS | 10级 | 微量 | 微量 | 少量多 | 有残 | 有残 | 严残 | 70oK60残 | 李小娟
2017-01-04 | 10:30 | 09BL6加深 | 17000092 | 270 | 208 | PASS | 20 | 2.5 | 16 | 99.46 | PASS | PASS | 10级 | 微量 | 少量 | 有残 | 严残 | 有残 | 严残 | 60OK 50断 | 李小娟
2017-01-04 | 10:30 | 8BL2 | 17000123 | 240 | 176 | PASS | 20 | 2 | 5 | 99.81 | PASS | PASS | 8级 | 微量 | 少量 | 有残 | 有残 | 有残 | 严残 | 110OK100残 | 李小娟
2017-01-04 | 11:30 | 8G04 | 17000087 | 240 | 182 | PASS | 20 | 2 | 11 | 99.78 | PASS | PASS | 9级 | 微量 | 少量 | 有残 | 严残 | 有残 | 严残 | 90oK 80微残 | 李小娟
2017-01-04 | 11:30 | HD8无卤素(2) | 17000113 | 108 | 54 |  | 22.5 |  |  | 99.54 | PASS | PASS | 10级 | 微量 | 少量 | 少量多 | 有残 | 有残 | 严残 |  | 李小娟
2017-01-04 | 13:30 | 8G01金禄 | 17000118 | 270 |  | PASS | 20 | 2 | 7 | 99.86 | PASS | PASS | 9级 | 微量 | 少量 | 有残 | 严残 | 有残 | 严残 | 90oK 80微残 | 李建丽
2017-01-04 | 13:30 | HD2 2 | 17000078 | 120 | 87 |  | 20 |  |  | 99.63 | PASS | PASS | 9级 | 微量 | 少量 | 有残 | 严残 | 有残 | 严残 |  | 李建丽
2017-01-04 | 13:30 | 9G201 | 17000055 | 265 | 175 | PASS | 20 | 1.5 | 0.5 | 99.75 | PASS | PASS | 11级残 | 微量 | 微量 | 少量多 | 有残 | 有残 | 严残 | 60ok50微残 | 李建丽
2017-01-04 | 14:30 | 8G04 | 17000152 | 235 | 178 | PASS | 20 | 2 | 12 | 99.63 | PASS | PASS | 10级 | 微量 | 少量 | 有残 | 严残 | 有残 | 严残 | 60OK 50断 | 谭娇娇
2017-01-04 | 14:30 | 8G04 | 17000088 | 238 | 180 | PASS | 20 | 2.5 | 10 | 99.78 | PASS | PASS | 9级 | 微量 | 少量 | 有残 | 严残 | 有残 | 严残 | 70OK60微断 | 谭娇娇
2017-01-04 | 14:30 | 28GHB | 17000117 | 190 | 146 | PASS | 20 | 2 | 10 | 99.49 | PASS | PASS | 11级 | 微量 | 微量 | 少量多 | 严残 | 有残 | 严残 | 50OK40微残 | 谭娇娇
2017-01-04 | 14:30 | 44G | 17000116 | 240 | 182 | PASS | 20 | 2.5 | 9 | 99.85 | PASS | PASS | 10级 | 微量 | 少量 | 有残 | 严残 | 有残 | 严残 | 80oK 70微残 | 谭娇娇
2017-01-04 | 14:30 | SP20HF | 17000126 | 230 | 160 | PASS | 20 | 3.5 | 1.5 | 99.76 | PASS | PASS | 10级 | 微量 | 微量 | 少量多 | 有残 | 有残 | 严残 | 60ok50微残 | 谭娇娇
2017-01-04 | 14:30 | HB36 | 17000080 | 350 | 288 |  | 20 |  |  | 99.35 | PASS | PASS | 10级 | 微量 | 微量 | 少量多 | 有残 | 有残 | 严残 |  | 谭娇娇
2017-01-04 | 15:30 | 44G | 17000206 | 240 | 182 | PASS | 20 | 2.5 | 10 | 99.47 | PASS | PASS | 9级 | 微量 | 少量 | 严残 | 显不净 | 有残 | 严残 | 70oK 60断 | 黄桂泉
2017-01-04 | 15:30 | 44G | 17000154 | 238 | 180 | PASS | 20 | 2.5 | 9.5 | 99.44 | PASS | PASS | 9级 | 微量 | 少量 | 严残 | 显不净 | 有残 | 严残 | 70oK 60断 | 黄桂泉
2017-01-04 | 17:30 | 8G04 | 17000153 | 240 | 182 | PASS | 20 | 2.2 | 11 | 99.58 | PASS | PASS | 9级 | 微量 | 少量 | 有残 | 严残 | 有残 | 严残 | 800K70断 | 黄桂泉
2017-01-04 | 17:30 | HD24(1) | 17000079 | 99 | 42 |  | 20 |  |  | 99.09 | PASS | PASS | 9级 | 微量 | 少量 | 有残 | 严残 | 有残 | 严残 |  | 黄桂泉
2017-01-04 | 17:30 | HD24 | 17000081 | 109 | 45 |  | 20 |  |  | 99.22 | PASS | PASS | 9级 | 微量 | 少量 | 有残 | 严残 | 有残 | 严残 |  | 黄桂泉
2017-01-04 | 19:00 | HD24(2) | 17000079 | 100 | 60 |  | 20 |  |  | 99.54 | PASS | PASS | 10级 | 微量 | 少量 | 有残 | 严残 | 有残 | 严残 |  | 黄桂泉
2017-01-04 | 19:00 | SP20HF | 17000125 | 229 | 138 | PASS | 20 | 3.5 | 2 | 99.58 | PASS | PASS | 10级 | 微量 | 少量 | 有残 | 严残 | 有残 | 严残 | 900K80断 | 黄桂泉 |  | 下一箱
2017-01-04 | 20:30 | 8G04 | 17000151 | 240 | 185 |  | 20 | 2.3 | 10 | 99.69 | PASS | PASS | 10级 | 微量 | 少量 | 有残 | 严残 | 有残 | 严残 | 90oK 80微残 | 黄桂泉
2017-01-04 | 22:00 | 09BL | 17000161 | 240 | 176 |  | 20 |  |  | 99.58 | PASS | PASS | 10级 | 微量 | 少量 | 有残 | 严残 | 有残 | 严残 | 100OK,90断 | 黄桂泉
2017-01-04 | 22:00 | 8BL2 | 17000162 | 231 | 180 |  | 20 |  |  | 99.67 | PASS | PASS | 10级 | 微量 | 少量 | 有残 | 严残 | 有残 | 严残 | 900K80断 | 黄桂泉
2017-01-04 | 22:00 | 8BKH6 | 17000163 | 246 | 190 |  | 20 |  |  | 99.46 | PASS | PASS | 10级 | 微量 | 少量 | 有残 | 严残 | 有残 | 严残 | 全断 | 黄桂泉
2017-01-04 | 22:00 | HD12HF | 17000115 | 76 | 52 |  | 20 |  |  | 99.75 | PASS | PASS | 10级 | 微量 | 少量 | 有残 | 严残 | 有残 | 严残 |  | 黄桂泉
2017-01-04 | 23:00 | SK3603 | 17000120 | 400 | 328 |  | 20 |  |  | 99.42 | PASS | PASS | 11级 | 微量 | 少量 | 有残 | 严残 | 有残 | 严残 |  | 周菊明
2017-01-04 | 23:00 | 8G04益阳奥 | 17000156 | 268 | 201 |  | 20 | 3 | 8 | 99.45 | PASS | PASS | 10级 | 微量 | 少量 | 有残 | 严残 | 有残 | 严残 | 900K80断 | 周菊明
2017-01-04 | 23:00 | HD21 | 17000148 | 100 | 48 |  | 20 |  |  | 99.36 | PASS | PASS | 10级 | 微量 | 少量 | 有残 | 严残 | 有残 | 严残 |  | 周菊明
2017-01-04 | 0:30 | 44G | 17000155 | 235 | 182 |  | 20 | 2.5 | 9 | 99.43 | PASS | PASS | 10级 | 微量 | 少量 | 有残 | 严残 | 有残 | 严残 | 900K80断 | 周菊明
2017-01-04 | 0:30 | HD8A | 17000149 | 110 | 81 |  | 20 |  |  | 99.48 | PASS | PASS | 10级 | 微量 | 少量 | 有残 | 严残 | 有残 | 严残 |  | 周菊明
217/1/5 | 8:00 | 8R2 | 17000131 | 270 | 183 | PASS | 20 | 2 | 7 | 99.74 | PASS | PASS | 10级 | 微量 | 少量 | 有残 | 严残 | 有残 | 严残 | 70OK60微残 | 谭娇娇
217/1/5 | 9:00 | HD24富士康 (1) | 17000184 | 98 | 45 |  | 20 |  |  | 99.86 | PASS | PASS | 10级 | 微量 | 少量 | 有残 | 显不净 | 有残 | 严残 |  | 李小娟
217/1/5 | 9:30 | HD2 (1) | 17000146 | 120 | 85 |  | 20 |  |  | 99.36 | PASS | PASS | 9级残 | 微量 | 少量 | 有残 | 严残 | 有残 | 严残 |  | 李小娟
217/1/5 | 9:30 | HD24富士康 (2) | 17000184 | 96 | 40 |  | 20 |  |  | 99.63 | PASS | PASS | 10级 | 微量 | 少量 | 有残 | 显不净 | 有残 | 严残 |  | 李小娟
217/1/5 | 10:30 | HD2 (2) | 17000145 | 120 | 82 |  | 20 |  |  | 99.34 | PASS | PASS | 10级 | 微量 | 少量 | 有残 | 严残 | 有残 | 严残 |  | 李建丽
217/1/5 | 10:30 | 8G01中京 | 17000187 | 260 | 201 | PASS | 20 | 2 | 9 | 99.78 | PASS | PASS | 10级 | 微量 | 少量 | 有残 | 严残 | 有残 | 严残 | 900K80断 | 李建丽
217/1/5 | 10:30 | HD2 (1) | 17000145 | 120 | 80 |  | 20 |  |  | 99.62 | PASS | PASS | 10级 | 微量 | 少量 | 有残 | 严残 | 有残 | 严残 |  | 李建丽
217/1/5 | 10:30 | HD2 (2) | 17000146 | 120 | 78 |  | 20 |  |  | 99.37 | PASS | PASS | 10级 | 微量 | 少量 | 有残 | 严残 | 有残 | 严残 |  | 李建丽
217/1/5 | 10:30 | G602万基隆 | 17000274 | 270 | 210 | PASS | 20 | 2.5 | 8 | 99.86 | PASS | PASS | 10级 | 微量 | 少量 | 有残 | 严残 | 有残 | 严残 | 80oK 70微残 | 李建丽
217/1/5 | 10:30 | SP20HF | 17000167 | 230 | 162 | PASS | 20 | 3.5 | 1.5 | 99.71 | PASS | PASS | 10级 | 微量 | 少量 | 有残 | 严残 | 有残 | 严残 | 50OK40微残 | 李建丽
217/1/5 | 11:30 | 8BL16金像 | 17000194 | 130 | 100 | PASS | 20 | 2 | 10 | 99.76 | PASS | PASS | 10级 | 微量 | 少量 | 少量多 | 有残 | 少量多 | 有残 | 80oK(70微残) | 李小娟
217/1/5 | 11:30 | 28GHB | 17000150 | 190 | 152 | PASS | 20 | 2.5 | 11 | 99.81 | PASS | PASS | 9级 | 微量 | 少量 | 有残 | 显不净 | 有残 | 严残 | 80oK(70微残) | 李小娟
217/1/5 | 11:30 | 8R17 | 17000203 | 270 | 226 | PASS | 20 | 2.5 | 4 | 99.71 | PASS | PASS | 10级 | 微量 | 少量 | 有残 | 严残 | 少量多 | 有残 | 60OK 50断 | 李小娟
217/1/5 | 13:30 | 8Y18 | 17000202 | 270 | 220 | PASS | 20 | 2 | 8 | 99.42 | PASS | PASS | 11级 | 微量 | 少量 | 有残 | 严残 | 有残 | 严残 | 60OK 50断 | 李小娟
217/1/5 | 13:30 | 8G04高粘度 | 17000189 | 320 | 240 | PASS | 20 | 2.5 | 9 | 99.62 | PASS | PASS | 9级 | 微量 | 少量 | 有残 | 严残 | 有残 | 严残 | 100OK90微残 | 李小娟
217/1/5 | 13:30 | 8G04奥士康 | 17000157 | 262 | 205 | PASS | 20 | 2.6 | 10 | 99.37 | PASS | PASS | 9级 | 微量 | 少量 | 有残 | 严残 | 有残 | 严残 | 80oK(70微残) | 李小娟
217/1/5 | 14:30 | HD2101 | 17000185 | 109 | 52 |  | 20 |  |  | 99.63 | PASS | PASS | 10级 | 微量 | 少量 | 有残 | 严残 | 有残 | 严残 |  | 谭娇娇
217/1/5 | 14:30 | 8V | 17000201 | 270 | 204 |  | 20 |  |  | 99.29 | PASS | PASS | 11级 | 微量 | 少量 | 有残 | 严残 | 有残 | 严残 | 60OK 50断 | 谭娇娇
217/1/5 | 14:30 | 8G04 | 17000223 | 236 | 180 | PASS | 20 | 2 | 12 | 99.56 | PASS | PASS | 10级 | 微量 | 少量 | 有残 | 严残 | 有残 | 严残 | 800K70断 | 谭娇娇
217/1/5 | 14:30 | SP20HF | 17000168 | 265 | 224 | PASS | 20 | 4 | 2 | 99.75 | PASS | PASS | 10级 | 微量 | 少量 | 有残 | 严残 | 有残 | 严残 | 80oK 70微残 | 谭娇娇
217/1/5 | 14:30 | GH4001 | 17000122 | 340 | 35 | PASS | 20 |  |  | 99.36 | PASS | PASS | 11级 | 微量 | 少量 | 有残 | 严残 | 有残 | 严残 | 60OK 50断 | 谭娇娇
217/1/5 | 15:30 | 8G04 | 17000224 | 230 | 178 | PASS | 20 | 3 | 7.5 | 99.24 | PASS | PASS | 9级 | 微量 | 少量 | 有残 | 严残 | 有残 | 严残 | 800K70断 | 周菊明
217/1/5 | 15:30 | 28GHB | 17000188 | 180 | 140 | PASS | 20 | 3.4 | 9 | 99.42 | PASS | PASS | 10级 | 微量 | 少量 | 有残 | 严残 | 有残 | 严残 | 800K70断 | 周菊明 |  | 下一箱
217/1/5 | 15:30 | 8BL3 | 17000809 | 270 | 190 | PASS | 20 | 2.5 | 13 | 99.67 | PASS | PASS | 9级 | 微量 | 少量 | 有残 | 严残 | 有残 | 严残 | 80oK70微断 | 周菊明
217/1/5 | 17:30 | 8G04 | 17000226 | 240 | 184 | PASS | 20 | 3.2 | 9 | 99.48 | PASS | PASS | 9级 | 微量 | 少量 | 有残 | 严残 | 有残 | 严残 | 900K80断 | 周菊明
217/1/5 | 17:30 | GH1801 | 17000190 | 370 | 288 | PASS | 20 | 3 | 10 | 99.45 | PASS | PASS | 10级 | 微量 | 少量 | 有残 | 严残 | 有残 | 严残 | 800K70断 | 周菊明
217/1/5 | 17:30 | SP20HF | 17000196 | 225 | 156 | PASS | 20 | 6 | 4 | 99.47 | PASS | PASS | 10级 | 微量 | 少量 | 有残 | 严残 | 有残 | 严残 | 70oK 60断 | 周菊明
217/1/5 | 17:30 | 8G04 | 17000225 | 240 | 184 | PASS | 20 | 2.5 | 10 | 99.58 | PASS | PASS | 10级 | 微量 | 少量 | 有残 | 严残 | 有残 | 严残 | 900K80断 | 周菊明
217/1/5 | 17:30 | 8BL | 17000231 | 270 | 216 | PASS | 20 | 3 | 9.5 | 99.78 | PASS | PASS | 10级 | 微量 | 少量 | 有残 | 严残 | 少量多 | 有残 | 90oK 80残 | 周菊明
217/1/5 | 17:30 | 09BL6 | 17000193 | 260 | 205 | PASS | 20 | 2.5 | 8 | 99.78 | PASS | PASS | 10级 | 微量 | 少量 | 有残 | 严残 | 有残 | 严残 | 900K80断 | 周菊明
217/1/5 | 19:00 | SP20HF | 17000195 | 230 | 140 | PASS | 220 | 5 | 7 | 99.54 | PASS | PASS | 10级 | 微量 | 少量 | 有残 | 严残 | 有残 | 严残 | 900K80断 | 黄桂泉
217/1/5 | 19:00 | HD2 (2)高粘度 | 17000147 | 180 | 142 |  | 20 |  |  | 99.23 | PASS | PASS | 10级 | 微量 | 少量 | 有残 | 严残 | 有残 | 严残 |  | 黄桂泉
217/1/5 | 19:00 | HD2 (2) | 17000183 | 120 | 75 |  | 20 |  |  | 99.54 | PASS | PASS | 10级 | 微量 | 少量 | 有残 | 严残 | 有残 | 严残 |  | 黄桂泉
217/1/5 | 20:30 | HD2 (1) | 17000219 | 120 | 78 |  | 20 |  |  | 99.63 | PASS | PASS | 10级 | 微量 | 少量 | 有残 | 严残 | 有残 | 严残 |  | 黄桂泉
217/1/5 | 20:30 | 8G01中京 | 17000229 | 274 | 215 | PASS | 20 | 2.5 | 10 | 99.42 | PASS | PASS | 10级 | 微量 | 少量 | 有残 | 严残 | 有残 | 严残 | 80oK 70微残 | 黄桂泉
217/1/5 | 20:30 | 75GHB | 17000222 | 265 | 213 | 偏黄 | 20 |  |  | 99.21 | PASS | PASS | 10级 | 微量 | 少量 | 有残 | 严残 | 有残 | 严残 | 900K80断 | 黄桂泉
217/1/5 | 21:30 | GH4001 | 17000160 | 340 | 256 |  | 20 | 3 | 9 | 99.56 | PASS | PASS | 10级 | 微量 | 少量 | 有残 | 严残 | 有残 | 严残 | 800K70断 | 黄桂泉
217/1/5 | 21:30 | HD5(1) | 17000220 | 70 | 33 |  | 20 |  |  | 99.47 | PASS | PASS | 10级 | 微量 | 少量 | 有残 | 严残 | 有残 | 严残 |  | 黄桂泉
217/1/5 | 22:30 | HB31 | 17000348 | 150 | 120 |  | 20 |  |  | 98.85 | PASS | PASS | 9级残 | 微量 | 少量 | 有残 | 严残 | 有残 | 严残 |  | 周菊明
217/1/5 | 22:30 | 8G04 | 17000227 | 236 | 201 | PASS | 20 | 2.5 | 10 | 99.65 | PASS | PASS | 10级 | 微量 | 少量 | 有残 | 严残 | 有残 | 严残 | 900K80断 | 周菊明
217/1/5 | 22:30 | 8BL2 | 17000233 | 235 | 184 | PASS | 20 | 3 | 9.5 | 99.45 | PASS | PASS | 8级 | 微量 | 少量 | 有残 | 严残 | 有残 | 严残 | 800K70断 | 周菊明
217/1/5 | 23:00 | HD5(2) | 17000220 | 75 | 45 |  | 20 |  |  | 99.41 | PASS | PASS | 9级残 | 微量 | 少量 | 有残 | 严残 | 有残 | 严残 |  | 周菊明
217/1/5 | 23:30 | 8BL2 | 17000232 | 235 | 182 | PASS | 20 | 3 | 9 | 99.33 | PASS | PASS | 8级 | 微量 | 少量 | 有残 | 严残 | 少量 | 有残 |  | 黄桂泉
217/1/5 | 0:30 | 44G | 17000258 | 236 | 184 | PASS | 20 | 2.5 | 10 | 99.45 | PASS | PASS | 10级 | 微量 | 少量 | 有残 | 严残 | 有残 | 严残 | 800K70断 | 黄桂泉
2017-01-06 | 8:00 | GH1602 | 17000158 | 278 | 210 | PASS | 20 | 1.5 | 4.5 | 99.78 | PASS | PASS | 10级 | 微量 | 少量 | 有残 | 严残 | 有残 | 严残 | 100OK,90断 | 谭娇娇
2017-01-06 | 8:00 | MBK12 | 16018991 | 260 | 172 | PASS | 满 板 | 1.2 | 0.3 | 99.23 |  | PASS | 9级 | 微量 | 少量 | 有残 | 严残 | 有残 | 严残 | 1100K100断 | 谭娇娇 |  | 有颗粒
2017-01-06 | 8:00 | 8G04 | 17000228 | 240 | 186 | PASS | 20 | 2.5 | 11.5 | 99.85 | PASS | PASS | 10级 | 微量 | 少量 | 有残 | 严残 | 有残 | 严残 | 80oK 70微残 | 谭娇娇
2017-01-06 | 9:30 | HD2 (1) | 17000255 | 120 | 78 |  | 20 |  |  | 99.6 | PASS | PASS | 9级 | 微量 | 少量 | 有残 | 严残 | 有残 | 严残 |  | 李小娟 |  | 下一箱
2017-01-06 | 9:30 | 9G201永隆 | 17000159 | 263 | 172 | PASS | 20 | 2 | 0 | 99.62 | PASS | PASS | 10级 | 微量 | 微量 | 少量多 | 有残 | 少量多 | 有残 | 70OK60微残 | 李小娟
2017-01-06 | 9:30 | SK3603 | 17000192 | 400 | 202 | PASS | 20 | 2 | 1 | 99.37 | PASS | PASS | 13级 | 微量 | 少量 | 有残 | 严残 | 有残 | 严残 |  | 李小娟
2017-01-06 | 9:30 | HD2 (2) | 17000255 | 120 |  |  | 20 |  |  | 99.45 | PASS | PASS | 10级 | 微量 | 少量 | 有残 | 严残 | 有残 | 严残 |  | 李小娟
2017-01-06 | 9:30 | HD2试样（2） | 17000254 | 130 | 85 |  | 20 |  |  | 99.75 | PASS | PASS | 10级 | 微量 | 少量 | 有残 | 严残 | 有残 | 严残 |  | 李小娟
2017-01-06 | 9:30 | HD2 (2)高粘度 | 17000256 | 205 | 133 |  | 20 |  |  | 99.18 | PASS | PASS | 10级 | 微量 | 少量 | 有残 | 严残 | 有残 | 严残 |  | 李小娟
2017-01-06 | 10:30 | SK30B | 17000119 | 405 | 280 | PASS | 20 |  |  | 99.57 | PASS | PASS | 7级 | 微量 | 少量 | 有残 | 严残 | 有残 | 严残 |  | 李建丽
2017-01-06 | 10:30 | 8BK8 | 17000349 | 136 | 95 | PASS | 20 | 3 | 4 | 99.84 | PASS | PASS | 8级 | 微量 | 少量 | 有残 | 严残 | 有残 | 严残 | 全断 | 李建丽
2017-01-06 | 10:30 | MG3101江门崇达 | 17000091 | 298 | 200 | PASS | 20 | 1.5 | 1.5 | 99.65 | PASS | PASS | 12级残 | 微量 | 微量 | 少量多 | 有残 | 有残 | 严残 | 80oK 70微残 | 李建丽
2017-01-06 | 10:30 | HD2 (1) | 17000183 | 120 | 81 |  | 20 |  |  | 99.85 | PASS | PASS | 9级 | 微量 | 少量 | 有残 | 严残 | 有残 | 严残 |  | 李建丽
2017-01-06 | 10:30 | HD2试样（1） | 17000254 | 130 | 85 |  | 202 |  |  | 99.84 | PASS | PASS | 9级 | 微量 | 少量 | 有残 | 严残 | 有残 | 严残 |  | 谭娇娇
2017-01-06 | 11:00 | HD2 1 高粘度 | 17000147 | 173 | 103 |  | 20 |  |  | 99.88 | PASS | PASS | 10级 | 微量 | 少量 | 有残 | 严残 | 有残 | 严残 |  | 谭娇娇
2017-01-06 | 11:00 | 44G | 17000259 | 240 | 184 | PASS | 20 | 2 | 9 | 99.27 | PASS | PASS | 9级 | 微量 | 少量 | 有残 | 严残 | 有残 | 严残 | 800K70断 | 李小娟 |  | 下一箱
2017-01-06 | 13:30 | 8V2 | 17000201 | 270 | 204 | PASS | 20 | 2 | 6 | 99.32 | PASS | PASS | 9级 | 微量 | 微量 | 有残 | 有残 | 有残 | 严残 | 100OK,90断 | 李小娟
2017-01-06 | 13:30 | HD12HF | 17000186 | 76 | 40 |  | 20 |  |  | 99.65 | PASS | PASS | 10级 | 微量 | 微量 | 少量 | 有残 | 有残 | 严残 |  | 李小娟
2017-01-06 | 13:30 | MG6 | 17000346 | 270 | 170 | PASS | 20 | 1.5 | 0.5 | 99.83 | PASS | PASS | 10级 | 微量 | 微量 | 少量 | 有残 | 有残 | 严残 | 50OK40微残 | 李小娟
2017-01-06 | 13:30 | GH15 | 17000260 | 260 | 203 | PASS | 20 | 2 | 8 | 99.75 | PASS | PASS | 11级 | 微量 | 少量 | 有残 | 严残 | 有残 | 严残 | 900K80断 | 李小娟
2017-01-06 | 14:30 | HD2 2 | 17000219 | 128 | 90 |  | 20 |  |  | 99.62 | PASS | PASS | 9级 | 微量 | 少量 | 有残 | 严残 | 有残 | 严残 |  | 谭娇娇
2017-01-06 | 14:30 | 8G04 | 17000295 | 230 | 173 | PASS | 20 | 3 | 8 | 99.81 | PASS | PASS | 9级 | 微量 | 少量 | 有残 | 严残 | 有残 | 严残 | 900K80断 | 谭娇娇
2017-01-06 | 14:30 | SP20HF | 17000239 | 220 | 159 | PASS | 20 | 3 | 1 | 99.76 | PASS | PASS | 11级 | 微量 | 少量 | 有残 | 严残 | 有残 | 严残 |  | 谭娇娇
2017-01-06 | 15:00 | HB6 | 17000347 | 110 | 40 |  | 25 |  |  | 96.66 | PASS | PASS | 9级 | 微量 | 少量 | 严残 | 显不净 | 有残 | 严残 |  | 谭娇娇
2017-01-06 | 15:00 | MBK12 | 17000058 | 266 | 270 | PASS | 满 板 | 2 | 0.5 | 98.79 | PASS | PASS | 9级 | 微量 | 少量 | 有残 | 严残 | 有残 | 严残 |  | 谭娇娇 |  | 有颗粒
2017-01-06 | 15:30 | 9G201 | 17000230 | 270 | 170 | PASS | 20 | 1 | 0 |  | PASS | PASS | 12级 | 微量 | 少量 | 有残 | 严残 | 有残 | 严残 | 60OK 50断 | 黄桂泉
2017-01-06 | 15:30 | HD31 | 17000207 | 128 | 50 |  | 20 |  |  |  | PASS | PASS | 11级残 | 微量 | 少量 | 有残 | 严残 | 有残 | 严残 |  | 黄桂泉
2017-01-06 | 15:30 | SP20HF | 17000238 | 225 | 158 | PASS | 20 | 3 | 0.5 |  | PASS | PASS | 10级 | 微量 | 少量 | 有残 | 严残 | 有残 | 严残 | 900K80断 | 黄桂泉
2017-01-06 | 17:30 | HD2 (1) | 17000288 | 122 | 87 |  | 20 |  |  | 99.33 | PASS | PASS | 10级 | 微量 | 少量 | 有残 | 严残 | 有残 | 严残 |  | 黄桂泉
2017-01-06 | 17:30 | 8BK5 | 17000264 | 268 | 215 | 深了 | 20 | 3 | 9 | 99 | PASS | PASS | 10级残 | 微量 | 少量 | 有残 | 严残 | 有残 | 严残 | 900K80断 | 黄桂泉
2017-01-06 | 17:30 | 8G04 | 17000296 | 230 | 180 | PASS | 20 | 2.5 | 10 | 99.42 | PASS | PASS | 8级 | 微量 | 少量 | 有残 | 严残 | 有残 | 严残 | 900K80断 | 黄桂泉
2017-01-06 | 17:30 | SK1101 | 17000121 | 410 | 258 | PASS | 30 |  |  | 99.36 | PASS | PASS | 9级残 | 微量 | 少量 | 有残 | 严残 | 有残 | 严残 |  | 黄桂泉
2017-01-06 | 17:30 | 8BL2 | 17000303 | 233 | 173 | PASS | 20 | 3 | 8 | 99.58 | PASS | PASS | 9级 | 微量 | 少量 | 有残 | 严残 | 有残 | 严残 | 120OK110微 | 黄桂泉
2017-01-06 | 17:30 | GH21 | 17000275 | 283 |  | PASS | 20 | 2.5 | 11 | 入图库 | PASS | PASS | 12级 | 微量 | 少量 | 有残 | 严残 | 有残 | 严残 | 70oK 60断 | 黄桂泉
2017-01-06 | 19:30 | 82G | 17000301 | 260 | 210 | PASS | 20 | 3 | 9 | 99.03 | PASS | PASS | 10级 | 微量 | 少量 | 有残 | 严残 | 有残 | 严残 | 900K80断 | 黄桂泉
2017-01-06 | 19:30 | MBK10A01 | 17000352 | 168 | 128 | PASS | 20 | 1 | 0 | 入图库 | PASS | PASS | 11级 | 微量 | 少量 | 有残 | 严残 | 有残 | 严残 | 130OK120残 | 黄桂泉
2017-01-06 | 19:30 | 8G25 | 17000261 | 280 | 194 | PASS | 20 | 3 | 8.5 | 99.45 | PASS | PASS | 11级 | 微量 | 少量 | 有残 | 严残 | 有残 | 严残 | 800K70断 | 黄桂泉
2017-01-06 | 19:30 | HD2 (2)高粘度 | 17000256 | 180 | 145 |  | 20 |  |  | 99.75 | PASS | PASS | 10级残 | 微量 | 少量 | 有残 | 严残 | 有残 | 严残 |  | 黄桂泉
2017-01-06 | 20:30 | 8G04 | 17000294 | 230 |  | PASS | 20 | 2.5 | 9.5 | 99.51 | PASS | PASS | 10级 | 微量 | 少量 | 有残 | 严残 | 有残 | 严残 | 70oK 60断 | 周菊明
2017-01-06 | 20:30 | 8Y2 | 17000272 | 264 | 200 | PASS | 20 | 3 | 7.5 | 99.23 | PASS | PASS | 9级残 | 微量 | 少量 | 有残 | 严残 | 少量 | 有残 | 140OK130微残 | 周菊明
2017-01-06 | 20:30 | 8BL16 | 17000265 | 122 | 103 | PASS | 20 | 2.5 | 10.5 | 99.24 | PASS | PASS | 9级残 | 微量 | 少量 | 有残 | 严残 | 有残 | 严残 | 70OK60微断 | 周菊明
2017-01-06 | 20:30 | 6GHB深色 | 17000293 | 260 | 198 | PASS | 20 | 2.3 | 9 | 99.45 | PASS | PASS | 9级 | 微量 | 少量 | 有残 | 严残 | 有残 | 严残 | 800K70断 | 周菊明
2017-01-06 | 20:30 | SP8T3 | 17000266 | 200 | 120 | PASS | 20 | 3 | 3 | 99.67 | PASS | PASS | 10级 | 微量 | 少量 | 有残 | 严残 | 有残 | 严残 | 800K70断 | 周菊明
2017-01-06 | 22:00 | HB60 | 17000292 | 69 | 61 |  | 20 |  |  | 99.26 | PASS | PASS | 10级 | 微量 | 少量 | 有残 | 严残 | 有残 | 严残 | 800K70断 | 黄桂泉
2017-01-06 | 22:00 | HD2 (2) | 17000288 | 120 | 91 |  | 20 |  |  | 99.47 | PASS | PASS | 10级 | 微量 | 少量 | 有残 | 严残 | 有残 | 严残 |  | 黄桂泉
2017-01-06 | 22:30 | SK3601 | 17000262 | 390 | 262 | 稍浅 | 20 |  |  | 99.57 | PASS | PASS | 13级 | 微量 | 少量 | 有残 | 严残 | 有残 | 严残 |  | 黄桂泉
2017-01-06 | 23:30 | WB53 | 17000244 | 240 | 120 | PASS | 20 | 3 | 10 | 入图库 | PASS | PASS | 6级 | 微量 | 少量 | 严残 |  | 有残 | 严残 | 120OK110断 | 黄桂泉 |  | 样
2017-01-06 | 23:30 | SP8T3 | 17000267 | 207 | 121 | PASS | 20 |  |  | 99.11 | PASS | PASS | 10级 | 微量 | 少量 | 少量多 | 有残 | 有残 | 严残 | 900K80断 | 黄桂泉
2017-01-07 | 8:00 | 8w4 | 17000273 | 270 | 235 | PASS | 20 | 3 | 19 | 99.58 | PASS | PASS | 6级 | 微量 | 少量多 | 严残 |  | 有残 | 严残 | 150残 | 谭娇娇
2017-01-07 | 8:00 | 8BK2 | 17000234 | 260 | 160 | PASS | 30 | 1 | 1 | 99.63 | PASS | PASS | 9级 | 微量 | 少量 | 少量多 | 有残 | 有残 | 严残 | 全断 | 谭娇娇
2017-01-07 | 9:30 | 8G01中京 | 17000300 | 270 | 200 | PASS | 20 | 1.5 | 6.5 | 99.8 | PASS | PASS | 9级 | 微量 | 少量 | 有残 | 严残 | 有残 | 严残 | 80oK 70微残 | 李小娟
2017-01-07 | 9:30 | HD12A | 17000291 | 78 | 43 |  | 20 |  |  | 99.69 | PASS | PASS | 10级 | 微量 | 少量 | 有残 | 严残 | 有残 | 严残 |  | 李小娟
2017-01-07 | 9:30 | SP8T3 | 17000309 | 220 | 143 | PASS | 17.5 | 3 | 2 | 99.67 | PASS | PASS | 10级 | 微量 | 少量 | 有残 | 有残 | 有残 | 严残 | 80OK70微残 | 李小娟
2017-01-07 | 9:30 | HD25(1) | 17000290 | 100 | 60 |  | 20 |  |  | 99.47 | PASS | PASS | 10级 | 微量 | 少量 | 有残 | 严残 | 有残 | 严残 |  | 李小娟
2017-01-07 | 10:30 | HD2 1 | 17000325 | 120 | 77 |  | 20 |  |  | 99.62 | PASS | PASS | 9级 | 微量 | 少量 | 有残 | 严残 | 有残 | 严残 |  | 李小娟
2017-01-07 | 10:30 | HD25 2 | 17000290 | 101 | 60 |  | 20 |  |  | 99.46 | PASS | PASS | 10级 | 微量 | 少量 | 有残 | 严残 | 有残 | 严残 |  | 李小娟
2017-01-07 | 10:30 | 8G04试样1 | 17000297 | 230 | 176 | PASS | 20 | 2.5 | 4.5 | 99.75 | PASS | PASS | 10级 | 微量 | 少量 | 有残 | 严残 | 有残 | 严残 | 80oK(70微残) | 李小娟 |  | 下一箱
2017-01-07 | 10:30 | 8BL16金像 | 17000302 | 116 | 96 | PASS | 20 | 4 | 4 | 99.82 | PASS | PASS | 10级 | 微量 | 微量 | 少量 | 有残 | 少量多 | 有残 | 80oK70微断 | 李小娟
2017-01-07 | 11:30 | 8G25 | 17000299 | 280 | 202 | PASS | 20 | 2 | 5 | 99.71 | PASS | PASS | 11级残 | 微量 | 少量 | 有残 | 严残 | 有残 | 严残 | 60OK 50断 | 李建丽
2017-01-07 | 11:30 | SP8T3 | 17000308 | 220 | 144 | PASS | 20 | 4 | 1.5 | 99.6 | PASS | PASS | 10级 | 微量 | 微量 | 少量 | 有残 | 有残 | 严残 | 90oK 80微残 | 李建丽
2017-01-07 | 11:30 | HD2 (2) | 17000325 | 120 | 87 |  | 20 |  |  | 99.49 | PASS | PASS | 10级 | 微量 | 少量 | 有残 | 严残 | 有残 | 严残 |  | 李建丽
2017-01-07 | 11:30 | HD2 (1) | 17000289 | 123 | 86 |  | 20 |  |  | 99.32 | PASS | PASS | 11级 | 微量 | 少量 | 有残 | 严残 | 有残 | 严残 |  | 李建丽
2017-01-07 | 12:00 | HD2 2 | 17000289 | 120 | 85 |  | 20 |  |  | 99.62 | PASS | PASS | 10级 | 微量 | 少量 | 有残 | 严残 | 有残 | 严残 |  | 李建丽
2017-01-07 | 12:00 | GH15 | 17000331 | 260 | 195 | PASS | 20 | 2.5 | 7 | 99.75 | PASS | PASS | 9级 | 微量 | 少量 | 有残 | 严残 | 有残 | 严残 | 100OK90微残 | 李建丽
2017-01-07 | 13:30 | GH1801 | 17000330 | 360 | 270 | PASS | 20 | 2.5 | 10 | 99.67 | PASS | PASS | 11级 | 微量 | 少量 | 有残 | 严残 | 有残 | 严残 | 90oK 80微残 | 谭娇娇
2017-01-07 | 13:30 | 8BKH5 | 17000334 | 266 | 208 | PASS | 20 | 2.5 | 11 | 99.57 | PASS | PASS | 9级 | 微量 | 少量 | 有残 | 显不净 | 有残 | 严残 | 130OK120残 | 谭娇娇
2017-01-07 | 13:30 | 8G26 | 17000332 | 240 | 170 | PASS | 20 |  |  | 99.55 | PASS | PASS | 10级 | 微量 | 少量 | 有残 | 严残 | 有残 | 严残 | 100OK90微残 | 谭娇娇
2017-01-07 | 14:30 | HD24 | 17000327 | 108 | 65 |  | 20 |  |  | 99.18 | PASS | PASS | 10级 | 微量 | 少量 | 有残 | 严残 | 有残 | 严残 |  | 谭娇娇
2017-01-07 | 15:30 | G601明阳 | 17000375 | 240 | 182 | PASS | 20 | 2 | 9 | 99.69 | PASS | PASS | 10级 | 微量 | 少量 | 有残 | 严残 | 有残 | 严残 | 900K80断 | 周菊明
2017-01-07 | 15:30 | HD2101 (1) | 17000326 | 108 | 60 |  | 20 |  |  | 99.43 | PASS | PASS | 10级 | 微量 | 少量 | 有残 | 严残 | 有残 | 严残 |  | 周菊明
2017-01-07 | 17:30 | HD2101{2} | 17000326 | 105 | 56 |  | 20 |  |  | 99.23 | PASS | PASS | 10级 | 微量 | 少量 | 有残 | 严残 | 有残 | 严残 |  | 周菊明
2017-01-07 | 17:30 | SP8T3 | 17000337 | 213 | 136 | PASS | 20 | 3 | 2.5 | 99.57 | PASS | PASS | 11级 | 微量 | 少量 | 有残 | 严残 | 有残 | 严残 | 900K80断 | 周菊明
2017-01-07 | 17:30 | GH1801 | 17000329 | 360 | 270 | PASS | 20 | 2.6 | 10.5 | 99.54 | PASS | PASS | 10级 | 微量 | 少量 | 有残 | 显不净 | 有残 | 严残 | 800K70断 | 周菊明
2017-01-07 | 17:30 | MG31 | 17000333 | 330 | 200 | PASS | 22.5 |  |  | 99.01 | PASS | PASS | 11级 | 微量 | 少量 | 有残 | 严残 | 少量多 | 有残 | 50OK40断 | 周菊明
2017-01-07 | 17:30 | 8G25 | 17000298 | 270 | 180 | PASS | 20 | 2.5 | 5.5 | 99.24 | PASS | PASS | 10级 | 微量 | 少量 | 严残 | 显不净 | 有残 | 严残 | 70oK 60断 | 周菊明
2017-01-07 | 19:00 | 8G01中京 | 17000373 | 245 | 188 | PASS | 20 | 2 | 6 | 99.32 | PASS | PASS | 11级 | 微量 | 少量 | 严残 | 显不净 | 有残 | 严残 | 900K80断 | 周菊明
2017-01-07 | 19:00 | 8G25{2} | 17000371 | 274 | 210 | PASS | 20 | 2.5 | 5.5 | 99.25 | PASS | PASS | 11级 | 微量 | 少量 | 严残 | 显不净 | 有残 | 严残 | 900K80断 | 周菊明
2017-01-07 | 19:00 | HD2 (1) | 17000363 | 120 | 78 |  | 20 |  |  | 99.42 | PASS | PASS | 10级 | 微量 | 少量 | 严残 | 有残 | 有残 | 严残 |  | 周菊明
2017-01-07 | 20:30 | SP8T3 | 17000338 | 2.9 | 128 | PASS | 20 | 3 | 3 | 99.32 | PASS | PASS | 12级 | 微量 | 少量 | 严残 | 有残 | 有残 | 严残 | 900K80断 | 周菊明
2017-01-07 | 20:30 | SP8T301 | 17000351 | 200 | 125 | PASS | 20 | 3 | 3 | 99.48 | PASS | PASS | 12级 | 微量 | 少量 | 严残 | 有残 | 有残 | 严残 | 900K80断 | 周菊明
2017-01-07 | 20:30 | 8G25{2} | 17000371 | 279 | 215 | PASS | 20 | 2.5 | 5.5 | 99.71 | PASS | PASS | 11级 | 微量 | 少量 | 严残 | 显不净 | 有残 | 严残 | 800K70断 | 周菊明
2017-01-07 | 20:30 | HD2 (2) | 17000363 | 120 | 78 |  | 20 |  |  | 99.14 | PASS | PASS | 10级 | 微量 | 少量 | 有残 | 有残 | 有残 | 严残 |  | 周菊明
2017-01-07 | 22:30 | 10G201 | 17000425 | 330 | 270 | PASS | 27.5 | 1 | 0 | 97.83 | PASS | PASS | 12级 | 微量 | 少量 | 有残 | 严残 | 有残 | 严残 | 70oK 60断 | 黄桂泉
2017-01-07 | 22:30 | G602福建星河 | 17000370 | 120 | 95 | PASS | 20 | 3 | 9 | 99.36 | PASS | PASS | 11级 | 微量 | 少量 | 有残 | 严残 | 有残 | 严残 | 800K70断 | 黄桂泉
2017-01-07 | 22:30 | 09BL6加深 | 17000335 | 262 | 203 | PASS | 20 | 2.5 | 8.5 | 99.58 | PASS | PASS | 10级 | 微量 | 少量 | 有残 | 严残 | 有残 | 严残 | 900K80断 | 黄桂泉
2017-01-07 | 24:00 | HB16 | 17000257 | 75 | 52 |  | 20 |  |  | 99.23 | PASS | PASS | 12级 | 微量 | 少量 | 少量多 | 有残 | 有残 | 严残 |  | 黄桂泉
2017-01-08 | 8:00 | HB16 | 17000328 | 75 | 54 |  | 20 |  |  | 99.32 | PASS | PASS | 10级 | 微量 | 少量 | 少量多 | 有残 | 有残 | 严残 |  | 李小娟
2017-01-08 | 8:00 | HD23HF | 17000366 | 110 | 87 |  | 20 |  |  | 99.29 | PASS | PASS | 10级 | 微量 | 少量 | 有残 | 严残 | 有残 | 严残 |  | 李小娟
2017-01-08 | 9:30 | HD2 (1) | 17000364 | 123 | 90 |  | 20 |  |  | 99.65 | PASS | PASS | 9级 | 微量 | 少量 | 有残 | 严残 | 有残 | 严残 |  | 李小娟
2017-01-08 | 9:30 | HD2 (2)高粘度 | 17000402 | 220 | 138 |  | 20 |  |  | 99.57 | PASS | PASS | 10级 | 微量 | 少量 | 有残 | 严残 | 有残 | 严残 |  | 李小娟
2016-11-12 | 19:00 | HD22试样2（1） | 16015881 | 144 |  |  | 20 |  |  | 99.05 | PASS | PASS | 10级 | 微量 | 少量 | 少量多 | 严残 | 少量 | 有残 |  | 周菊明
2017-01-08 | 10:30 | HD2高粘度（1） | 17000402 | 220 | 139 |  | 20 |  |  | 99.73 | PASS | PASS | 10级 | 微量 | 少量 | 有残 | 严残 | 有残 | 严残 |  | 谭娇娇
2017-01-08 | 10:30 | HD2 (2) | 17000364 | 120 | 85 |  | 20 |  |  | 99.63 | PASS | PASS | 10级 | 微量 | 少量 | 有残 | 严残 | 有残 | 严残 |  | 谭娇娇
2017-01-08 | 10:30 | 8BL2 | 17000379 | 240 | 182 | PASS | 20 | 2 | 7 | 99.42 | PASS | PASS | 9级残 | 微量 | 少量 | 有残 | 严残 | 有残 | 严残 | 80oK 70微残 | 谭娇娇
2017-01-08 | 10:30 | HD15 | 17000423 | 120 | 60 |  | 20 |  |  | 99.36 | PASS | PASS | 10级 | 微量 | 少量 | 有残 | 严残 | 有残 | 严残 |  | 谭娇娇
2017-01-08 | 11:00 | 8G01永隆 | 17000405 | 89 | 63 | PASS | 20 | 2.5 | 4 | 99.59 | PASS | PASS | 10级 | 微量 | 少量 | 有残 | 严残 | 有残 | 严残 | 80OK70断 | 李建丽 |  | 下一箱
2017-01-08 | 11:00 | HB50 | 17000367 | 80 |  |  | 20 |  |  | 99.36 | PASS | PASS | 6级 | 微量 | 有残 | 严残 |  | 有残 | 严残 |  | 李建丽
2017-01-08 | 11:00 | 8BK联泰 | 17000382 | 156 | 130 | PASS | 20 | 4 | 14 | 99.76 | PASS | PASS | 9级残 | 微量 | 少量 | 有残 | 严残 | 有残 | 严残 | 150残 | 李建丽
2017-01-08 | 11:00 | G602福建星河 | 17000369 | 120 | 96 | 深了 | 20 | 5 | 13 | 99.82 | PASS | PASS | 10级 | 微量 | 少量 | 有残 | 严残 | 有残 | 严残 | 70OK60微残 | 李建丽
2017-01-08 | 11:00 | GH15 | 17000408 | 263 | 208 | PASS | 20 | 2.5 | 9 | 99.79 | PASS | PASS | 9级 | 微量 | 少量 | 有残 | 严残 | 有残 | 严残 | 100OK90微残 | 李建丽
2017-01-08 | 11:30 | SP8T3 | 17000387 | 220 | 135 | PASS | 20 | 4 | 1 | 99.73 | PASS | PASS | 10级 | 微量 | 少量 | 有残 | 严残 | 有残 | 严残 | 80oK 70微残 | 李小娟
2017-01-08 | 11:30 | 8G10富盈 | 17000374 | 220 |  | PASS | 20 | 2 | 3 | 99.55 | PASS | PASS | 10级 | 微量 | 少量 | 有残 | 严残 | 有残 | 严残 | 90OK,80残 | 李小娟
2017-01-08 | 13:30 | 8G04 | 17000406 | 230 | 175 | PASS | 20 | 2 | 4 | 99.82 | PASS | PASS | 10级 | 微量 | 微量 | 有残 | 严残 | 有残 | 严残 | 80oK(70微残) | 李小娟
2017-01-08 | 13:30 | 8G04 | 17000407 | 236 | 182 | PASS | 20 | 2 | 5 | 99.84 | PASS | PASS | 10级 | 微量 | 微量 | 有残 | 严残 | 有残 | 严残 | 80oK 70微残 | 李小娟
2017-01-08 | 13:30 | SP8T3 | 17000386 | 202 | 126 | PASS | 20 | 5 | 2 | 99.72 | PASS | PASS | 11级残 | 微量 | 微量 | 有残 | 严残 | 有残 | 严残 | 80OK70微残 | 李小娟
2017-01-08 | 13:30 | 3G | 17000376 | 270 | 210 | PASS | 20 | 2 | 4 | 99.69 | PASS | PASS | 10级 | 微量 | 微量 | 有残 | 严残 | 有残 | 严残 | 800K70断 | 李小娟
2017-01-08 | 13:30 | HD25(1) | 17000365 | 138 | 73 |  | 20 |  |  | 99.63 | PASS | PASS | 10级 | 微量 | 微量 | 有残 | 严残 | 有残 | 严残 |  | 李小娟
2017-01-08 | 14:30 | 8BKH | 17000304 | 240 | 181 | PASS | 25 | 2 | 5 | 99.49 | PASS | PASS | 9级残 | 微量 | 少量 | 有残 | 严残 | 有残 | 严残 | 全断 | 谭娇娇
2017-01-08 | 14:30 | 8BL | 17000413 | 270 | 212 | PASS | 20 | 2 | 6 | 99.83 | PASS | PASS | 10级 | 微量 | 少量多 | 有残 | 严残 | 有残 | 严残 | 90OK,80残 | 谭娇娇 |  | 样
2017-01-08 | 15:30 | 8G25 | 17000372 | 275 | 200 | PASS | 20 | 3 | 8.5 |  | PASS | PASS | 10级 | 微量 | 少量 | 有残 | 严残 | 有残 | 严残 | 800K70断 | 黄桂泉
2017-01-08 | 17:30 | 8G04益阳奥 | 17000409 | 270 | 210 | PASS | 20 | 2.5 | 9 | 99.67 | PASS | PASS | 11级残 | 微量 | 少量 | 有残 | 严残 | 有残 | 严残 | 900K80断 | 黄桂泉
2017-01-08 | 17:30 | SP0201 | 17000490 | 220 | 192 | 色相不一样 | 20 | 4 | 6.5 | 入图库 | PASS | PASS | 12级 | 微量 | 少量 | 有残 | 严残 | 有残 | 严残 | 70oK 60断 | 黄桂泉
2017-01-08 | 17:30 | 8BK2 | 17000381 | 270 | 205 | PASS | 20 | 3 | 6 | 99.52 | PASS | PASS | 9级 | 微量 | 少量 | 有残 | 严残 | 有残 | 严残 | 全断 | 黄桂泉
2017-01-08 | 17:30 | 8GR | 17000391 | 262 | 203 | PASS | 20 | 1.5 | 3 | 99.02 | PASS | PASS | 9级 | 微量 | 少量 | 有残 | 严残 | 有残 | 严残 | 全断 | 黄桂泉
2017-01-08 | 17:30 | HD2 (1) | 17000436 | 130 | 90 |  | 20 |  |  | 99.46 | PASS | PASS | 10级 | 微量 | 少量 | 有残 | 严残 | 有残 | 严残 |  | 黄桂泉
2017-01-08 | 18:30 | 8Y2 | 17000421 | 270 | 202 | PASS | 20 | 3 | 7 | 99.21 | PASS | PASS | 10级 | 微量 | 少量 | 有残 | 严残 | 有残 | 严残 | 140OK130微残 | 黄桂泉
2017-01-08 | 18:30 | HD2 (2) | 17000436 | 125 | 93 |  | 20 |  |  | 99.19 | PASS | PASS | 10级 | 微量 | 少量 | 有残 | 严残 | 有残 | 严残 |  | 黄桂泉
2017-01-08 | 18:30 | GH1602 | 17000411 | 270 | 202 | PASS | 20 | 2.5 | 7 | 99.44 | PASS | PASS | 10级 | 微量 | 少量 | 有残 | 严残 | 有残 | 严残 | 900K80断 | 黄桂泉
2017-01-08 | 18:30 | 8G04建业 | 17000447 | 187 | 135 | PASS | 20 | 3.2 | 5.5 | 99.57 | PASS | PASS | 10级 | 微量 | 少量 | 有残 | 严残 | 有残 | 严残 | 900K80断 | 黄桂泉
2017-01-08 | 19:30 | HD5(1) | 17000438 | 73 | 54 |  | 20 |  |  | 99.48 | PASS | PASS | 9级 | 微量 | 少量 | 有残 | 严残 | 有残 | 严残 |  | 周菊明
2017-01-08 | 19:30 | 23GHB | 17000368 | 260 | 200 | PASS | 20 | 2.5 | 9 | 99.68 | PASS | PASS | 9级 | 微量 | 少量 | 有残 | 严残 | 有残 | 严残 |  | 周菊明
2017-01-08 | 19:30 | 09BL6加深 | 17000336 | 260 | 200 | PASS | 20 | 3.5 | 12 | 99.74 | PASS | PASS | 10级 | 微量 | 少量 | 有残 | 严残 | 有残 | 严残 | 900K80断 | 周菊明
2017-01-08 | 20:30 | 32G03 | 17000492 | 264 | 200 | PASS | 20 | 3 | 11 | 99.64 | PASS | PASS | 9级 | 微量 | 少量 | 有残 | 严残 | 有残 | 严残 | 70oK 60断 | 周菊明
2017-01-08 | 21:30 | 8BKT联泰 | 17000412 | 155 | 99 | PASS | 27.5 | 1 | 0 | 99.42 | PASS | PASS | 10级 | 微量 | 少量 | 有残 | 严残 | 有残 | 严残 |  | 周菊明
2017-01-08 | 21:30 | HD5(2) | 17000438 | 71 | 53 |  | 20 |  |  | 99.25 | PASS | PASS | 9级 | 微量 | 少量 | 有残 | 严残 | 有残 | 严残 |  | 周菊明
2017-01-08 | 22:00 | 20G201 | 17000377 | 370 | 288 | PASS | 22.5 | 1 | 0 | 99.21 | PASS | PASS | 10级 | 微量 | 少量 | 有残 | 严残 | 有残 | 严残 | 70oK 60断 | 黄桂泉
2017-01-08 | 22:00 | 8BKT | 17000452 | 268 | 203 | PASS | 25 | 1 | 0 | 99.44 | PASS | PASS | 10级 | 微量 | 少量 | 有残 | 严残 | 有残 | 严残 | 全断 | 黄桂泉
2017-01-08 | 22:00 | 09BL60 | 17000380 | 320 | 263 | PASS | 20 | 3 | 9.5 | 99.5 | PASS | PASS | 10级 | 微量 | 少量 | 有残 | 严残 | 有残 | 严残 | 120OK110微 | 黄桂泉
2017-01-08 | 22:00 | W1 | 17000453 | 255 | 201 | PASS | 20 | 4.5 | 10.5 | 99.41 | PASS | PASS | 6级 | 微量 | 少量多 | 严残 |  | 有残 | 严残 | 1100K100断 | 黄桂泉
2017-01-09 | 8:00 | 9G201 | 17000448 | 270 | 205 | PASS | 22.5 | 1 | 0 | 99.47 | PASS | PASS | 11级残 | 微量 | 少量 | 有残 | 严残 | 有残 | 严残 | 60OK 50断 | 黄桂泉
2017-01-09 | 9:30 | HD2 (1) | 17000472 | 120 | 91 |  | 22.5 |  |  | 99.57 | PASS | PASS | 9级 | 微量 | 少量 | 有残 | 严残 | 有残 | 严残 |  | 黄桂泉
2017-01-09 | 9:30 | HD2 (2) | 17000437 | 120 | 78 |  | 20 |  |  | 99.84 | PASS | PASS | 10级 | 微量 | 少量 | 有残 | 严残 | 有残 | 严残 |  | 黄桂泉
2017-01-09 | 9:30 | HD2 (1) | 17000437 | 121 | 93 |  | 320 |  |  | 99.65 | PASS | PASS | 11级 | 微量 | 少量 | 有残 | 严残 | 有残 | 严残 |  | 黄桂泉
2017-01-09 | 9:30 | SP02深圳崇达 | 17000415 | 220 | 130 | PASS | 20 | 3.5 | 5 | 99.84 | PASS | PASS | 12级 | 微量 | 少量 | 有残 | 严残 | 有残 | 严残 |  | 黄桂泉
2017-01-09 | 10:30 | 8BL16金像 | 17000450 | 125 | 102 | PASS | 20 | 3.5 | 5.5 | 99.84 | PASS | PASS | 11级 | 微量 | 少量 | 有残 | 严残 | 有残 | 严残 | 900K80断 | 黄桂泉
2017-01-09 | 10:30 | 8BL16金像 | 17000378 | 125 | 104 | PASS | 20 | 3.5 | 6 | 99.8 | PASS | PASS | 10级 | 微量 | 少量 | 有残 | 严残 | 有残 | 严残 | 70oK 60断 | 黄桂泉
2017-01-09 | 10:30 | 8G25(1 ) | 17000443 | 270 | 200 | PASS | 20 | 2.5 | 5.5 | 99.67 | PASS | PASS | 10级 | 微量 | 少量 | 有残 | 严残 | 有残 | 严残 | 60ok50残 | 黄桂泉
2017-01-09 | 10:30 | 8G25{2} | 17000443 | 276 | 213 | PASS | 20 | 2.5 | 5 | 99.54 | PASS | PASS | 10级 | 微量 | 少量 | 有残 | 严残 | 有残 | 严残 | 70oK 60断 | 黄桂泉
2017-01-09 | 12:00 | GH6华新{1} | 17000442 | 180 | 140 | PASS | 20 |  |  | 99.85 | PASS | PASS | 10级 | 微量 | 少量 | 有残 | 严残 | 有残 | 严残 | 800K70断 | 黄桂泉 |  | 下一
2017-01-09 | 12:00 | 09BL6加深 | 17000451 | 270 | 205 | PASS | 20 | 3.5 | 12 | 99.87 | 有气泡 | PASS | 10级 | 微量 | 少量 | 有残 | 严残 | 有残 | 严残 | 800K70断 | 谭娇娇
2017-01-09 | 12:00 | G602 2万 | 17000479 | 270 | 205 | PASS | 20 | 3 | 9 | 99.56 | PASS | PASS | 10级 | 微量 | 少量 | 严残 | 严残 | 有残 | 严残 | 70oK 60断 | 周菊明
2017-01-09 | 12:00 | 8R16 | 17000271 | 268 | 202 | PASS | 20 | 2.5 | 10 | 99.48 | PASS | PASS | 10级 | 微量 | 少量 | 有残 | 严残 | 有残 | 严残 | 70oK 60断 | 周菊明
2017-01-09 | 13:30 | 8G25(1 ) | 17000444 | 272 | 203 | PASS | 20 | 2.5 | 5 | 99.45 | PASS | PASS | 12级 | 微量 | 少量 | 有残 | 显不净 | 有残 | 严残 | 70oK 60断 | 谭娇娇
2017-01-09 | 13:30 | 8G25 2 | 17000444 | 270 | 206 | PASS | 20 | 2.5 | 9 | 99.65 | PASS | PASS | 12级 | 微量 | 少量 | 有残 | 显不净 | 有残 | 严残 | 70oK 60断 | 谭娇娇
2017-01-09 | 13:30 | 44G | 17000480 | 231 | 182 | PASS | 20 | 3 | 10 | 99.75 | PASS | PASS | 10级 | 微量 | 少量 | 有残 | 显不净 | 有残 | 严残 | 800K70断 | 谭娇娇
2017-01-09 | 13:30 | 9G | 17000477 | 260 | 200 | PASS | 20 | 2.5 | 9 | 99.58 | PASS | PASS | 11级 | 微量 | 少量 | 有残 | 严残 | 有残 | 严残 | 120OK110微 | 谭娇娇
2017-01-09 | 13:30 | G602 2万 | 17000479 | 270 | 203 | PASS | 20 | 2.5 | 11 | 99.64 | PASS | PASS | 11级 | 微量 | 少量 | 有残 | 严残 | 有残 | 严残 | 120OK110微 | 谭娇娇
2017-01-09 | 13:30 | HD2 2 | 17000472 | 120 | 91 |  | 20 |  |  | 99.36 | PASS | PASS | 11级 | 微量 | 少量 | 有残 | 严残 | 有残 | 严残 | 60OK 50断 | 谭娇娇
2017-01-09 | 13:30 | 8BKH | 17000481 | 230 | 140 | PASS | 20 | 3 | 6 | 99.35 | PASS | PASS | 8级 | 微量 | 少量 | 有残 | 严残 | 有残 | 严残 | 全断 | 谭娇娇
2017-01-09 | 13:30 | GH6华新 2 | 17000442 | 187 | 142 | PASS | 20 | 3 | 8.5 | 99.75 | PASS | PASS | 11级 | 微量 | 少量 | 有残 | 严残 | 有残 | 严残 | 70oK 60断 | 谭娇娇
2017-01-09 | 13:30 | 8G01中京 | 17000445 | 266 | 206 | PASS | 20 | 3 | 12 | 99.65 | PASS | PASS | 11级 | 微量 | 少量 | 有残 | 严残 | 有残 | 严残 | 800K70断 | 谭娇娇
2016-12-12 | 16:00 | HD22试样2（1） | 16017703 | 148 | 75 |  | 20 |  |  | 99.41 | PASS | PASS | 11级 | 微量 | 少量 | 有残 | 显不净 | 有残 | 严残 |  | 李小娟
2017-01-09 | 14:30 | GH6华新 2 | 17000441 | 180 | 135 | PASS | 20 | 3 | 10 | 99.74 | PASS | PASS | 11级 | 微量 | 少量 | 有残 | 严残 | 有残 | 严残 | 70oK 60断 | 谭娇娇
2017-01-09 | 14:30 | HD31 | 17000475 | 125 | 90 |  | 20 |  |  | 99.84 | PASS | PASS | 9级 | 微量 | 少量 | 有残 | 严残 | 有残 | 严残 |  | 黄桂泉
2017-01-09 | 14:30 | SP8T3 | 17000484 | 200 | 120 | PASS | 20 | 3.5 | 1.5 | 99.88 | PASS | PASS | 9级 | 微量 | 少量 | 有残 | 严残 | 有残 | 严残 | 900K80断 | 黄桂泉
2017-01-09 | 14:30 | GH1503 | 17000440 | 270 | 120 | 浅了 | 20 | 4 | 10 | 入图库 | PASS | PASS | 9级 | 微量 | 少量 | 有残 | 严残 | 有残 | 严残 | 100OK,90断 | 黄桂泉
2017-01-09 | 15:30 | G602万基隆 | 17000478 | 262 | 200 | PASS | 20 | 3 | 10 | 99.87 | PASS | PASS | 10级 | 微量 | 少量 | 有残 | 严残 | 有残 | 严残 | 60ok50微残 | 李小娟
2017-01-09 | 17:30 | GH1602 | 17000513 | 270 | 200 | PASS | 20 | 2 | 4 | 99.61 | PASS | PASS | 10级 | 微量 | 少量 | 有残 | 严残 | 有残 | 严残 | 80oK(70微残) | 李小娟
2017-01-09 | 17:30 | HD803 | 17000439 | 66 | 42 |  | 20 |  |  | 99.36 | PASS | PASS | 10级 | 微量 | 少量 | 有残 | 严残 | 有残 | 严残 |  | 李小娟
2017-01-09 | 17:30 | HB16 | 17000404 | 75 | 38 |  | 20 |  |  | 99.76 | PASS | PASS | 10级 | 微量 | 微量 | 少量多 | 有残 | 有残 | 严残 |  | 李小娟
2017-01-09 | 20:30 | 8R2 | 17000342 | 270 |  | 深了 | 20 | 2 | 7 | 99.86 | PASS | PASS | 10级 | 微量 | 微量 | 少量多 | 有残 | 有残 | 严残 | 800K70断 | 李建丽
2017-01-09 | 20:30 | HD2 (1) | 17000473 | 128 | 90 |  | 20 |  |  | 99.62 | PASS | PASS | 10级 | 微量 | 少量 | 有残 | 严残 | 有残 | 严残 |  | 李建丽
2017-01-09 | 20:30 | 8G04 | 17000507 | 240 | 182 | PASS | 20 | 2 | 8 | 99.84 | PASS | PASS | 10级 | 微量 | 少量 | 有残 | 严残 | 有残 | 严残 |  | 李建丽
2017-01-09 | 21:30 | SP8T3 | 17000485 | 220 | 142 |  |  | 3.5 | 1.5 | 99.76 | PASS | PASS | 11级 | 微量 | 少量 | 有残 | 严残 | 有残 | 严残 | 50OK40微残 | 李建丽
2017-01-09 | 21:30 | HD2 (2) | 17000473 | 120 | 75 |  | 20 |  |  | 99.23 | PASS | PASS | 10级 | 微量 | 少量 | 有残 | 严残 | 有残 | 严残 |  | 李建丽
2017-01-09 | 21:30 | 12GHB | 17000546 | 260 |  | PASS | 20 | 2 | 7 | 99.81 | PASS | PASS | 10级 | 微量 | 少量 | 有残 | 严残 | 有残 | 严残 | 60OK 50断 | 李建丽
2017-01-09 | 22:30 | 8BL | 17000482 | 265 | 200 | PASS | 20 | 2.5 | 8 | 99.75 | PASS | PASS | 9级残 | 微量 | 少量 | 有残 | 严残 | 少量多 | 有残 | 100OK,90断 | 李建丽
2017-01-09 | 22:30 | GH4001 | 17000550 | 340 | 260 | PASS | 20 | 2 | 6 | 99.65 | PASS | PASS | 10级 | 微量 | 少量 | 有残 | 严残 | 有残 | 严残 | 50OK40微残 | 李建丽
2017-01-09 | 22:30 | GH15(1) | 17000511 | 260 | 195 | PASS | 20 | 2 | 10 | 99.45 | PASS | PASS | 9级 | 微量 | 少量 | 有残 | 严残 | 有残 | 严残 | 100OK90微残 | 李建丽
2017-01-09 | 23:00 | SP8T3 | 17000457 | 204 | 130 | PASS | 20 | 4 | 2 | 99.45 | PASS | PASS | 10级 | 微量 | 少量 | 有残 | 严残 | 有残 | 严残 | 80oK 70微残 | 李小娟
2017-01-09 | 23:30 | 8BL2 | 17000483 | 240 | 180 | PASS | 20 | 2.5 | 9 | 99.74 | PASS | PASS | 10级 | 微量 | 少量 | 有残 | 严残 | 少量多 | 有残 | 100OK90断 | 李小娟 |  | 样
2017-01-09 | 0:30 | HD2 | 17000501 | 126 | 93 | PASS | 21 |  |  | 99.84 | PASS | PASS | 10级 | 微量 | 少量 | 有残 | 严残 | 有残 | 严残 |  | 李小娟
2017-01-09 | 0:30 | 9G201 | 17000549 | 270 | 170 | PASS | 22 | 2 | 0 | 99.76 | PASS | PASS | 11级 | 微量 | 少量 | 有残 | 严残 | 少量多 | 有残 | 60ok50微残 | 李小娟
2017-01-09 | 0:30 | GH15(2) | 17000511 | 260 | 190 | PASS | 20 | 2 | 8 | 99.61 | PASS | PASS | 9级 | 微量 | 少量 | 有残 | 严残 | 有残 | 严残 | 100OK90微残 | 李小娟
2017-01-10 | 8:00 | 8G04 | 17000505 | 240 | 184 | PASS | 20 | 3.5 | 5 | 99.67 | PASS | PASS | 9级 | 微量 | 少量 | 有残 | 严残 | 有残 | 严残 | 800K70断 | 黄桂泉
2017-01-10 | 8:00 | 8WL501 | 17000518 | 260 |  | PASS | 20 | 5.5 | 5 | 99.57 | PASS | PASS | 6级 | 少量 | 有残 | 严残 |  | 有残 | 严残 | 130OK120残 | 黄桂泉
2017-01-10 | 8:00 | 8BL75 | 17000491 | 260 | 190 | PASS | 20 | 2 | 5.5 | 99.55 | PASS | PASS | 8级 | 微量 | 少量 | 有残 | 严残 | 有残 | 严残 | 900K80断 | 黄桂泉
2017-01-10 | 9:30 | HD2低粘度2 | 17000631 | 96 | 52 |  | 20 |  |  | 99.51 | PASS | PASS | 11级 | 微量 | 少量 | 有残 | 严残 | 有残 | 严残 |  | 黄桂泉
2017-01-10 | 9:30 | 54G{2} | 17000543 | 350 | 271 | PASS | 20 |  |  | 99.64 | PASS | PASS | 11级 | 微量 | 少量 | 有残 | 严残 | 有残 | 严残 | 800K70断 | 黄桂泉
2017-01-10 | 10:00 | 54G | 17000543 | 360 | 268 | PASS | 20 |  |  | 99.36 | PASS | PASS | 11级 | 微量 | 少量 | 有残 | 严残 | 有残 | 严残 | 800K70断 | 黄桂泉 |  | 下一箱
2017-01-10 | 10:00 | 20G2联泰 | 17000514 | 155 | 91 | PASS | 20 | 1 | 0 | 99.41 | PASS | PASS | 11级 | 微量 | 少量 | 有残 | 严残 | 有残 | 严残 | 800K70断 | 黄桂泉
2017-01-10 | 10:00 | HD2 (2) | 17000501 | 120 | 78 |  | 20 |  |  | 99.55 | PASS | PASS | 11级 | 微量 | 少量 | 有残 | 严残 | 有残 | 严残 |  | 黄桂泉
2017-01-10 | 10:00 | HD2 (2)高粘度 | 17000502 | 177 | 100 |  | 20 |  |  | 99.48 | PASS | PASS | 11级 | 微量 | 少量 | 有残 | 严残 | 有残 | 严残 |  | 黄桂泉
2017-01-10 | 10:00 | HD8(1) | 17000474 | 110 | 46 |  | 20 |  |  | 99.42 | PASS | PASS | 11级 | 微量 | 少量 | 有残 | 严残 | 有残 | 严残 |  | 黄桂泉
2017-01-10 | 11:00 | 8BL205 | 17000517 | 230 | 180 | PASS | 20 | 3 | 9 | 99.4 | PASS | PASS | 8级 | 微量 | 少量 | 有残 | 严残 | 有残 | 严残 | 100OK,90断 | 谭娇娇
2017-01-10 | 11:00 | HD2低粘度1 | 17000630 | 85 | 42 |  | 20 |  |  | 99.25 | PASS | PASS | 9级残 | 微量 | 少量 | 有残 | 严残 | 有残 | 严残 |  | 谭娇娇
2017-01-10 | 11:00 | HD2 1 高粘度 | 17000502 | 150 |  | PASS | 20 |  |  | 99.21 | PASS | PASS | 9级 | 微量 | 少量 | 有残 | 严残 | 有残 | 严残 |  | 谭娇娇
2017-01-10 | 11:00 | 8BL2 | 17000516 | 233 | 182 |  | 20 | 2.5 | 9.5 | 99.47 | PASS | PASS | 8级 | 微量 | 少量 | 有残 | 严残 | 有残 | 严残 | 130OK120残 | 谭娇娇
2017-01-10 | 12:00 | G6崇达 | 17000547 | 330 | 265 | PASS | 20 | 2 | 8 | 99.89 | PASS | PASS | 9级 | 微量 | 少量 | 有残 | 严残 | 有残 | 严残 | 900K80断 | 周菊明
2017-01-10 | 12:00 | HD24 | 17000504 | 110 | 60 |  | 20 |  |  | 99.65 | PASS | PASS | 9级 | 微量 | 少量 | 有残 | 严残 | 有残 | 严残 |  | 周菊明
2017-01-10 | 12:00 | HD8(2) | 17000474 | 103 | 58 |  | 20 |  |  |  | PASS | PASS | 9级 | 微量 | 少量 | 有残 | 严残 | 有残 | 严残 |  | 周菊明
2017-01-10 | 13:30 | HD8A | 17000541 | 105 | 62 |  | 20 |  |  | 99.62 | PASS | PASS | 9级残 | 微量 | 少量 | 有残 | 严残 | 有残 | 严残 |  | 周菊明
2017-01-10 | 13:30 | HD21 | 17000540 | 106 | 59 |  | 20 |  |  | 99.24 | PASS | PASS | 9级 | 微量 | 少量 | 有残 | 严残 | 有残 | 严残 |  | 周菊明
2017-01-10 | 13:30 | 8G25 | 17000509 | 270 | 202 | PASS | 20 | 3 | 10 | 99.57 | PASS | PASS | 11级 | 微量 | 少量 | 有残 | 严残 | 有残 | 严残 | 80oK 70微残 | 周菊明
2017-01-10 | 14:30 | 6GHB07 | 17000515 | 300 | 230 | PASS | 20 | 2 | 10.5 | 99.67 | PASS | PASS | 12级残 | 微量 | 少量 | 有残 | 严残 | 有残 | 严残 |  | 谭娇娇
2017-01-10 | 14:30 | 09BL6加深 | 17000414 | 270 | 206 | PASS | 20 | 3 | 10 | 99.57 | PASS | PASS | 11级 | 微量 | 少量 | 有残 | 严残 | 有残 | 严残 | 80oK 70微残 | 谭娇娇
2017-01-10 | 14:30 | 8BL16 | 17000551 | 120 | 63 | PASS | 20 | 2.5 | 9 | 99.68 | PASS | PASS | 9级 | 微量 | 少量 | 有残 | 严残 | 有残 | 严残 | 90oK 80微残 | 谭娇娇
2017-01-10 | 14:30 | 6GHB深色 | 17000545 |  |  | PASS | 20 | 1.5 | 7 | 99.54 | PASS | PASS | 10级 | 微量 | 少量 | 有残 | 严残 | 有残 | 严残 |  | 谭娇娇
2017-01-10 | 14:30 | 54G (1) | 17000544 | 350 | 271 | PASS | 20 | 2.5 | 15 | 99.65 | PASS | PASS | 11级 | 微量 | 少量 | 有残 | 严残 | 有残 | 严残 | 60ok50微残 | 谭娇娇
2017-01-10 | 16:00 | 8G04试样 | 17000506 | 235 | 183 | PASS | 20 | 2.5 | 8 | 99.68 | PASS | PASS | 10级 | 微量 | 少量 | 有残 | 严残 | 有残 | 严残 | 800K70断 | 李小娟
2017-01-10 | 16:00 | 8G04 | 17000572 | 230 | 140 | PASS | 20 | 2.2 | 9 | 99.84 | PASS | PASS | 10级 | 微量 | 少量 | 有残 | 严残 | 有残 | 严残 | 60OK 50断 | 李小娟
2017-01-10 | 16:00 | HB16 | 17000476 | 75 | 31 |  | 20 |  |  | 99.67 | PASS | PASS | 10级 | 微量 | 微量 | 少量 | 有残 | 有残 | 严残 |  | 李小娟
2017-01-10 | 16:00 | HD2 (1) 高 | 17000568 | 220 | 120 |  | 20 |  |  | 99.82 | PASS | PASS | 10级 | 微量 | 少量 | 有残 | 严残 | 有残 | 严残 |  | 李小娟
2017-01-10 | 17:30 | 54G{2} | 17000544 | 350 | 263 | PASS | 20 | 2.5 | 5 | 99.63 | PASS | PASS | 11级 | 微量 | 少量 | 有残 | 严残 | 有残 | 严残 | 60OK 50断 | 李小娟
2017-01-10 | 17:30 | GL5金象 | 17000512 | 128 | 103 | PASS | 20 | 2 | 9 | 99.78 | PASS | PASS | 11级 | 微量 | 微量 | 少量多 | 有残 | 有残 | 严残 | 50OK40微残 | 李小娟
2017-01-10 | 17:30 | SP8T3 | 17000458 | 208 | 120 | PASS | 20 | 4 | 1.5 | 99.72 | PASS | PASS | 10级 | 微量 | 少量 | 有残 | 有残 | 有残 | 严残 | 70oK 60断 | 李小娟
2017-01-10 | 17:30 | 8G04 | 17000571 | 230 | 182 | PASS | 20 | 2 | 10 | 99.85 | PASS | PASS | 9级 | 微量 | 少量 | 有残 | 严残 | 有残 | 严残 | 800K70断 | 李小娟
2017-01-10 | 17:30 | SP02深圳崇达 | 17000553 | 220 | 110 | PASS | 20 | 5.5 | 2 | 99.76 | PASS | PASS | 10级 | 微量 | 微量 | 少量多 | 有残 | 有残 | 严残 | 70oK60微断 | 李小娟
2017-01-10 | 19:30 | 44G | 17000574 | 235 | 180 | PASS | 20 | 2 | 6 | 99.79 | PASS | PASS | 10级 | 微量 | 少量 | 有残 | 严残 | 有残 | 严残 | 900K80断 | 李建丽
2017-01-10 | 19:30 | HD2 (1) | 17000567 | 130 | 90 |  | 20 |  |  | 99.56 | PASS | PASS | 9级 | 微量 | 少量 | 有残 | 严残 | 有残 | 严残 |  | 李建丽
2017-01-10 | 20:30 | 9G | 17000573 | 260 | 189 | PASS | 20 | 2 | 5 | 99.86 | PASS | PASS | 9级 | 微量 | 少量 | 有残 | 严残 | 有残 | 严残 | 900K80断 | 李建丽
2017-01-10 | 20:30 | 44G | 17000575 | 230 | 178 | PASS | 20 | 2.5 | 6.5 | 99.84 | PASS | PASS | 9级 | 微量 | 少量 | 有残 | 严残 | 有残 | 严残 | 90oK 80残 | 李建丽
2017-01-10 | 20:30 | WB51 | 17000493 | 250 | 222 | PASS | 20 | 4 | 8 | 99.6 | PASS | PASS | 6级 | 微量 | 有残 | 严残 |  | 有残 | 严残 | 130OK120残 | 李建丽 |  | 样
2017-01-10 | 20:30 | HD2 (2)高粘度 | 17000568 | 194 | 136 | PASS | 20 |  |  | 99.48 | PASS | PASS | 10级 | 微量 | 少量 | 有残 | 严残 | 有残 | 严残 |  | 李建丽
2017-01-10 | 20:30 | HD2 (2) | 17000567 | 120 | 96 | PASS | 20 |  |  | 99.42 | PASS | PASS | 9级 | 微量 | 少量 | 有残 | 严残 | 有残 | 严残 |  | 李建丽
2017-01-10 | 21:30 | 09BL6加深 | 17000552 | 270 | 210 | 稍浅 | 20 | 3.4 | 20 | 99.63 | PASS | PASS | 10级 | 微量 | 少量 | 有残 | 严残 | 有残 | 严残 | 90OK 80残 | 李建丽
2017-01-10 | 21:30 | SP02深圳崇达 | 17000554 | 224 | 149 | PASS | 17.5 | 2 | 3 | 99.75 | PASS | PASS | 10级残 | 微量 | 少量 | 有残 | 有残 | 有残 | 严残 | 70oK 60断 | 李建丽 |  | 样
2017-01-10 | 21:30 | 32G | 17000579 | 270 | 270 | PASS | 20 | 2 | 5 | 99.26 | PASS | PASS | 11级残 | 微量 | 少量 | 有残 | 严残 | 有残 | 严残 | 60OK 50断 | 李建丽
2017-01-10 | 21:30 | MG6哑光 | 17000633 | 265 | 170 | PASS | 20 | 1 | 0.5 | 99.56 | PASS | PASS | 11级 | 微量 | 微量 | 少量多 | 有残 | 有残 | 严残 | 70OK60微断 | 李建丽
2017-01-10 | 22:30 | 8R2 | 17000565 | 270 | 200 | PASS | 20 | 2 | 5 | 99.65 | PASS | PASS | 10级 | 微量 | 少量 | 有残 | 严残 | 有残 | 严残 | 80oK70微断 | 李小娟
2017-01-10 | 23:00 | HD5(1) | 17000604 | 80 | 57 | PASS | 20 |  |  | 99.25 | PASS | PASS | 10级 | 微量 | 少量 | 有残 | 严残 | 有残 | 严残 |  | 李小娟
2017-01-10 | 24:00 | HB6 | 17000628 | 114 |  | PASS | 20 |  |  | 95.38 | PASS | PASS | 9级残 | 微量 | 少量 | 有残 | 严残 | 有残 | 严残 |  | 李小娟
2017-01-11 | 8:00 | GH3 | 17000577 | 280 |  | PASS | 20 | 2.5 | 10 | 99.24 | PASS | PASS | 10级 | 微量 | 少量 | 有残 | 严残 | 有残 | 严残 | 60ok50微残 | 谭娇娇 |  | 标样
2017-01-11 | 8:00 | 8BK6 | 17000627 | 302 | 260 | PASS | 20 | 3 | 9 | 99.35 | PASS | PASS | 12级 | 微量 | 少量 | 有残 | 严残 | 有残 | 严残 | 全断 | 谭娇娇
2017-01-11 | 9:30 | SP8T3 | 17000523 | 200 | 120 | PASS | 20 | 4.5 | 5 | 99.45 | PASS | PASS | 10级 | 微量 | 少量 | 有残 | 有残 | 有残 | 严残 | 900K80断 | 黄桂泉
2017-01-11 | 9:30 | HD5(2) | 17000604 | 78 | 52 |  | 20 |  |  | 99.67 | PASS | PASS | 10级 | 微量 | 少量 | 有残 | 严残 | 有残 | 严残 |  | 黄桂泉
2016-12-14 | 9:00 | HD22试样2（1） | 16017769 | 140 | 78 |  | 20 |  |  | 99.88 | PASS | PASS | 10级 | 微量 | 少量 | 少量多 | 有残 | 有残 | 严残 |  | 黄桂泉
2017-01-11 | 9:30 | HD2 (2) | 17000602 | 128 | 82 |  | 20 |  |  | 99.62 | PASS | PASS | 11级 | 微量 | 少量 | 有残 | 严残 | 有残 | 严残 |  | 黄桂泉
2017-01-11 | 10:30 | 20G2联泰 | 17000548 | 160 | 132 | PASS | 20 | 1 | 0 | 99.84 | PASS | PASS | 11级 | 微量 | 少量 | 有残 | 严残 | 有残 | 严残 | 800K70断 | 黄桂泉 |  | 下一箱
2017-01-11 | 10:30 | HD2 (1) | 17000602 | 120 | 61 |  | 20 |  |  | 99.65 | PASS | PASS | 10级 | 微量 | 少量 | 有残 | 严残 | 有残 | 严残 |  | 谭娇娇
2017-01-11 | 11:00 | 8BL10 | 17000629 | 260 | 198 | PASS | 20 | 2 | 9 | 99.36 | PASS | PASS | 8级 | 微量 | 少量 | 有残 | 严残 | 有残 | 严残 | 1100K100断 | 谭娇娇
2017-01-11 | 12:00 | 8BL16 | 17000616 | 128 | 105 | PASS | 20 | 2 | 5 | 99.47 | PASS | PASS | 11级 | 微量 | 少量 | 有残 | 严残 | 有残 | 严残 | 60OK 50断 | 谭娇娇
2017-01-11 | 12:00 | SP8T3 | 17000522 | 208 |  | PASS | 20 | 6 | 2 | 99.84 | PASS | PASS | 11级 | 微量 | 少量 | 有残 | 有残 | 有残 | 严残 | 900K80断 | 黄桂泉
2017-01-11 | 12:00 | 6GHB07 | 17000580 | 290 |  | 偏黄 | 20 | 2.5 | 10 | 99.57 | PASS | PASS | 9级 | 微量 | 少量 | 有残 | 严残 | 有残 | 严残 | 900K80断 | 黄桂泉
2017-01-11 | 13:30 | GH68 | 17000634 | 273 | 213 | PASS | 20 | 3 | 9 | 99.54 | PASS | PASS | 10级 | 微量 | 少量 | 有残 | 严残 | 有残 | 严残 | 70oK 60断 | 黄桂泉
2017-01-11 | 13:30 | GH3 | 17000578 | 275 |  | PASS | 20 | 2.5 | 11 | 99.84 | PASS | PASS | 11级 | 微量 | 少量 | 有残 | 显不净 | 有残 | 严残 | 110OK100残 | 黄桂泉
2017-01-11 | 13:30 | 9G 1 | 17000651 | 260 | 200 | PASS | 20 | 2 | 5.5 | 99.68 | PASS | PASS | 10级 | 微量 | 少量 | 有残 | 严残 | 有残 | 严残 | 90OK 80残 | 黄桂泉
2017-01-11 | 13:30 | G602 | 17000610 | 266 | 202 | PASS | 20 | 2.5 | 12.5 | 99.57 | PASS | PASS | 10级 | 微量 | 少量 | 有残 | 显不净 | 有残 | 严残 | 60ok50残 | 黄桂泉
2017-01-11 | 13:30 | HD24 | 17000570 | 107 | 58 |  | 20 |  |  | 99.85 | PASS | PASS | 10级 | 微量 | 少量 | 有残 | 严残 | 有残 | 严残 |  | 黄桂泉
2017-01-11 | 13:30 | 9G 2 | 17000651 | 260 | 198 | PASS | 20 | 2 | 9.5 | 99.57 | PASS | PASS | 9级 | 微量 | 少量 | 有残 | 严残 | 有残 | 严残 | 900K80断 | 黄桂泉
2017-01-11 | 13:30 | 9G201 | 17000613 | 269 | 203 | PASS | 25 | 1 | 0 | 99.24 | PASS | PASS | 10级 | 微量 | 少量 | 有残 | 严残 | 有残 | 严残 | 60ok50残 | 黄桂泉
2017-01-11 | 14:30 | G602万基隆 | 17000611 | 262 | 201 | PASS | 20 |  |  | 99.65 | PASS | PASS | 10级 | 微量 | 少量 | 有残 | 显不净 | 有残 | 严残 | 60ok50残 | 黄桂泉
2017-01-11 | 14:30 | 8BL | 17000582 | 270 | 201 | PASS | 20 | 1.5 | 6.5 | 99.84 | PASS | PASS | 9级 | 微量 | 少量 | 有残 | 严残 | 有残 | 严残 | 800K70断 | 黄桂泉
2017-01-11 | 14:30 | 54G | 17000607 | 356 | 271 | PASS | 20 | 2.5 | 12 | 99.65 | PASS | PASS | 9级 | 微量 | 少量 | 有残 | 严残 | 有残 | 严残 | 800K70断 | 周菊明
2017-01-11 | 15:00 | 8G04益阳奥 | 17000609 | 269 | 203 | PASS | 20 | 2.5 | 6 | 99.24 | PASS | PASS | 9级 | 微量 | 少量 | 有残 | 严残 | 有残 | 严残 | 1100K100断 | 周菊明
2017-01-11 | 15:00 | 8Y2 | 17000593 | 270 | 203 | PASS | 20 | 3 | 7.2 | 99.85 | PASS | PASS | 9级 | 微量 | 少量 | 有残 | 严残 | 有残 | 严残 | 全断 | 周菊明
2017-01-11 | 15:00 | 8G04益阳奥 | 17000608 | 263 | 201 | PASS | 20 | 2.5 | 6 | 99.81 | PASS | PASS | 10级 | 微量 | 少量 | 有残 | 严残 | 有残 | 严残 | 900K80断 | 周菊明
2017-01-11 | 15:00 | HD7 2 | 17000539 | 143 | 92 |  | 20 |  |  | 99.67 | PASS | PASS | 9级 | 微量 | 少量 | 有残 | 严残 | 有残 | 严残 |  | 周菊明
2017-01-11 | 15:00 | HD7(1) | 17000539 | 147 | 96 |  | 20 |  |  | 99.48 | PASS | PASS | 9级 | 微量 | 少量 | 有残 | 严残 | 有残 | 严残 |  | 周菊明
2017-01-11 | 15:30 | WY32 | 17000702 | 263 | 203 | PASS | 20 | 2 | 0.5 | 98.61 | PASS | PASS | 9级 | 微量 | 有残 | 严残 |  | 有残 | 严残 | 70OK60微断 | 李小娟
2017-01-11 | 16:00 | 9G | 17000650 | 268 | 205 | PASS | 20 | 1.5 | 6 | 99.47 | PASS | PASS | 9级 | 微量 | 少量 | 有残 | 严残 | 有残 | 严残 | 70oK60微断 | 李小娟
2017-01-11 | 16:00 | GH10 | 17000656 | 263 | 203 | PASS | 20 | 2 | 9 | 99.64 | PASS | PASS | 8级 | 微量 | 少量 | 有残 | 严残 | 有残 | 严残 | 90oK 80微残 | 李小娟
2017-01-11 | 17:30 | HD7(1) | 17000603 | 148 | 96 |  | 20 |  |  | 99.43 | PASS | PASS | 10级 | 微量 | 少量 | 有残 | 严残 | 有残 | 严残 |  | 李小娟
2017-01-11 | 17:30 | SP02 | 17000586 | 226 | 132 | PASS | 20 | 5 | 1.5 | 99.27 | PASS | PASS | 11级 | 微量 | 微量 | 少量多 | 有残 | 有残 | 严残 | 80oK(70微残) | 李小娟
2017-01-11 | 17:30 | 8G04 | 17000649 | 232 | 182 | PASS | 20 | 2 | 8 | 99.68 | PASS | PASS | 10级 | 微量 | 少量 | 有残 | 严残 | 有残 | 严残 | 80OK70微残 | 李小娟
2017-01-11 | 17:30 | HB16 | 17000542 | 70 | 35 |  | 20 |  |  | 99.84 | PASS | PASS | 11级 | 微量 | 少量 | 少量多 | 有残 | 有残 | 严残 |  | 李小娟
2017-01-11 | 19:30 | DSP66HF01 | 17000706 | 260 | 207 | PASS | 20 | 2 | 5 | 99.86 | PASS | PASS | 10级 | 微量 | 少量 | 少量多 | 严残 | 有残 | 严残 | 70oK60微断 | 李建丽
2017-01-11 | 20:30 | 8G04 | 17000648 | 240 | 188 | PASS | 20 | 2.5 | 7 | 99.47 | PASS | PASS | 10级 | 微量 | 少量 | 有残 | 严残 | 有残 | 严残 | 80oK 70微残 | 李建丽
2017-01-11 | 20:30 | 6GHB01骏亚 | 17000615 | 240 | 186 | PASS | 20 | 2 | 5 | 99.84 | PASS | PASS | 11级 | 微量 | 少量 | 少量多 | 有残 | 有残 | 严残 | 800K70断 | 李建丽 |  | 样
2017-01-11 | 20:30 | SP02深圳崇达 | 17000619 | 227 | 143 | PASS | 20 | 4 | 2.5 | 99.57 | PASS | PASS | 10级 | 微量 | 少量 | 少量多 | 有残 | 有残 | 严残 | 70OK60微残 | 李建丽
2017-01-11 | 20:30 | HD7{2} | 17000603 | 140 | 98 | PASS | 20 |  |  | 99.54 | PASS | PASS | 10级 | 微量 | 少量 | 少量多 | 严残 | 有残 | 严残 |  | 李建丽
2017-01-11 | 21:30 | 8BL16金像 | 17000661 | 128 | 98 | PASS | 20 | 2.5 | 8 | 99.86 | PASS | PASS | 10级 | 微量 | 少量 | 少量多 | 有残 | 有残 | 严残 | 60OK 50断 | 李建丽
2017-01-11 | 23:00 | HD2 (1) | 17000643 | 130 | 90 |  | 20 |  |  | 99.36 | PASS | PASS | 9级 | 微量 | 少量 | 有残 | 严残 | 有残 | 严残 |  | 李小娟
2017-01-11 | 23:00 | HD8(2) | 17000569 | 102 | 50 |  | 20 |  |  | 99.57 | PASS | PASS | 10级 | 微量 | 少量 | 有残 | 严残 | 有残 | 严残 |  | 李小娟
2017-01-11 | 23:30 | HD8(1) | 17000569 | 100 |  |  | 20 |  |  | 99.67 | PASS | PASS | 10级 | 微量 | 少量 | 有残 | 严残 | 有残 | 严残 |  | 李小娟
2017-01-11 | 23:30 | SP02深圳崇达 | 17000618 | 222 | 140 | PASS | 20 | 4 | 2.5 | 99.53 | PASS | PASS | 10级 | 微量 | 少量 | 少量多 | 有残 | 有残 | 严残 | 80oK(70微残) | 李小娟
2017-01-11 | 23:30 | GH1602 | 17000691 | 270 | 210 | PASS | 20 | 2.5 | 4.8 | 99.78 | PASS | PASS | 10级 | 微量 | 少量 | 有残 | 严残 | 有残 | 严残 | 800K70断 | 李小娟
2017-01-11 | 0:30 | SP02深圳崇达 | 17000587 | 223 | 145 | PASS | 20 | 4.5 | 1.5 | 99.72 | PASS | PASS | 10级 | 微量 | 微量 | 少量 | 有残 | 有残 | 严残 | 800K70断 | 李小娟
2017-01-12 | 8:00 | 6GHB07 | 17000658 | 300 | 228 | 偏黄 | 20 | 2 | 17 | 99.23 | PASS | PASS | 10级 | 微量 | 少量 | 有残 | 严残 | 有残 | 严残 | 800K70断 | 周菊明
2017-01-12 | 8:00 | 44G | 17000685 | 230 | 178 | PASS | 20 | 1.5 | 11 | 99.22 | PASS | PASS | 10级 | 微量 | 少量 | 有残 | 严残 | 有残 | 严残 | 130OK120残 | 周菊明
2017-01-12 | 8:00 | 54G | 17000653 | 350 | 278 | PASS | 20 | 2 | 19 | 99.18 | 有气泡 | PASS | 10级 | 微量 | 少量 | 有残 | 严残 | 有残 | 严残 | 70oK 60断 | 周菊明
2017-01-12 | 9:30 | SP02深圳崇达 | 17000696 | 224 | 135 | PASS | 20 | 5.5 | 3 | 99.44 | PASS | PASS | 13级 | 微量 | 微量 | 少量 | 有残 | 有残 | 严残 |  | 谭娇娇
2017-01-12 | 9:30 | SP02深圳崇达 | 17000667 | 223 | 134 | PASS | 20 | 5 | 3 | 99.47 | PASS | PASS | 10级 | 微量 | 微量 | 少量 | 有残 | 有残 | 严残 |  | 谭娇娇
2017-01-12 | 9:30 | HD2101 (1) | 17000705 | 110 | 60 | PASS | 20 |  |  | 99.22 | PASS | PASS | 9级 | 微量 | 少量 | 少量 | 有残 | 有残 | 严残 |  | 谭娇娇
2017-01-12 | 9:30 | 8WL501 | 17000779 | 210 | 110 | PASS | 20 | 3.5 | 10 | 99.08 | PASS | PASS | 7级 | 少量 | 严残 | 严残 |  | 有残 | 严残 | 120OK110微 | 谭娇娇
2017-01-12 | 10:30 | 30G07 | 17000612 | 145 | 112 | PASS | 20 | 2.5 | 7.5 | 99.64 | PASS | PASS | 11级 | 微量 | 少量 | 有残 | 严残 | 有残 | 严残 | 900K80断 | 黄桂泉
2017-01-12 | 10:30 | HD2101{2} | 17000705 | 100 | 51 |  | 20 |  |  | 99.52 | PASS | PASS | 11级 | 微量 | 少量 | 有残 | 严残 | 有残 | 严残 |  | 黄桂泉
2017-01-12 | 10:30 | 09BL6加深 | 17000617 | 265 | 204 | PASS | 20 | 3.5 | 17 | 99.62 | 有气泡 | PASS | 11级 | 微量 | 少量 | 有残 | 严残 | 有残 | 严残 | 800K70断 | 黄桂泉
2017-01-12 | 10:30 | 09BL6加深 | 17000662 | 263 | 203 | PASS | 20 | 3.2 | 15 | 99.57 | PASS | PASS | 11级 | 微量 | 少量 | 有残 | 严残 | 有残 | 严残 | 60OK 50断 | 黄桂泉
2017-01-12 | 10:30 | HD2 (2) | 17000643 | 120 | 78 |  | 20 |  |  | 99.55 | PASS | PASS | 11级 | 微量 | 少量 | 有残 | 严残 | 有残 | 严残 |  | 黄桂泉
2017-01-12 | 11:00 | G3 | 17000654 | 260 | 200 | PASS | 20 | 2.5 | 7 | 99.66 | PASS | PASS | 11级 | 微量 | 少量 | 有残 | 严残 | 有残 | 严残 | 900K80断 | 黄桂泉
2017-01-12 | 11:00 | 54G(2) | 17000688 | 350 | 260 | PASS | 20 | 2 | 13 | 99.21 | PASS | PASS | 11级 | 微量 | 少量 | 有残 | 严残 | 有残 | 严残 |  | 谭娇娇
2017-01-12 | 11:00 | 8G04 (1) | 17000686 | 270 | 205 | PASS | 20 | 2.5 | 8.2 | 99.44 | PASS | PASS | 11级 | 微量 | 少量 | 有残 | 严残 | 有残 | 严残 |  | 谭娇娇
2017-01-12 | 11:00 | HD8 2 | 17000648 | 107 | 56 |  | 20 |  |  | 99.09 | PASS | PASS | 11级 | 微量 | 少量 | 有残 | 严残 | 有残 | 严残 |  | 谭娇娇
2017-01-12 | 11:00 | HD8(1) | 17000645 | 100 | 52 |  | 20 |  |  | 99.68 | PASS | PASS | 11级 | 微量 | 少量 | 有残 | 严残 | 有残 | 严残 |  | 谭娇娇
2017-01-12 | 11:30 | DSP66HF01 | 17000689 | 256 | 145 | PASS | 20 |  |  | 99.65 | PASS | PASS | 11级 | 微量 | 少量 | 有残 | 严残 | 有残 | 严残 | 100OK90微残 | 谭娇娇
2017-01-12 | 13:30 | 8G04奥士康 | 17000686 | 268 | 202 | PASS | 20 | 3 | 8.5 | 99.35 | PASS | PASS | 11级 | 微量 | 少量 | 有残 | 严残 | 有残 | 严残 |  | 谭娇娇
2017-01-12 | 13:30 | SP02深圳崇达 | 17000697 | 262 | 136 | PASS | 20 | 4 | 3 | 99.25 | PASS | PASS | 11级残 | 微量 | 少量 | 有残 | 严残 | 有残 | 严残 |  | 谭娇娇
2017-01-12 | 13:30 | SP02 | 17000775 | 225 | 135 | PASS | 20 | 4 | 2.5 | 99.85 | PASS | PASS | 11级残 | 微量 | 少量 | 有残 | 严残 | 有残 | 严残 |  | 谭娇娇
2017-01-12 | 13:30 | 8BL2 | 17000693 | 232 | 182 | PASS | 20 | 2 | 7.5 | 99.84 | PASS | PASS | 9级 | 微量 | 少量 | 有残 | 严残 | 有残 | 严残 |  | 谭娇娇
2017-01-12 | 13:30 | 54G (1) | 17000688 | 356 | 266 | PASS | 20 | 2 | 12.5 | 99.86 | PASS | PASS | 11级 | 微量 | 少量 | 有残 | 严残 | 有残 | 严残 |  | 谭娇娇
2017-01-12 | 14:30 | GH1801 | 17000655 | 366 | 268 | PASS | 20 | 2.5 | 10 | 99.65 | PASS | PASS | 11级 | 微量 | 少量 | 有残 | 显不净 | 有残 | 严残 | 1100K100断 | 谭娇娇
2017-01-12 | 14:30 | . | 17000690 | 268 | 200 | PASS | 20 | 2.5 | 4 | 99.51 | PASS | PASS | 11级 | 微量 | 少量 | 有残 | 严残 | 有残 | 严残 | 70oK（60微残） | 谭娇娇
2017-01-12 | 14:30 | HD12 | 17000606 | 71 | 48 |  | 20 |  |  | 99.85 | PASS | PASS | 11级 | 微量 | 少量 | 有残 | 严残 | 有残 | 严残 |  | 谭娇娇
2017-01-12 | 14:30 | 8G04奥士康 | 17000687 | 260 | 200 | PASS | 20 | 2.5 | 8 | 99.67 | PASS | PASS | 11级 | 微量 | 少量 | 有残 | 严残 | 有残 | 严残 | 1100K100断 | 谭娇娇
2017-01-12 | 15:30 | HD25 | 17000644 | 113 | 60 |  | 20 |  |  | 99.65 | PASS | PASS | 10级 | 微量 | 少量 | 有残 | 严残 | 有残 | 严残 |  | 李小娟
2017-01-12 | 15:30 | HD2 1 | 17000716 | 126 | 78 |  | 20 |  |  | 99.47 | PASS | PASS | 10级 | 微量 | 少量 | 有残 | 严残 | 有残 | 严残 |  | 李小娟
2017-01-12 | 15:30 | HD12 | 17000684 | 74 | 46 |  | 20 |  |  | 99.56 | PASS | PASS | 10级 | 微量 | 微量 | 少量多 | 有残 | 有残 | 严残 |  | 李小娟
2017-01-12 | 17:30 | 8G04 | 17000720 | 233 | 182 | PASS | 20 | 2.5 | 7 | 99.89 | PASS | PASS | 10级 | 微量 | 少量 | 有残 | 严残 | 有残 | 严残 | 80oK 70微残 | 李小娟
2017-01-12 | 17:30 | 8G01中京 | 17000721 | 278 | 210 | PASS | 20 | 2 | 5 | 99.85 | PASS | PASS | 10级 | 微量 | 少量 | 有残 | 严残 | 有残 | 严残 | 80OK70微残 | 李小娟
2017-01-12 | 19:30 | SP02深圳崇达 | 17000666 | 220 | 144 | PASS | 20 | 3.5 | 2.5 | 99.75 | PASS | PASS | 10级 | 微量 | 少量 | 有残 | 严残 | 有残 | 有残 | 800K70断 | 李建丽
2017-01-12 | 19:30 | SP02 | 17000776 | 222 | 143 | PASS | 20 | 5 | 2 | 99.74 | PASS | PASS | 11级残 | 微量 | 少量 | 有残 | 严残 | 有残 | 有残 | 80OK70微残 | 李建丽
2017-01-12 | 19:30 | HD2 (1) | 17000715 | 130 | 93 |  | 20 |  |  | 99.32 | PASS | PASS | 10级 | 微量 | 少量 | 有残 | 严残 | 有残 | 严残 |  | 李建丽
2017-01-12 | 19:30 | HD2 (2) | 17000716 | 120 | 80 |  | 20 |  |  | 99.34 | PASS | PASS | 10级 | 微量 | 少量 | 有残 | 严残 | 有残 | 严残 |  | 李建丽
2017-01-12 | 19:30 | SK3601 | 17000728 | 404 | 200 | 稍浅 | 20 |  |  | 99.78 | PASS | PASS | 11级残 | 微量 | 少量 | 有残 | 严残 | 有残 | 严残 |  | 李建丽
2017-01-12 | 20:30 | MBK10A(04) | 17000855 | 112 | 89 |  | 35 | 2 | 0.5 | 99.25 | PASS | PASS | 9级 | 微量 | 少量 | 有残 | 严残 | 有残 | 严残 | 90oK 80微残 | 李小娟 |  | 标样
2017-01-12 | 20:30 | 20G2联泰 | 17000657 | 155 | 118 | PASS | 20 | 2 | 0 | 99.85 | PASS | PASS | 10级 | 微量 | 少量 | 有残 | 严残 | 有残 | 严残 | 70oK 60断 | 李小娟
2017-01-12 | 20:30 | 09BL21 | 17000733 | 268 | 210 | PASS | 20 | 2.5 | 9 | 99.84 | PASS | PASS | 9级 | 微量 | 少量 | 有残 | 严残 | 有残 | 严残 | 80oK 70微残 | 李小娟
2017-01-12 | 20:30 | 44G | 17000723 | 240 | 186 | PASS | 20 | 2.5 | 6 | 99.86 | PASS | PASS | 10级 | 微量 | 少量 | 有残 | 严残 | 有残 | 严残 | 110OK100残 | 李小娟
2017-01-12 | 21:30 | 8G04 | 17000719 | 236 | 182 | PASS | 20 | 2 | 7 | 99.65 | PASS | PASS | 9级 | 微量 | 少量 | 有残 | 严残 | 有残 | 严残 | 800K70断 | 李建丽
2017-01-12 | 21:30 | 6GHBS | 17000659 | 280 |  | PASS | 20 | 2 | 8 | 99.51 | PASS | PASS | 8级 | 微量 | 少量 | 有残 | 严残 | 有残 | 严残 | 70OK60微残 | 李建丽
2017-01-12 | 21:30 | 8BL205 | 17000694 | 235 | 180 | PASS | 20 | 2.5 | 10 | 99.67 | PASS | PASS | 9级残 | 微量 | 少量 | 有残 | 严残 | 有残 | 严残 | 100OK,90断 | 李建丽
2017-01-12 | 21:30 | MBK10A(03) | 17000780 | 125 | 112 |  | 20 | 2 | 0.5 | 99.85 | PASS | PASS | 9级 | 微量 | 少量 | 有残 | 严残 | 有残 | 严残 | 90oK 80微残 | 李建丽 |  | 下一箱
2017-01-12 | 21:30 | HD2 (2) | 17000715 | 126 | 90 |  | 20 |  |  | 99.65 | PASS | PASS | 9级 | 微量 | 少量 | 有残 | 严残 | 有残 | 严残 |  | 李建丽
2017-01-12 | 22:30 | 12G | 17000726 | 350 | 270 | PASS | 20 | 2 | 5 | 99.62 | PASS | PASS | 10级 | 微量 | 少量 | 有残 | 严残 | 有残 | 严残 | 70OK60微残 | 李建丽
2017-01-12 | 23:00 | 8G01中京 | 17000722 | 270 | 210 | PASS | 20 | 2.5 | 4 | 99.86 | PASS | PASS | 10级 | 微量 | 少量 | 有残 | 严残 | 有残 | 严残 | 80oK70微断 | 李小娟
2017-01-12 | 23:00 | 12G(2) | 17000726 | 350 | 290 | PASS | 20 | 2 | 6 | 99.79 | PASS | PASS | 10级 | 微量 | 少量 | 有残 | 显不净 | 有残 | 严残 | 60ok50微残 | 李小娟
2017-01-12 | 23:00 | 12G(1) | 17010725 | 360 | 288 | PASS | 20 | 2 | 4 | 99.65 | PASS | PASS | 10级 | 微量 | 少量 | 有残 | 显不净 | 有残 | 严残 | 60ok50微残 | 李小娟
2017-01-12 | 23:30 | HD8 | 17000646 | 110 | 63 |  | 20 |  |  | 99.36 | PASS | PASS | 10级 | 微量 | 少量 | 有残 | 严残 | 有残 | 严残 |  | 李小娟
2017-01-12 | 0:30 | 12G(2) | 17000725 | 360 | 288 | PASS | 20 |  |  | 99.86 | PASS | PASS | 10级 | 微量 | 少量 | 有残 | 严残 | 有残 | 严残 | 70OK60微断 | 李建丽
2017-01-12 | 0:30 | HD7 | 17000683 | 140 | 98 |  | 20 |  |  | 99.79 | PASS | PASS | 10级 | 微量 | 少量 | 有残 | 严残 | 有残 | 严残 |  | 李建丽
2017-01-13 | 8:00 | HD2 1 | 17000753 | 122 | 84 |  | 20 |  |  | 99.79 | PASS | PASS | 11级 | 微量 | 少量 | 有残 | 严残 | 有残 | 严残 |  | 谭娇娇
2017-01-13 | 9:30 | SP8T3 | 17000778 | 217 | 130 | PASS | 20 | 2.5 | 2.5 | 99.57 | PASS | PASS | 11级 | 微量 | 少量 | 有残 | 严残 | 有残 | 严残 | 900K80断 | 谭娇娇
2017-01-13 | 9:30 | SP8T3 | 17000783 | 210 | 120 | PASS | 20 | 3.5 | 2.3 | 99.65 | PASS | PASS | 11级 | 微量 | 少量 | 有残 | 严残 | 有残 | 严残 | 900K80断 | 谭娇娇
2017-01-13 | 9:30 | 23GHB江西深联 | 17000729 | 265 | 203 | PASS | 20 | 3.5 | 16 | 99.62 | PASS | PASS | 11级 | 微量 | 少量 | 有残 | 严残 | 有残 | 严残 | 1100K100断 | 谭娇娇
2017-01-13 | 9:30 | HD2 (2) | 17000752 | 120 | 80 |  | 20 |  |  | 99.67 | PASS | PASS | 11级 | 微量 | 少量 | 有残 | 严残 | 有残 | 严残 |  | 谭娇娇
2017-01-13 | 9:30 | HD2 (1) | 17000752 | 120 | 80 |  | 20 |  |  | 99.85 | PASS | PASS | 11级 | 微量 | 少量 | 有残 | 严残 | 有残 | 严残 |  | 谭娇娇
2017-01-13 | 10:00 | HD2 (2) | 17000753 | 126 | 78 |  | 20 |  |  | 99.21 | PASS | PASS | 10级 | 微量 | 少量 | 有残 | 严残 | 有残 | 严残 |  | 谭娇娇
2017-01-13 | 10:00 | HS2 | 17000647 | 109 | 52 |  | 20 |  |  | 99.19 | PASS | PASS | 10级 | 微量 | 少量 | 有残 | 严残 | 有残 | 严残 |  | 谭娇娇
2017-01-13 | 11:00 | 09BL6加深 | 17000734 | 270 | 189 | PASS | 20 | 3.5 | 13 | 99.42 | PASS | PASS | 10级残 | 微量 | 少量 | 有残 | 严残 | 有残 | 严残 | 800K70断 | 谭娇娇
2017-01-13 | 11:00 | 8BKH | 17000732 | 235 | 180 | PASS | 20 | 2.5 | 7 | 99.49 | PASS | PASS | 8级残 | 微量 | 少量 | 有残 | 严残 | 有残 | 严残 |  | 谭娇娇
2017-01-13 | 11:00 | HL3007 | 17000782 | 85 | 42 | PASS | 20 |  |  | 99.14 | PASS | PASS | 10级 | 微量 | 少量 | 有残 | 严残 | 有残 | 严残 |  | 谭娇娇
2017-01-13 | 11:30 | 23GHB | 17000724 | 270 | 206 | PASS | 20 | 3.5 | 14 | 99.33 | PASS | PASS | 10级 | 微量 | 少量 | 有残 | 严残 | 有残 | 严残 | 800K70断 | 谭娇娇
2017-01-13 | 11:30 | 8BKH5 | 17000695 | 260 | 198 | PASS | 20 | 2.5 | 10 | 99.29 | PASS | PASS | 8级残 | 微量 | 少量 | 有残 | 显不净 | 有残 | 严残 |  | 谭娇娇
2017-01-13 | 11:30 | SP8T3 | 17000738 | 220 | 130 | PASS | 20 | 3.5 | 4 | 99.46 | PASS | PASS | 10级 | 微量 | 少量 | 有残 | 严残 | 有残 | 严残 |  | 谭娇娇
2017-01-13 | 11:30 | GH1602 | 17000763 | 275 | 213 | PASS | 20 | 2 | 4.5 | 99.65 | PASS | PASS | 10级 | 微量 | 少量 | 有残 | 严残 | 有残 | 严残 | 120OK110微 | 周菊明
2017-01-13 | 11:30 | GH1801 | 17000761 | 360 | 266 | PASS | 20 | 2.5 | 10 | 99.85 | PASS | PASS | 10级 | 微量 | 少量 | 有残 | 严残 | 有残 | 严残 | 80oK 70微残 | 周菊明
2017-01-13 | 11:30 | HB36 | 17000718 | 330 |  |  | 20 |  |  | 99.57 | PASS | PASS | 10级 | 微量 | 少量 | 有残 | 严残 | 有残 | 严残 |  | 周菊明
2017-01-13 | 13:30 | SP8T3 | 17000739 | 205 | 121 | PASS | 20 | 3.5 | 3.5 | 99.51 | PASS | PASS | 10级残 | 微量 | 少量 | 有残 | 严残 | 有残 | 严残 |  | 周菊明
2017-01-13 | 13:30 | HD2 1 | 17000751 | 130 | 78 |  | 20 |  |  | 99.65 | PASS | PASS | 10级残 | 微量 | 少量 | 有残 | 严残 | 有残 | 严残 |  | 周菊明
2017-01-13 | 13:30 | GH15 1 | 17000802 | 265 | 203 | PASS | 20 | 2 | 8 | 99.82 | PASS | PASS | 9级残 | 微量 | 少量 | 有残 | 显不净 | 有残 | 严残 |  | 周菊明
2017-01-13 | 14:30 | GH15 2 | 17000802 | 265 | 203 |  | 20 | 2 | 8 | 99.47 | PASS | PASS | 9级 | 微量 | 少量 | 有残 | 显不净 | 有残 | 严残 |  | 周菊明
2017-01-13 | 14:30 | 8BL2 | 17000767 | 240 | 145 |  | 20 | 2.5 | 9 | 99.57 | PASS | PASS | 9级 | 微量 | 少量 | 有残 | 严残 | 有残 | 严残 |  | 黄桂泉
2017-01-13 | 14:30 | 6GHBS | 17000764 | 270 | 203 | 偏黄 | 20 | 3 | 10 | 98.6 | PASS | PASS | 9级 | 微量 | 少量 | 有残 | 严残 | 有残 | 严残 | 900K80断 | 黄桂泉 |  | 标样
2017-01-13 | 14:30 | HD2 2 | 17000751 | 128 | 79 |  | 20 |  |  | 99.48 | PASS | PASS | 9级 | 微量 | 少量 | 有残 | 严残 | 有残 | 严残 |  | 黄桂泉
2017-01-13 | 14:30 | SK30B | 17000762 | 392 | 218 |  | 20 |  |  | 99.64 | PASS | PASS | 6级 | 微量 | 少量 | 有残 | 严残 | 有残 | 严残 |  | 黄桂泉
2017-01-13 | 16:00 | SP8T3 | 17000777 | 212 | 128 |  | 20 |  |  | 99.65 | PASS | PASS | 10级 | 微量 | 微量 | 少量多 | 有残 | 有残 | 严残 | 80oK 70微残 | 李小娟
2017-01-13 | 16:00 | 8BL01 | 17000766 | 268 | 203 |  | 20 |  |  | 99.85 | PASS | PASS | 9级 | 微量 | 少量 | 有残 | 严残 | 有残 | 严残 | 90oK 80微残 | 李小娟
2017-01-13 | 16:00 | GH15 | 17000801 | 270 | 208 |  | 20 |  |  | 99.57 | PASS | PASS | 9级残 | 微量 | 少量 | 有残 | 严残 | 有残 | 严残 | 110OK100残 | 李小娟
2017-01-13 | 16:00 | HD23HF | 17000754 | 100 | 48 |  | 20 |  |  | 99.84 | PASS | PASS | 9级 | 微量 | 少量 | 有残 | 严残 | 有残 | 严残 |  | 李小娟
2017-01-13 | 17:30 | HD2 (1) | 17000791 | 130 | 72 |  | 20 |  |  | 99.36 | PASS | PASS | 9级 | 微量 | 少量 | 有残 | 严残 | 有残 | 严残 |  | 李小娟
2017-01-13 | 17:30 | HB16 | 17000756 | 72 | 31 |  | 20 |  |  | 99.6 | PASS | PASS | 10级 | 微量 | 微量 | 少量多 | 有残 | 有残 | 严残 |  | 李小娟
2017-01-13 | 19:30 | SP8T3 | 17000769 | 216 | 141 |  | 20 | 3.2 | 4.5 | 99.42 | PASS | PASS | 10级 | 微量 | 微量 | 少量多 | 有残 | 有残 | 严残 | 70OK60微断 | 李建丽
2017-01-13 | 19:30 | 8G04 | 17000795 | 240 | 186 |  | 20 | 2.8 | 5.6 | 99.87 | PASS | PASS | 10级 | 微量 | 少量 | 有残 | 严残 | 有残 | 严残 | 80oK(70微残) | 李建丽
2017-01-13 | 19:30 | HD2 (2) | 17000791 | 130 | 90 |  | 20 | 2.5 | 7 | 99.61 | PASS | PASS | 10级 | 微量 | 少量 | 有残 | 严残 | 有残 | 严残 |  | 李建丽
2017-01-13 | 20:30 | 8G26 | 17000757 | 240 | 175 | PASS | 20 | 2 | 6 | 99.86 | PASS | PASS | 9级 | 微量 | 少量 | 有残 | 严残 | 有残 | 严残 | 80oK(70微残) | 李小娟
2017-01-13 | 20:30 | G602万基隆 | 17000760 | 270 | 210 | PASS | 20 | 2 | 5 | 99.87 | PASS | PASS | 10级 | 微量 | 少量 | 有残 | 严残 | 有残 | 严残 | 60OK 50断 | 李小娟
2017-01-13 | 20:30 | 8G04 | 17000796 | 240 | 188 | PASS | 20 | 2.5 | 9 | 99.82 | PASS | PASS | 9级 | 微量 | 少量 | 有残 | 严残 | 有残 | 严残 | 80oK 70微残 | 李小娟
2017-01-13 | 20:30 | HD2 (1) | 17000792 | 122 | 80 |  | 20 |  |  | 99.63 | PASS | PASS | 9级 | 微量 | 少量 | 有残 | 严残 | 有残 | 严残 |  | 李小娟
2017-01-13 | 20:30 | HD2103 | 17000794 | 103 | 50 |  | 20 |  |  | 99.24 | PASS | PASS | 10级 | 微量 | 少量 | 有残 | 严残 | 有残 | 严残 |  | 李小娟
2017-01-13 | 21:30 | SP8T3 | 17000768 | 220 | 145 | PASS | 20 | 3.5 | 2.5 | 99.65 | PASS | PASS | 10级 | 微量 | 少量 | 有残 | 严残 | 有残 | 严残 | 70oK 60断 | 李建丽 |  | 下一箱
2017-01-13 | 21:30 | HD2 (2) | 17000792 | 122 | 82 |  | 20 |  |  | 99.65 | PASS | PASS | 9级 | 微量 | 少量 | 有残 | 严残 | 有残 | 严残 |  | 李建丽
2017-01-13 | 22:30 | 44G | 17000799 | 240 | 186 | PASS | 20 | 2 | 5 | 99.86 | PASS | PASS | 9级 | 微量 | 少量 | 有残 | 严残 | 有残 | 严残 | 800K70断 | 李建丽
2017-01-13 | 22:30 | MG3101 | 17000765 | 300 |  | PASS | 20 | 2 | 0 | 98.64 | PASS | PASS | 11级 | 微量 | 微量 | 少量多 | 有残 | 有残 | 严残 | 60ok50微残 | 李建丽
2017-01-13 | 23:30 | 8BL7 | 17000808 | 270 | 210 | PASS | 20 | 2.5 | 8 | 99.81 | PASS | PASS | 8级 | 微量 | 少量 | 有残 | 有残 | 有残 | 严残 | 90oK 80微残 | 李小娟
2017-01-13 | 23:30 | W1 | 17000926 | 260 |  | PASS | 20 |  |  | 99.52 | PASS | PASS | 8级 | 微量 | 微量 | 少量多 | 有残 | 有残 | 严残 |  | 李小娟
2017-01-13 | 24:00 | 44G | 17000800 | 230 | 180 | PASS | 20 | 2 | 6 | 99.75 | PASS | PASS | 9级 | 微量 | 少量 | 有残 | 严残 | 有残 | 严残 | 80oK 70微残 | 李小娟
2017-01-13 | 24:00 | SK27D | 17000731 | 396 | 230 | PASS | 27.5 |  |  | 99.75 | PASS | PASS | 13级 | 微量 | 微量 | 少量多 | 有残 | 有残 | 严残 |  | 李小娟
2017-01-13 | 0:30 | SP02深圳崇达 | 17000813 | 228 | 149 | PASS | 20 | 3.5 | 2 | 99.59 | PASS | PASS | 10级 | 微量 | 少量 | 少量多 | 有残 | 有残 | 严残 | 70OK60微断 | 李小娟
2017-01-14 | 8:00 | GH1801 | 17000833 | 370 | 288 | PASS | 20 | 3 | 10 | 99.68 | PASS | PASS | 11级 | 微量 | 少量 | 有残 | 严残 | 有残 | 严残 | 900K80断 | 谭娇娇
2017-01-14 | 9:00 | 8BL702 | 17000840 | 268 | 203 | PASS | 20 | 2.5 | 10 | 99.47 | PASS | PASS | 8级 | 微量 | 少量 | 有残 | 严残 | 有残 | 严残 | 130OK120残 | 谭娇娇 |  | 样
2017-01-14 | 9:00 | SP02深圳崇达 | 17000844 | 214 | 136 | PASS | 20 | 5 | 4 | 99.54 | PASS | PASS | 11级 | 微量 | 少量 | 有残 | 严残 | 有残 | 严残 | 800K70断 | 谭娇娇
2017-01-14 | 9:00 | SP02深圳崇达 | 17000814 | 224 | 135 | PASS | 20 | 4.5 | 4 | 99.45 | PASS | PASS | 11级 | 微量 | 少量 | 有残 | 严残 | 有残 | 严残 | 800K70断 | 谭娇娇
2017-01-14 | 9:00 | HD8(2) | 17000717 | 106 | 56 |  | 20 |  |  | 99.32 | PASS | PASS | 11级 | 微量 | 少量 | 有残 | 严残 | 有残 | 严残 |  | 谭娇娇
2017-01-14 | 9:00 | HD8(1) | 17000717 | 103 | 52 |  | 20 |  |  | 99.34 | PASS | PASS | 11级 | 微量 | 少量 | 有残 | 严残 | 有残 | 严残 |  | 谭娇娇
2017-01-14 | 10:00 | GH1801(2) | 17000833 | 360 | 262 | PASS | 20 | 2 | 9 | 99.56 | PASS | PASS | 11级 | 微量 | 少量 | 有残 | 严残 | 有残 | 严残 | 900K80断 | 谭娇娇
2017-01-14 | 10:00 | 6GHB07 | 17000805 | 290 | 220 | PASS | 20 | 2.5 | 10 | 99.68 | PASS | PASS | 10级 | 微量 | 少量 | 有残 | 严残 | 有残 | 严残 | 100OK,90断 | 黄桂泉
2017-01-14 | 10:00 | 8BKH | 17000660 | 234 | 178 | PASS | 20 | 3 | 7 | 99.54 | PASS | PASS | 9级残 | 微量 | 少量 | 有残 | 严残 | 有残 | 严残 |  | 黄桂泉
2017-01-14 | 10:00 | HD8(1) | 17000793 | 102 | 54 |  | 20 |  |  | 99.52 | PASS | PASS | 10级 | 微量 | 少量 | 有残 | 严残 | 有残 | 严残 |  | 黄桂泉
2017-01-14 | 10:00 | HD31 | 17000831 | 122 | 60 |  | 20 |  |  | 99.65 | PASS | PASS | 10级 | 微量 | 少量 | 有残 | 严残 | 有残 | 严残 |  | 黄桂泉
2017-01-14 | 11:00 | GL5金象 | 17000834 | 123 | 103 | PASS | 20 | 2 | 6 | 99.63 | PASS | PASS | 10级 | 微量 | 少量 | 有残 | 严残 | 有残 | 严残 | 50OK40断 | 黄桂泉
2017-01-14 | 11:00 | HD8 2 | 17000793 | 106 | 56 |  | 20 |  |  | 99.68 | PASS | PASS | 9级 | 微量 | 少量 | 有残 | 严残 | 有残 | 严残 |  | 谭娇娇
2017-01-14 | 11:30 | 18GHB | 17000797 | 126 | 105 | PASS | 20 | 2.5 | 11 | 99.65 | PASS | PASS | 9级 | 微量 | 少量 | 有残 | 严残 | 有残 | 严残 | 1100K100断 | 谭娇娇
2017-01-14 | 11:30 | HD2 (1) | 17000829 | 125 | 79 |  | 20 |  |  | 99.38 | PASS | PASS | 11级 | 微量 | 少量 | 有残 | 严残 | 有残 | 严残 |  | 谭娇娇
2017-01-14 | 11:30 | HD2 (1) | 17000828 | 130 | 82 |  | 20 |  |  | 99.8 | PASS | PASS | 11级 | 微量 | 少量 | 有残 | 严残 | 有残 | 严残 |  | 谭娇娇
2017-01-14 | 11:30 | SP02深圳崇达 | 17000812 | 220 | 128 | PASS | 22.5 | 5 | 3 | 99.85 | PASS | PASS | 11级 | 微量 | 少量 | 有残 | 严残 | 有残 | 严残 |  | 谭娇娇
2017-01-14 | 13:30 | SP02深圳崇达 | 17000842 | 222 | 140 | PASS | 20 | 4.5 | 3 | 99.57 | PASS | PASS | 11级 | 微量 | 少量 | 有残 | 严残 | 有残 | 严残 | 900K80断 | 谭娇娇
2017-01-14 | 13:30 | HD2 (2) | 17000828 | 130 | 82 |  | 20 |  |  | 99.57 | PASS | PASS | 10级 | 微量 | 少量 | 有残 | 严残 | 有残 | 严残 | 900K80断 | 谭娇娇
2017-01-14 | 13:30 | 6GHBS | 17000804 | 276 | 213 | PASS | 20 | 2.5 | 8 | 99.58 | PASS | PASS | 11级 | 微量 | 少量 | 有残 | 严残 | 有残 | 严残 | 100OK,90断 | 谭娇娇
2017-01-14 | 14:30 | 8G04奥士康 | 17000857 | 265 | 200 | PASS | 20 | 3 | 9 | 99.51 | PASS | PASS | 10级 | 微量 | 少量 | 有残 | 严残 | 有残 | 严残 | 1100K100断 | 谭娇娇
2017-01-14 | 14:30 | 8BL205 | 17000841 | 237 | 147 | PASS | 20 | 2.5 | 10 | 99.65 | PASS | PASS | 10级 | 微量 | 少量 | 有残 | 严残 | 有残 | 严残 | 100OK,90断 | 谭娇娇
2017-01-14 | 14:30 | SP02深圳崇达 | 17000843 | 222 | 132 | PASS | 20 | 4 | 5.5 | 99.57 | PASS | PASS | 11级 | 微量 | 少量 | 有残 | 严残 | 有残 | 严残 | 900K80断 | 谭娇娇
2017-01-14 | 15:30 | 8BK2 | 17000807 | 263 | 200 | PASS | 25 | 1 | 0 | 99.59 | PASS | PASS | 10级残 | 少量 | 有残 | 有残 | 严残 | 有残 | 严残 | 150残 | 谭娇娇
2017-01-14 | 15:30 | 12G | 17000836 |  |  | PASS | 20 | 3 | 10 | 99.87 | PASS | PASS | 9级 | 微量 | 少量 | 有残 | 显不净 | 有残 | 严残 | 60OK 50断 | 谭娇娇
2017-01-14 | 17:30 | HD21(1) | 17000830 | 103 | 50 |  | 20 |  |  | 99.65 | PASS | PASS | 10级 | 微量 | 少量 | 有残 | 严残 | 有残 | 严残 |  | 李建丽
2017-01-14 | 17:30 | HD23 | 17000851 | 120 | 78 |  | 25 |  |  | 99.05 | PASS | PASS | 7级 | 微量 | 少量 | 有残 | 严残 | 有残 | 严残 |  | 李建丽
2017-01-14 | 17:30 | HD2 (2) | 17000829 | 122 | 62 |  | 20 |  |  | 99.57 | PASS | PASS | 10级 | 微量 | 少量 | 有残 | 严残 | 有残 | 严残 |  | 李建丽
2017-01-14 | 19:30 | 44G | 17000873 | 240 | 176 | PASS | 20 | 2 | 8 | 99.86 | PASS | PASS | 9级 | 微量 | 少量 | 有残 | 严残 | 有残 | 严残 | 80oK 70微残 | 李小娟
2017-01-14 | 19:30 | HD21(2) | 17000830 | 110 | 50 |  | 20 |  |  | 99.32 | PASS | PASS | 9级 | 微量 | 少量 | 有残 | 严残 | 有残 | 严残 |  | 李小娟
2017-01-14 | 20:30 | 23GHB江西深联 | 17000803 | 260 | 200 | PASS | 20 | 2 | 12 | 99.81 | PASS | PASS | 11级残 | 微量 | 少量 | 有残 | 严残 | 有残 | 严残 | 70OK60微残 | 李小娟
2017-01-14 | 20:30 | 8G04益阳奥 | 17000858 | 260 | 196 | PASS | 20 | 2 | 8 | 99.75 | PASS | PASS | 9级 | 微量 | 少量 | 有残 | 严残 | 有残 | 严残 | 80oK(70微残) | 李小娟
2017-01-14 | 21:30 | 09BL | 17000884 | 240 |  | PASS | 20 | 2 | 9 | 99.62 | PASS | PASS | 8级 | 微量 | 少量 | 有残 | 有残 | 有残 | 严残 | 100OK90微残 | 李建丽
2017-01-14 | 21:30 | SP02 | 17000933 | 228 | 145 | PASS | 20 | 3 | 2.5 | 99.36 | PASS | PASS | 10级 | 微量 | 少量 | 有残 | 有残 | 有残 | 严残 | 80oK(70微残) | 李建丽 |  | 下一箱
2017-01-14 | 21:30 | GL5金象 | 17000835 | 128 | 98 | PASS | 20 | 2.5 | 8 | 99.58 | PASS | PASS | 10级 | 微量 | 微量 | 少量多 | 有残 | 有残 | 严残 | 60ok50微残 | 李建丽
2017-01-14 | 21:30 | HD25(1) | 17000867 | 134 | 86 |  | 20 |  |  | 99.63 | PASS | PASS | 10级 | 微量 | 少量 | 有残 | 严残 | 有残 | 严残 |  | 李建丽
2017-01-14 | 22:30 | HD12 | 17000832 | 78 |  |  | 20 |  |  | 99.69 | PASS | PASS | 10级 | 微量 | 少量 | 少量多 | 有残 | 有残 | 严残 |  | 李小娟
2017-01-14 | 22:30 | 8W4 | 17000848 | 270 |  | PASS | 20 | 2.5 | 10 | 99.6 | PASS | PASS | 6级 | 微量 | 少量 | 严残 |  | 有残 | 严残 | 120OK110微 | 李小娟
2017-01-14 | 22:30 | 18GHB低粘度 | 17000798 | 122 | 92 |  | 20 | 2.5 | 9 | 99.42 | PASS | PASS | 10级 | 微量 | 少量 | 有残 | 严残 | 有残 | 严残 | 90oK 80微残 | 李小娟
2017-01-14 | 22:30 | 8BK | 17000883 | 240 |  | PASS | 20 | 2 | 11 | 99.37 | PASS | PASS | 8级 | 微量 | 少量 | 有残 | 严残 | 有残 | 严残 | 150残 | 李小娟
2017-01-14 | 23:30 | HD25(2) | 17000867 | 130 | 80 |  | 20 |  |  | 99.23 | PASS | PASS | 9级 | 微量 | 少量 | 有残 | 严残 | 有残 | 严残 |  | 李小娟
2017-01-14 | 0:30 | SP8T3 | 17000889 | 220 | 140 | PASS | 20 | 3.8 | 2 | 99.81 | PASS | PASS | 10级 | 微量 | 少量 | 有残 | 严残 | 有残 | 严残 | 800K70断 | 李小娟
2017-01-15 | 8:00 | 8BK6 | 17000992 | 320 | 260 | PASS | 20 | 3.5 | 4 | 99.84 | 有气泡 | PASS | 10级 | 微量 | 少量 | 有残 | 严残 | 有残 | 严残 | 120OK110微 | 周菊明
2017-01-15 | 8:00 | 8G01中京 | 17000910 | 280 | 220 | PASS | 20 | 2.5 | 9 | 99.67 | PASS | PASS | 9级 | 微量 | 少量 | 有残 | 显不净 | 有残 | 严残 | 800K70断 | 周菊明
2017-01-15 | 9:00 | SP8T3 | 17000888 | 218 | 133 | PASS | 20 | 5 | 4 | 99.56 | PASS | PASS | 9级残 | 微量 | 少量 | 有残 | 严残 | 有残 | 严残 | 900K80断 | 黄桂泉
2017-01-15 | 9:00 | SP8T3 | 17000890 | 210 | 130 | PASS | 20 | 5 | 4 | 99.47 | PASS | PASS | 8级 | 微量 | 少量 | 有残 | 严残 | 有残 | 严残 | 900K80断 | 黄桂泉
2017-01-15 | 9:00 | HD31 | 17000991 | 154 | 91 |  | 20 |  |  | 99.58 | PASS | PASS | 9级 | 微量 | 少量 | 有残 | 严残 | 有残 | 严残 |  | 黄桂泉
2017-01-15 | 10:00 | SP16 | 17000819 | 134 |  | 偏绿 | 20 | 12 | 12 | 99.37 | PASS | PASS | 10级 | 微量 | 少量 | 有残 | 严残 | 有残 | 严残 | 80oK(70微残) | 黄桂泉
2017-01-15 | 10:00 | 8BL2 | 17000915 | 235 | 145 | PASS | 20 | 2.5 | 10 | 99.68 | PASS | PASS | 9级 | 微量 | 少量 | 有残 | 严残 | 有残 | 严残 |  | 黄桂泉
2017-01-15 | 10:00 | 9G201诚亿 | 17000925 | 270 | 200 | PASS | 20 | 1 | 0 | 99.58 | PASS | PASS | 9级 | 微量 | 少量 | 有残 | 严残 | 有残 | 严残 | 60OK 50断 | 黄桂泉
2017-01-15 | 10:00 | HD2 1 | 17000866 | 120 | 53 |  | 20 |  |  | 99.35 | PASS | PASS | 10级 | 微量 | 少量 | 有残 | 严残 | 有残 | 严残 |  | 黄桂泉
2017-01-15 | 10:00 | HD2 (1) 高 | 17000869 | 215 | 158 |  | 20 |  |  | 99.45 | PASS | PASS | 10级 | 微量 | 少量 | 有残 | 严残 | 有残 | 严残 |  | 谭娇娇
2017-01-15 | 11:00 | 8BL2 | 17000914 | 230 | 180 | PASS | 20 | 2.5 | 7 | 99.65 | PASS | PASS | 8级 | 微量 | 少量 | 有残 | 严残 | 有残 | 严残 | 800K70断 | 谭娇娇
2017-01-15 | 11:00 | 8BKH6 | 17000941 | 200 | 144 | 浅了 | 20 | 2 | 10 | 99.57 | PASS | PASS | 8级 | 微量 | 少量 | 有残 | 严残 | 有残 | 严残 | 全断 | 谭娇娇 |  | 样
2017-01-15 | 11:00 | SK45 | 17000806 | 290 | 230 | PASS | 20 |  |  | 99.08 | PASS | PASS | 13级 | 微量 | 少量 | 有残 | 严残 | 有残 | 严残 |  | 谭娇娇 |  | 样
2017-01-15 | 11:00 | HD2 (1) | 17000901 | 130 | 82 |  | 20 |  |  | 99.85 | PASS | PASS | 9级 | 微量 | 少量 | 有残 | 严残 | 有残 | 严残 |  | 谭娇娇
2017-01-15 | 12:00 | HD2 (2) | 17000866 | 130 | 66 |  | 20 |  |  | 99.64 | PASS | PASS | 10级 | 微量 | 少量 | 有残 | 严残 | 有残 | 严残 |  | 谭娇娇
2017-01-15 | 12:00 | SP8T3 | 17000919 | 215 | 130 | PASS | 20 | 5 | 4 | 99.67 | PASS | PASS | 9级 | 微量 | 少量 | 有残 | 严残 | 有残 | 严残 | 900K80断 | 谭娇娇
2017-01-15 | 12:00 | 44G | 17000872 | 234 | 150 | PASS | 20 | 2.5 | 5 | 99.65 | PASS | PASS | 10级 | 微量 | 少量 | 有残 | 严残 | 有残 | 严残 | 800K70断 | 黄桂泉
2017-01-15 | 12:00 | 8R2 | 17000621 | 270 | 205 | PASS | 20 | 3 | 4.5 | 99.84 | PASS | PASS | 10级 | 微量 | 少量 | 有残 | 严残 | 有残 | 严残 | 900K80断 | 黄桂泉
2017-01-15 | 13:30 | GH1801 | 17000907 | 360 | 65 | PASS | 20 | 2.5 | 6 | 99.58 | PASS | PASS | 9级 | 微量 | 少量 | 有残 | 严残 | 有残 | 严残 | 800K70断 | 黄桂泉
2017-01-15 | 13:30 | GH15 | 17000875 | 265 | 203 | PASS | 20 | 3 | 9 | 99.67 | PASS | PASS | 9级 | 微量 | 少量 | 有残 | 严残 | 有残 | 严残 | 100OK,90断 | 黄桂泉
2017-01-15 | 13:30 | GH15 | 17000876 | 270 | 200 | PASS | 20 | 3 | 10 | 99.57 | PASS | PASS | 9级 | 微量 | 少量 | 有残 | 严残 | 有残 | 严残 | 100OK90断 | 黄桂泉
2017-01-15 | 13:30 | HD2 (2) | 17000901 | 125 | 63 |  | 20 |  |  |  | PASS | PASS | 9级 | 微量 | 少量 | 有残 | 严残 | 有残 | 严残 |  | 黄桂泉
2017-01-15 | 13:30 | 8G01永隆 | 17000874 | 95 | 63 | PASS | 20 | 3.5 | 9 | 99.57 | PASS | PASS | 9级 | 微量 | 少量 | 有残 | 严残 | 有残 | 严残 | 900K80断 | 黄桂泉
2017-01-15 | 14:30 | SK3601 | 17000911 | 390 | 262 | PASS | 25 |  |  | 99.51 | PASS | PASS | 12级 | 微量 | 少量 | 有残 | 严残 | 有残 | 严残 |  | 黄桂泉
2017-01-15 | 14:30 | SP8T3 | 17000916 | 219 | 128 | PASS | 20 | 4.5 | 5 | 99.65 | PASS | PASS | 10级 | 微量 | 少量 | 有残 | 有残 | 有残 | 严残 | 900K80断 | 黄桂泉
2017-01-15 | 14:30 | HD25(1) | 17000644 | 116 | 62 |  | 20 |  |  | 99.81 | PASS | PASS | 10级 | 微量 | 少量 | 有残 | 严残 | 有残 | 严残 |  | 黄桂泉
2017-01-15 | 15:30 | 8BKT | 17000882 | 163 | 98 | PASS | 20 | 1 | 0 | 99.27 | PASS | PASS | 10级 | 微量 | 少量 | 有残 | 严残 | 有残 | 严残 | 全断 | 黄桂泉
2017-01-15 | 15:30 | HD2 (2) | 17000901 | 120 | 98 |  | 20 |  |  | 99.18 | PASS | PASS | 10级 | 微量 | 少量 | 微量 | 严残 | 有残 | 严残 |  | 黄桂泉
2017-01-15 | 17:30 | 8G25 | 17000877 | 275 | 213 | PASS | 20 | 2 | 3 | 99.86 | PASS | PASS | 10级 | 微量 | 少量 | 有残 | 严残 | 有残 | 严残 | 70oK 60断 | 李小娟
2017-01-15 | 17:30 | MG3101江门崇达 | 17000839 | 290 | 188 | PASS | 20 | 1.5 | 0 | 99.26 | PASS | PASS | 10级 | 微量 | 微量 | 少量多 | 有残 | 有残 | 严残 | 60OK 50断 | 李小娟 |  | 样
2017-01-15 | 17:30 | 8BL2 | 17000957 | 235 | 153 | PASS | 20 | 2.5 | 6 | 99.58 | PASS | PASS | 8级 | 微量 | 少量 | 有残 | 严残 | 有残 | 严残 | 90oK 80微残 | 李小娟
2017-01-15 | 17:30 | 9G201永隆 | 17000879 | 265 | 202 | PASS | 20 | 1.5 | 0 | 99.35 | PASS | PASS | 10级 | 微量 | 微量 | 少量 | 有残 | 有残 | 严残 | 70OK60微残 | 李小娟 |  | 样
2017-01-15 | 19:30 | 6GHB深色 | 17000908 | 260 | 190 | 偏黄 | 20 | 2 | 6 | 99.63 | PASS | PASS | 10级 | 微量 | 微量 | 少量 | 有残 | 有残 | 严残 |  | 李建丽 |  | 下一箱
2017-01-15 | 19:30 | SP8T3 | 17000917 | 220 | 141 | PASS | 20 | 4.5 | 1.5 | 99.85 | PASS | PASS | 10级 | 微量 | 微量 | 少量 | 有残 | 有残 | 严残 | 900K80断 | 李建丽
2017-01-15 | 19:30 | 09R | 17000893 | 262 | 196 | PASS | 20 | 2 | 7 | 99.72 | PASS | PASS | 11级 | 微量 | 微量 | 少量 | 有残 | 有残 | 严残 | 80oK 70微残 | 李建丽 |  | 样
2017-01-15 | 19:30 | HD11 | 17000904 | 136 |  |  | 20 |  |  | 99.63 | PASS | PASS | 10级 | 微量 | 微量 | 少量 | 有残 | 有残 | 严残 |  | 李建丽
2016-12-31 | 19:30 | HD22试样2（1） | 16018945 | 150 | 98 |  | 20 |  |  | 99.63 | PASS | PASS | 9级 | 微量 | 少量 | 有残 | 严残 | 有残 | 严残 |  | 李小娟
2016-12-31 | 19:30 | HD22试样2（1） | 16018945 | 140 | 80 |  | 20 |  |  | 99.569 | PASS | PASS | 9级 | 微量 | 少量 | 有残 | 严残 | 有残 | 严残 |  | 李小娟
2017-01-15 | 20:30 | 19G | 17000952 | 360 | 286 | 偏黄 | 20 | 2.5 | 6 | 99.58 | PASS | PASS | 11级残 | 微量 | 微量 | 少量 | 有残 | 有残 | 严残 | 100OK90微残 | 李小娟
2017-01-15 | 20:30 | WB5101 | 17000929 | 280 |  |  | 20 | 2 | 18 | 入图库 | PASS | PASS | 6级 | 微量 | 有残 | 严残 |  | 有残 | 严残 | 130OK120残 | 李小娟 |  | 样
2017-01-15 | 21:30 | 8BKT | 17000955 | 270 | 180 | PASS | 35 | 2 | 0 | 99.28 | PASS | PASS | 9级 | 微量 | 微量 | 少量 | 有残 | 有残 | 严残 | 120OK110微 | 李小娟 |  | 样
2017-01-15 | 21:30 | SP8T3 | 17000918 | 218 |  | PASS | 20 | 5.5 | 2 | 99.73 | PASS | PASS | 10级 | 微量 | 微量 | 少量 | 有残 | 有残 | 严残 | 80oK 70微残 | 李小娟
2017-01-15 | 21:30 | MG6 | 17000950 | 270 | 170 | PASS | 20 | 2 | 0.5 | 99.59 | PASS | PASS | 10级残 | 微量 | 微量 | 少量 | 有残 | 有残 | 严残 | 60OK 50断 | 李小娟
2017-01-15 | 21:30 | 8G26 | 17000909 | 240 | 180 | PASS | 20 | 3.1 | 6.4 | 99.64 | PASS | PASS | 11级残 | 微量 | 微量 | 少量 | 有残 | 有残 | 严残 | 80oK 70微残 | 李小娟
2017-01-16 | 8:00 | MG3101江门崇达 | 17000881 | 300 |  | PASS | 27.5 | 2 | 0 | 99.26 | PASS | PASS | 10级 | 微量 | 微量 | 少量 | 有残 | 有残 | 严残 | 60ok50微残 | 李建丽
2017-01-16 | 8:00 | MG55 | 17000954 | 250 | 180 | PASS | 25 | 1.5 | 0 | 99.56 | PASS | PASS | 10级 | 微量 | 微量 | 少量 | 有残 | 有残 | 严残 | 60OK 50断 | 李建丽 |  | 样
2017-01-16 | 8:00 | HD12 | 17000905 | 76 | 43 |  | 20 |  |  | 99.36 | PASS | PASS | 11级 | 微量 | 微量 | 少量多 | 有残 | 有残 | 严残 |  | 李建丽
2017-01-16 | 8:00 | HD25(1) | 17000940 | 60 |  |  | 20 |  |  | 99.25 | PASS | PASS | 10级 | 微量 | 少量 | 有残 | 显不净 | 有残 | 严残 |  | 李建丽
2017-01-16 | 8:00 | GH43 | 17000951 | 270 | 180 | 浅了 | 20 | 2 | 14 | 99.65 | PASS | PASS | 10级残 | 微量 | 少量 | 有残 | 有残 | 有残 | 严残 | 1100K100断 | 李建丽
2017-01-16 | 9:30 | SP02深圳崇达 | 17000961 | 228 | 138 | PASS | 20 | 4 | 2.5 | 99.68 | PASS | PASS | 11级 | 微量 | 微量 | 少量 | 有残 | 有残 | 严残 | 800K70断 | 李小娟
2017-01-16 | 9:30 | GH4001 | 17000982 | 335 | 271 | PASS | 20 | 2 | 8 | 99.54 | PASS | PASS | 10级 | 微量 | 少量 | 有残 | 严残 | 有残 | 严残 | 70OK60微残 | 李小娟
2017-01-16 | 9:30 | GH4001 | 17000913 | 340 | 288 | PASS | 20 | 2.5 | 9 | 99.52 | PASS | PASS | 10级 | 微量 | 少量 | 有残 | 严残 | 有残 | 严残 | 70OK60断 | 李小娟
2017-01-16 | 9:30 | HD21 | 17000974 | 103 | 65 |  | 20 |  |  | 99.68 | PASS | PASS | 10级 | 微量 | 少量 | 有残 | 严残 | 有残 | 严残 |  | 李小娟 |  | 下一箱
2017-01-16 | 9:30 | HD8(1) | 17000868 | 108 | 60 |  | 20 |  |  | 99.88 | PASS | PASS | 10级 | 微量 | 少量 | 有残 | 严残 | 有残 | 严残 |  | 李小娟
2017-01-16 | 10:30 | SP02深圳崇达 | 17000962 | 228 | 138 | PASS | 20 | 5 | 1.5 | 99.65 | PASS | PASS | 10级 | 微量 | 少量 | 有残 | 严残 | 有残 | 严残 | 70OK60微残 | 李建丽
2017-01-16 | 10:30 | GH1801 | 17000977 | 370 | 288 | PASS | 20 | 2 | 10 | 99.81 | PASS | PASS | 10级 | 微量 | 少量 | 有残 | 显不净 | 有残 | 严残 | 80oK(70微残) | 李建丽
2017-01-16 | 10:30 | 8G04试样 | 17000981 | 240 | 180 | PASS | 20 | 1.5 | 10 | 99.27 | PASS | PASS | 10级 | 微量 | 少量 | 有残 | 严残 | 有残 | 严残 | 90oK 80微残 | 李建丽
2017-01-16 | 10:30 | HD8(1) | 17000868 | 102 | 85 |  | 20 |  |  | 99.18 | PASS | PASS | 10级 | 微量 | 少量 | 有残 | 严残 | 有残 | 严残 |  | 李建丽
20017/2/6 | 15:00 | HD22试样2（1） | 17001235 | 150 | 72 |  | 20 |  |  | 99.57 | PASS | PASS | 10级 | 微量 | 少量 | 有残 | 严残 | 有残 | 严残 |  | 黄桂泉
2017-01-16 | 10:30 | GH1602 | 17000838 | 270 | 185 | PASS | 20 | 2 | 9 | 99.85 | PASS | PASS | 10级 | 微量 | 少量 | 有残 | 严残 | 有残 | 严残 | 80oK(70微残) | 李建丽
2017-01-16 | 11:00 | 8BK | 17000956 | 230 | 180 | PASS | 20 | 2.5 | 10 | 99.63 | PASS | PASS | 8级 | 微量 | 少量 | 有残 | 严残 | 有残 | 严残 | 150残 | 李小娟
2017-01-16 | 11:00 | SK1101 | 17000912 | 400 | 288 | PASS | 20 |  |  | 99.25 | PASS | PASS | 8级 | 微量 | 少量 | 有残 | 严残 | 有残 | 严残 |  | 李小娟
2017-01-16 | 11:00 | HD25 2 | 17000940 | 100 |  |  | 20 |  |  | 99.38 | PASS | PASS | 10级 | 微量 | 少量 | 有残 | 严残 | 有残 | 严残 |  | 李小娟
2017-01-16 | 11:00 | HD15 | 17000973 | 119 |  |  | 20 |  |  | 98.59 | PASS | PASS | 9级 | 微量 | 少量 | 有残 | 严残 | 有残 | 严残 |  | 李小娟
2017-01-16 | 11:00 | WB54 | 17000773 | 260 | 210 | PASS | 20 | 3 | 10 | 99.79 | PASS | PASS | 6级 | 微量 | 有残 | 严残 | 严残 | 有残 | 严残 | 120OK110微 | 谭娇娇
2017-01-16 | 13:30 | DSP66HF01 | 17000979 | 260 |  | PASS | 20 | 2 | 9 | 99.65 | PASS | PASS | 10级 | 微量 | 少量 | 有残 | 严残 | 有残 | 严残 |  | 谭娇娇
2017-01-16 | 13:30 | SP02 | 17000985 | 228 | 149 | PASS | 20 | 4.5 | 2 | 99.68 | PASS | PASS | 11级 | 微量 | 少量 | 有残 | 严残 | 有残 | 严残 | 60OK 50断 | 谭娇娇
2017-01-16 | 13:30 | 8BKH5 | 17000983 | 268 |  | PASS | 20 | 2 | 9 | 99.54 | PASS | PASS | 9级 | 微量 | 少量 | 有残 | 显不净 | 有残 | 严残 | 900K80断 | 谭娇娇
2017-01-16 | 13:30 | HD2101 | 17000942 | 108 |  |  | 20 |  |  | 99.52 | PASS | PASS | 10级残 | 微量 | 少量 | 有残 | 严残 | 有残 | 严残 |  | 谭娇娇
2017-01-16 | 14:30 | SK28 | 17000850 | 380 |  | PASS | 20 |  |  | 99.85 | PASS | PASS | 9级 | 微量 | 少量 | 有残 | 严残 | 有残 | 严残 |  | 李小娟 |  | 样
2017-01-16 | 14:30 | HD2 (1) | 17000939 | 128 | 90 |  | 20 |  |  | 99.63 | PASS | PASS | 9级 | 微量 | 少量 | 有残 | 严残 | 有残 | 严残 |  | 李小娟
2017-01-16 | 16:00 | 09BL21 | 17001019 | 260 | 198 | PASS | 20 | 1 | 6 | 99.72 | PASS | PASS | 8级 | 微量 | 少量 | 有残 | 显不净 | 有残 | 严残 | 800K70断 | 黄桂泉
2017-01-16 | 16:00 | SP02深圳崇达 | 17000963 | 228 |  | PASS | 20 | 4 | 2.5 | 99.75 | PASS | PASS | 10级 | 微量 | 少量 | 有残 | 有残 | 有残 | 严残 | 70oK 60断 | 黄桂泉
2017-01-16 | 17:30 | SP02 | 17000986 | 228 | 150 | PASS | 20 | 4 | 3 | 99.58 | PASS | PASS | 11级 | 微量 | 少量 | 有残 | 有残 | 有残 | 严残 | 800K70断 | 黄桂泉
2017-01-16 | 17:30 | SK3601 | 17000980 | 410 | 220 | PASS | 20 |  |  | 99.44 | PASS | PASS | 13级 | 微量 | 少量 | 有残 | 严残 | 有残 | 严残 |  | 黄桂泉
2017-01-16 | 17:30 | HD2 (2) | 17000939 | 120 | 83 |  | 20 |  |  | 99.17 | PASS | PASS | 10级 | 微量 | 少量 | 有残 | 严残 | 有残 | 严残 |  | 黄桂泉
2017-01-16 | 19:30 | 09BK | 17001018 | 230 | 135 | PASS | 20 |  |  | 99.52 | PASS | PASS | 10级残 | 微量 | 少量 | 有残 | 严残 | 有残 | 严残 |  | 周菊明
2017-01-16 | 19:30 | HD25(1) | 17000971 | 107 | 51 |  | 20 |  |  | 99.24 | PASS | PASS | 10级残 | 微量 | 少量 | 有残 | 严残 | 有残 | 严残 |  | 周菊明
2017-01-16 | 19:30 | GH1801 | 17000906 | 360 | 260 | PASS | 20 | 2.5 | 10.5 | 99.61 | PASS | PASS | 9级 | 微量 | 少量 | 有残 | 显不净 | 有残 | 严残 | 800K70断 | 周菊明
2017-01-16 | 19:30 | GH68 | 17000978 | 278 | 205 | PASS | 20 | 2.5 | 10.5 | 99.59 | PASS | PASS | 9级 | 微量 | 少量 | 有残 | 有残 | 有残 | 严残 | 800K70断 | 周菊明
2017-01-16 | 20:30 | SP02深圳崇达 | 17000987 | 225 | 142 | PASS | 20 | 5 | 4 | 99.45 | PASS | PASS | 10级 | 微量 | 少量 | 有残 | 有残 | 有残 | 严残 | 900K80断 | 周菊明
2017-01-16 | 20:30 | 80R6 | 17001107 | 263 | 205 | PASS | 20 | 2.5 | 6 | 99.32 | PASS | PASS | 9级 | 微量 | 少量 | 有残 | 显不净 | 有残 | 严残 | 800K70断 | 周菊明
2017-01-16 | 21:30 | HD12 | 17000975 | 72 | 48 |  | 20 |  |  | 99.21 | PASS | PASS | 10级 | 微量 | 少量 | 有残 | 有残 | 有残 | 严残 |  | 周菊明
2017-01-16 | 21:30 | HD25(2) | 17000971 | 105 | 60 |  | 20 |  |  | 99.57 | PASS | PASS | 10级 | 微量 | 少量 | 有残 | 有残 | 有残 | 严残 |  | 周菊明
2017-01-16 | 21:30 | 8G01中京 | 17001010 | 272 | 215 | PASS | 20 | 3 | 7 | 99.47 | PASS | PASS | 10级 | 微量 | 少量 | 有残 | 显不净 | 有残 | 严残 | 800K70断 | 周菊明
2017-01-16 | 21:30 | G602 | 17001009 | 316 | 242 | PASS | 20 | 3 | 10 | 99.46 | PASS | PASS | 9级 | 微量 | 少量 | 有残 | 严残 | 有残 | 严残 |  | 周菊明
2017-01-16 | 22:30 | HD2 (1) | 17000790 | 120 | 75 |  | 20 |  |  | 99.64 | PASS | PASS | 10级 | 微量 | 少量 | 有残 | 严残 | 有残 | 严残 |  | 周菊明
2017-01-16 | 23:30 | HD2 (1) | 17000938 | 122 | 78 |  | 20 |  |  | 99.24 | PASS | PASS | 11级 | 微量 | 少量 | 有残 | 严残 | 有残 | 严残 |  | 周菊明
2017-01-16 | 23:30 | SP02深圳崇达 | 17000984 | 229 | 140 | PASS | 20 | 6 | 3.5 | 99.61 | PASS | PASS | 12级 | 微量 | 少量 | 有残 | 严残 | 有残 | 严残 | 900K80断 | 周菊明
2017-01-16 | 0:30 | 87GHB | 17001017 | 240 | 140 | 偏黄 | 20 | 2.5 | 6 | 99.14 | PASS | PASS | 10级 | 微量 | 少量 | 有残 | 严残 | 有残 | 严残 | 800K70断 | 黄桂泉 |  | 下一箱
2017-01-16 | 0:30 | GH43 01 | 17001016 | 268 | 205 | 偏黄 | 20 | 3 | 8 | 99.51 | PASS | PASS | 10级 | 微量 | 少量 | 有残 | 严残 | 有残 | 严残 | 900K80断 | 黄桂泉
2017-01-17 | 8:00 | 8BL205 | 17001046 | 230 | 145 | PASS | 20 | 2 | 8.5 | 99.59 | PASS | PASS | 9级残 | 微量 | 少量 | 少量多 | 有残 | 有残 | 严残 | 100OK,90断 | 李小娟
2017-01-17 | 8:00 | 6GHB | 17000953 | 266 | 203 | 色相不一样 | 20 | 2 | 11 | 99.85 | PASS | PASS | 10级残 | 微量 | 少量 | 少量多 | 有残 | 有残 | 严残 | 100OK90微残 | 李小娟
2017-01-17 | 9:00 | HD2低粘度2 | 17001118 | 83 | 42 |  | 20 |  |  | 99.57 | PASS | PASS | 10级残 | 微量 | 少量 | 有残 | 严残 | 有残 | 严残 |  | 李小娟
2017-01-17 | 9:30 | SP02 | 17001025 | 221 | 135 | PASS | 20 | 4.8 | 1.1 | 99.68 | PASS | PASS | 10级 | 微量 | 少量 | 少量多 | 有残 | 有残 | 严残 | 80OK70微残 | 李小娟
2017-01-17 | 10:30 | 8BL702 | 17001045 | 260 |  | PASS | 20 | 1.5 | 2.5 | 99.38 | PASS | PASS | 9级残 | 微量 | 少量 | 少量多 | 有残 | 有残 | 严残 | 90OK 80残 | 谭娇娇
2017-01-17 | 10:30 | HD2 | 17000938 | 128 |  |  | 20 |  |  | 99.62 | PASS | PASS | 10级 | 微量 | 少量 | 有残 | 严残 | 有残 | 严残 |  | 谭娇娇
2017-01-17 | 10:30 | HD2 (2) | 17001033 | 128 |  |  | 20 |  |  | 99.42 | PASS | PASS | 10级 | 微量 | 少量 | 有残 | 严残 | 有残 | 严残 |  | 谭娇娇
2017-01-17 | 10:30 | G2006 | 17001015 | 280 | 200 | PASS | 20 | 2 | 5 | 99.76 | PASS | PASS | 11级残 | 微量 | 少量 | 有残 | 严残 | 有残 | 严残 | 70OK60微断 | 谭娇娇
2017-01-17 | 10:30 | SP02深圳崇达 | 17001024 | 225 | 144 | PASS | 20 | 5 | 1 | 99.72 | PASS | PASS | 10级 | 微量 | 少量 | 少量多 | 有残 | 有残 | 严残 | 80oK(70微残) | 谭娇娇
2017-01-17 | 10:30 | 6GHB | 17001044 | 270 | 210 | PASS | 20 | 2 | 10 | 99.92 | PASS | PASS | 9级 | 微量 | 少量 | 有残 | 严残 | 有残 | 严残 | 800K70断 | 谭娇娇
2017-01-17 | 10:30 | 8G01中京 | 17000945 | 280 | 210 | PASS | 20 | 2 | 7 | 99.85 | PASS | PASS | 10级 | 微量 | 少量 | 有残 | 严残 | 有残 | 严残 | 80oK(70微残) | 谭娇娇
2017-01-17 | 11:30 | 8G01金禄 | 17001111 | 270 | 210 | PASS | 20 | 2 | 9 | 99.76 | PASS | PASS | 10级残 | 微量 | 少量 | 有残 | 严残 | 有残 | 严残 | 80oK(70微残) | 李建丽
2017-01-17 | 11:30 | GH15 | 17000949 | 270 | 200 | PASS | 20 | 2 | 9.5 | 99.86 | PASS | PASS | 9级残 | 微量 | 少量 | 有残 | 严残 | 有残 | 严残 | 100OK90微残 | 李建丽
2017-01-17 | 12:00 | 8G01金禄 | 17001112 | 270 | 216 | PASS | 20 | 2 | 7 | 99.75 | PASS | PASS | 10级 | 微量 | 少量 | 有残 | 严残 | 有残 | 严残 | 80oK(70微残) | 李建丽
2017-01-17 | 13:30 | GH1801 | 17000976 | 370 | 288 | PASS | 20 | 2 | 1 | 99.65 | PASS | PASS | 10级 | 微量 | 少量 | 有残 | 显不净 | 有残 | 严残 | 80oK(70微残) | 李建丽
2017-01-17 | 13:30 | GH1602 | 17001042 | 274 | 202 | PASS | 20 | 1.5 | 3 | 99.54 | PASS | PASS | 10级 | 微量 | 少量 | 有残 | 严残 | 有残 | 严残 | 80oK 70微残 | 李建丽
2017-01-17 | 13:30 | GH15 | 17001006 | 260 | 195 | PASS | 20 | 2 | 0 | 99.98 | PASS | PASS | 9级 | 微量 | 少量 | 有残 | 严残 | 有残 | 严残 | 900K80断 | 李建丽
2017-01-17 | 13:30 | 9G | 17001040 | 260 | 195 | PASS | 20 | 2 | 5 | 99.54 | PASS | PASS | 10级 | 微量 | 少量 | 有残 | 严残 | 有残 | 严残 | 90oK 80微残 | 李建丽
2017-01-17 | 13:30 | SP02 | 17001023 | 230 | 150 | PASS | 20 | 6 | 0.5 | 99.52 | PASS | PASS | 10级 | 微量 | 少量 | 有残 | 严残 | 有残 | 严残 | 80oK 70微残 | 李建丽
2017-01-17 | 13:30 | HD5 1 | 17001003 | 70 | 54 |  | 20 |  |  | 99.65 | PASS | PASS | 10级 | 微量 | 少量 | 有残 | 严残 | 有残 | 严残 |  | 李建丽
2017-01-17 | 14:30 | 8R16 | 17000990 | 270 | 235 | PASS | 20 | 2 | 9 | 99.54 | PASS | PASS | 10级 | 微量 | 少量 | 有残 | 严残 | 有残 | 严残 | 800K70断 | 谭娇娇
2017-01-17 | 14:30 | HD2 (1) | 17001059 | 120 | 80 |  | 20 |  |  | 99.62 | PASS | PASS | 10级 | 微量 | 少量 | 有残 | 严残 | 有残 | 严残 |  | 谭娇娇
2017-01-17 | 14:30 | GH1801 | 17001008 | 370 | 275 | PASS | 20 | 2.2 | 1.5 | 99.55 | PASS | PASS | 10级 | 微量 | 少量 | 有残 | 严残 | 有残 | 严残 | 90oK 80微残 | 谭娇娇
2017-01-17 | 14:30 | HD2 (2) | 17000970 | 120 | 83 |  | 20 |  |  | 99.98 | PASS | PASS | 10级 | 微量 | 少量 | 有残 | 严残 | 有残 | 严残 |  | 谭娇娇
2017-01-17 | 14:30 | HD5(2) | 17001003 | 70 | 83 |  | 20 |  |  | 99.54 | PASS | PASS | 10级 | 微量 | 少量 | 严残 | 显不净 | 有残 | 严残 |  | 谭娇娇
2017-01-17 | 16:00 | GH1801(1) | 17001065 | 364 | 277 | PASS | 20 | 1.5 | 6.5 | 99.65 | PASS | PASS | 10级 | 微量 | 少量 | 有残 | 严残 | 有残 | 严残 | 800K70断 | 周菊明
2017-01-17 | 16:00 | 10G201 | 17000880 | 330 |  | PASS | 20 | 0 | 0 | 97.99 | PASS | PASS | 10级 | 微量 | 少量 | 有残 | 严残 | 有残 | 严残 | 60OK 50断 | 周菊明
2017-01-17 | 16:00 | SP02深圳崇达 | 17001048 | 229 | 146 | PASS | 20 | 4 | 2 | 99.57 | PASS | PASS | 10级 | 微量 | 少量 | 有残 | 严残 | 有残 | 严残 | 900K80断 | 周菊明
2017-01-17 | 17:30 | 8BKT | 17001073 | 268 | 182 | PASS | 22.5 | 1 | 0 | 99.36 | PASS | PASS | 9级残 | 微量 | 少量 | 有残 | 严残 | 有残 | 严残 | 全断 | 周菊明
2017-01-17 | 17:30 | HD2 (2) | 17001059 | 128 | 90 |  | 20 |  |  | 99.45 | PASS | PASS | 10级 | 微量 | 少量 | 有残 | 严残 | 有残 | 严残 |  | 周菊明
2017-01-17 | 17:30 | MG60 | 17001043 | 260 | 180 | PASS | 20 | 1 | 0 | 99.16 | PASS | PASS | 11级 | 微量 | 少量 | 有残 | 严残 | 有残 | 严残 | 60OK 50断 | 周菊明
2017-01-17 | 17:30 | 8G04建业 | 17001066 | 186 | 148 | PASS | 20 | 2.5 | 6 | 99.47 | PASS | PASS | 10级 | 微量 | 少量 | 有残 | 严残 | 有残 | 严残 | 800K70断 | 周菊明
2017-01-17 | 17:30 | SP02深圳崇达 | 17001049 | 230 | 150 | PASS | 20 | 5 | 4 | 99.48 | PASS | PASS | 10级 | 微量 | 少量 | 有残 | 严残 | 有残 | 严残 | 900K80断 | 周菊明
2017-01-17 | 17:30 | GH1801 | 17001065 | 370 | 278 | PASS | 20 | 2.2 | 2 | 99.47 | PASS | PASS | 10级 | 微量 | 少量 | 严残 | 显不净 | 有残 | 严残 |  | 周菊明
2017-01-17 | 19:30 | 8Y | 17001054 | 268 | 202 | PASS | 20 | 2 | 4 | 99.64 | PASS | PASS | 10级 | 微量 | 少量 | 有残 | 严残 | 有残 | 严残 | 1100K100断 | 黄桂泉
2017-01-17 | 19:30 | HB5 | 17001123 | 108 | 82 |  | 20 |  |  | 99.56 | PASS | PASS | 10级 | 微量 | 少量 | 有残 | 严残 | 有残 | 严残 |  | 黄桂泉
2017-01-17 | 19:30 | 8G01中京 | 17001068 | 280 | 203 | PASS | 20 | 3 | 8 | 99.58 | PASS | PASS | 10级 | 微量 | 少量 | 有残 | 严残 | 有残 | 严残 | 800K70断 | 黄桂泉
2017-01-17 | 19:30 | 8G01中京 | 17001067 | 278 | 210 | PASS | 20 | 3 | 7.5 | 99.45 | PASS | PASS | 11级 | 微量 | 少量 | 有残 | 严残 | 有残 | 严残 | 800K70断 | 黄桂泉
2017-01-17 | 19:30 | 8G01中京 | 17001013 | 270 | 205 | PASS | 20 | 2.5 | 7 | 99.36 | PASS | PASS | 11级 | 微量 | 少量 | 有残 | 严残 | 有残 | 严残 | 800K70断 | 黄桂泉
2017-01-17 | 19:30 | 8BL01 | 17001074 | 268 | 203 | PASS | 20 | 3 | 9 | 99.47 | PASS | PASS | 11级 | 微量 | 少量 | 有残 | 严残 | 有残 | 严残 | 900K80断 | 黄桂泉
2017-01-17 | 19:30 | DSP31HF | 17001115 | 230 | 125 | PASS | 20 |  |  | 99.58 | PASS | PASS | 10级 | 微量 | 少量 | 有残 | 严残 | 有残 | 严残 | 70OK60微残 | 黄桂泉
2017-01-17 | 21:00 | 8G01中京 | 17001012 | 270 | 213 | PASS | 20 | 2 | 9 | 99.58 | PASS | PASS | 11级 | 微量 | 少量 | 有残 | 严残 | 有残 | 严残 | 800K70断 | 黄桂泉
2017-01-17 | 21:00 | SP02{01} | 17001116 | 230 | 140 | PASS | 22.5 | 4 | 3 | 99.64 | PASS | PASS | 11级 | 微量 | 少量 | 有残 | 严残 | 有残 | 严残 | 900K80断 | 黄桂泉 |  | 样
2017-01-17 | 21:00 | SP02深圳崇达 | 17001050 | 220 | 135 | PASS | 20 | 4.5 | 4 | 99.47 | PASS | PASS | 11级 | 微量 | 少量 | 有残 | 严残 | 有残 | 严残 | 900K80断 | 黄桂泉
2017-01-17 | 22:00 | HD12 | 17001037 | 72 | 33 |  | 20 |  |  | 99.47 | PASS | PASS | 9级 | 微量 | 少量 | 有残 | 严残 | 有残 | 严残 |  | 黄桂泉
2017-01-17 | 22:00 | HB36 | 17001036 | 310 | 288 |  | 20 |  |  | 99.56 | PASS | PASS | 9级 | 微量 | 少量 | 有残 | 严残 | 有残 | 严残 |  | 周菊明
2017-01-17 | 22:00 | GH4001 | 17001095 | 340 | 258 | PASS | 20 | 2 | 9 | 99.25 | PASS | PASS | 10级 | 微量 | 少量 | 有残 | 严残 | 有残 | 严残 | 70oK 60断 | 周菊明 |  | 下一箱
2017-01-17 | 24:00 | 9G201永隆 | 17001071 | 270 | 213 | PASS | 22.5 | 1 | 0 | 99.36 | PASS | PASS | 11级 | 微量 | 少量 | 有残 | 严残 | 有残 | 严残 | 60OK 50断 | 周菊明
2017-01-17 | 24:00 | 8G10富盈 | 17001163 | 260 | 200 | PASS | 20 | 2.5 | 9 | 99.48 | PASS | PASS | 10级 | 微量 | 少量 | 有残 | 严残 | 有残 | 严残 | 900K80断 | 周菊明
2017-01-18 | 8:00 | HD8(2) | 17001061 | 110 | 60 |  | 20 |  |  | 99.41 | PASS | PASS | 9级 | 微量 | 少量 | 有残 | 严残 | 有残 | 严残 |  | 谭娇娇
2017-01-18 | 8:00 | 8BL2 | 17001096 | 235 | 132 | PASS | 20 | 2 | 6.5 | 99.78 | PASS | PASS | 9级 | 微量 | 少量 | 少量多 | 严残 | 有残 | 严残 | 100OK,90断 | 谭娇娇
2017-01-18 | 8:00 | GH1801 | 17001007 | 370 | 268 | PASS | 20 | 2 | 8 | 99.57 | PASS | PASS | 10级 | 微量 | 少量 | 有残 | 严残 | 有残 | 严残 | 800K70断 | 谭娇娇
2017-01-18 | 9:30 | SK30B | 17001014 | 400 | 288 | PASS | 25 |  |  | 99.23 | PASS | PASS | 10级残 | 微量 | 少量 | 有残 | 严残 | 有残 | 严残 |  | 谭娇娇
2017-01-18 | 9:30 | SP02深圳崇达 | 17001079 | 222 | 146 | PASS | 20 | 4 | 2 | 99.75 | PASS | PASS | 9级 | 微量 | 少量 | 有残 | 严残 | 有残 | 严残 | 800K70断 | 谭娇娇
2017-01-18 | 9:30 | SP02 | 17001080 | 24 | 138 | PASS | 20 | 2 | 1 | 99.72 | PASS | PASS | 10级残 | 微量 | 少量 | 有残 | 严残 | 有残 | 严残 | 800K70断 | 谭娇娇
2017-01-18 | 9:30 | HD2 (1) | 17001060 | 130 | 86 |  | 20 |  |  | 99.45 | PASS | PASS | 10级残 | 微量 | 少量 | 有残 | 严残 | 有残 | 严残 |  | 谭娇娇
2017-01-18 | 9:30 | HD2 (2) | 17001087 | 127 | 75 |  | 20 |  |  | 99.21 | PASS | PASS | 10级残 | 微量 | 少量 | 有残 | 严残 | 有残 | 严残 |  | 谭娇娇
2017-01-18 | 10:30 | HD25(1) | 17001088 | 140 |  |  | 20 |  |  | 99.54 | PASS | PASS | 10级 | 微量 | 少量 | 有残 | 严残 | 有残 | 严残 |  | 李小娟
2017-01-18 | 10:30 | HD2 (2) | 17001060 | 120 |  |  | 20 |  |  | 99.26 | PASS | PASS | 9级 | 微量 | 少量 | 有残 | 严残 | 有残 | 严残 |  | 李小娟
2017-01-18 | 10:30 | GH1602 | 17001093 | 270 | 195 | PASS | 20 | 1.5 | 2 | 99.67 | PASS | PASS | 10级 | 微量 | 少量 | 有残 | 严残 | 有残 | 严残 | 70OK60微残 | 李小娟
2017-01-18 | 10:30 | GH1602 | 17001094 | 270 | 196 | PASS | 20 | 2 | 2 | 99.57 | PASS | PASS | 10级 | 微量 | 少量 | 有残 | 严残 | 有残 | 严残 | 60OK 50断 | 李小娟
2017-01-18 | 11:00 | 44G | 17001092 | 230 | 185 | PASS | 20 | 2 | 7.5 | 99.56 | PASS | PASS | 9级 | 微量 | 少量 | 有残 | 严残 | 有残 | 严残 | 80oK(70微残) | 李建丽
2017-01-18 | 11:00 | HD2 (1) | 17001087 | 125 | 75 |  | 20 |  |  | 99.25 | PASS | PASS | 9级 | 微量 | 少量 | 有残 | 严残 | 有残 | 严残 |  | 李建丽
2017-01-18 | 11:00 | HD8A | 17001062 | 100 | 48 |  | 20 |  |  | 99.36 | PASS | PASS | 10级残 | 微量 | 少量 | 有残 | 严残 | 有残 | 严残 |  | 李建丽
2017-01-18 | 11:30 | HD8(1) | 17001061 | 100 | 72 |  | 20 |  |  | 99.65 | PASS | PASS | 10级 | 微量 | 少量 | 有残 | 严残 | 有残 | 严残 |  | 李建丽
2017-01-18 | 13:30 | 30G07 | 17001102 | 140 | 102 | PASS | 20 | 2.5 | 2.5 | 99.68 | PASS | PASS | 9级 | 微量 | 微量 | 少量多 | 有残 | 有残 | 严残 | 70oK 60断 | 李小娟
2017-01-18 | 13:30 | 8Y7 | 17001109 | 260 | 200 | PASS | 20 | 3 | 8.5 | 99.88 | PASS | PASS | 9级 | 微量 | 少量 | 有残 | 严残 | 有残 | 严残 | 800K70断 | 李小娟
2017-01-18 | 13:30 | 44G | 17001091 | 240 | 186 | PASS | 20 | 1.5 | 1 | 99.54 | PASS | PASS | 10级 | 微量 | 少量 | 有残 | 严残 | 有残 | 严残 | 80oK 70微残 | 李小娟
2017-01-18 | 13:30 | SP02 | 17001047 | 223 | 142 | PASS | 20 | 3 | 1 | 99.52 | PASS | PASS | 11级 | 微量 | 微量 | 少量多 | 有残 | 有残 | 严残 | 80oK(70微残) | 李小娟
2017-01-18 | 13:30 | SP02深圳崇达 | 17001078 | 220 | 145 | PASS | 20 | 4.5 | 1 | 99.51 | PASS | PASS | 11级 | 微量 | 微量 | 少量多 | 有残 | 有残 | 严残 | 80oK(70微残) | 李小娟
2017-01-18 | 13:30 | HD2 (1) | 17001124 | 128 | 80 |  | 20 |  |  | 99.35 | PASS | PASS | 9级 | 微量 | 少量 | 有残 | 严残 | 有残 | 严残 |  | 李小娟
2017-01-18 | 13:30 | HD25(2) | 17001088 | 130 | 60 |  | 20 |  |  | 99.32 | PASS | PASS | 10级 | 微量 | 少量 | 有残 | 严残 | 有残 | 严残 |  | 李小娟
2017-01-18 | 14:30 | 8V | 17001161 | 270 | 203 | PASS | 20 | 2 | 1.5 | 99.51 | PASS | PASS | 9级 | 微量 | 少量 | 有残 | 严残 | 有残 | 严残 | 100OK,90断 | 李建丽
2017-01-18 | 14:30 | 8BKH5 | 17001136 | 205 | 168 | PASS | 20 | 2.5 | 7 | 99.67 | PASS | PASS | 9级 | 微量 | 少量 | 严残 | 显不净 | 有残 | 严残 | 90oK 80微残 | 李建丽
2017-01-18 | 16:00 | HB6 | 17001063 | 120 | 53 |  | 22.5 |  |  | 98.27 | PASS | PASS | 10级残 | 微量 | 少量 | 有残 | 严残 | 有残 | 严残 |  | 周菊明
2017-01-18 | 16:00 | SP8T3 | 17001099 | 220 | 140 | PASS | 17.5 | 1.6 | 2 | 99.75 | PASS | PASS | 10级 | 微量 | 少量 | 有残 | 严残 | 有残 | 严残 | 800K70断 | 周菊明
2017-01-18 | 16:00 | 8G01中京 | 17001132 | 270 | 200 | PASS | 20 | 1.5 | 4.2 | 99.82 | PASS | PASS | 11级残 | 微量 | 少量 | 有残 | 烤死一半 | 有残 | 严残 | 70OK60微残 | 周菊明
2017-01-18 | 16:00 | 8G01中京 | 17001131 | 270 | 200 | PASS | 20 | 2.2 | 6.5 | 99.9 | PASS | PASS | 9级 | 微量 | 少量 | 有残 | 严残 | 有残 | 严残 | 80oK(70微残) | 周菊明
2017-01-18 | 16:00 | GH15 | 17001130 | 260 | 195 | PASS | 20 | 1.2 | 8.2 | 99.56 | PASS | PASS | 10级残 | 微量 | 少量 | 有残 | 严残 | 有残 | 严残 | 90oK 80微残 | 周菊明
2017-01-18 | 17:30 | G2006 | 17001134 | 274 | 199 | PASS | 20 | 2 | 6 | 99.58 | PASS | PASS | 11级残 | 微量 | 少量 | 有残 | 严残 | 有残 | 严残 | 800K70断 | 周菊明
2017-01-18 | 17:30 | 12GHB | 17001127 | 270 | 210 | PASS | 20 | 1.8 | 5 | 99.57 | PASS | PASS | 11级残 | 微量 | 少量 | 严残 | 烤死一半 | 有残 | 严残 |  | 周菊明
2017-01-18 | 17:30 | HD2 (2) | 17001124 | 125 | 72 |  | 20 |  |  | 99.64 | PASS | PASS | 10级残 | 微量 | 少量 | 有残 | 严残 | 有残 | 严残 |  | 周菊明
2017-01-18 | 19:30 | GL5金象 | 17001129 | 125 | 55 | PASS | 20 | 2.5 | 8.5 | 99.25 | PASS | PASS | 13级 | 微量 | 少量 | 有残 | 严残 | 有残 | 严残 | 70OK60微断 | 黄桂泉
2017-01-18 | 19:30 | SP8T3 | 17001100 | 215 | 133 | PASS | 20 | 2 | 2.3 | 99.34 | PASS | PASS | 13级 | 微量 | 少量 | 有残 | 有残 | 有残 | 严残 | 900K80断 | 黄桂泉
2017-01-18 | 20:30 | SP8T3 | 17001098 | 212 | 140 | PASS | 20 | 2 | 2.5 | 99.19 | PASS | PASS | 10级 | 微量 | 少量 | 有残 | 有残 | 有残 | 严残 | 900K80断 | 周菊明
2017-01-18 | 20:30 | 8V2 | 17001161 | 270 | 203 | PASS | 20 |  |  | 99.57 | PASS | PASS | 9级 | 微量 | 少量 | 有残 | 有残 | 有残 | 严残 | 100OK,90断 | 周菊明
2017-01-18 | 20:30 | GL5金象 | 17001128 | 130 | 55 | PASS | 20 | 2.5 | 9 | 99.42 | PASS | PASS | 10级残 | 微量 | 少量 | 有残 | 有残 | 有残 | 严残 |  | 周菊明
2017-01-18 | 21:30 | 8R | 17001083 | 260 | 115 | 浅了 | 20 | 2 | 5 | 99.47 | PASS | PASS | 10级 | 微量 | 少量 | 有残 | 有残 | 有残 | 严残 | 900K80断 | 周菊明 |  | 下一箱
2017-01-18 | 21:30 | WB51 | 17001113 | 257 | 195 | PASS | 20 | 2.5 | 3 | 99.64 | PASS | PASS | 10级 | 少量 | 有残 | 严残 |  | 有残 | 严残 | 130OK120残 | 周菊明
2017-01-18 | 21:30 | HB16 | 17001090 | 75 | 34 |  | 20 |  |  | 99.74 | PASS | PASS | 10级 | 微量 | 少量 | 有残 | 有残 | 有残 | 严残 |  | 周菊明
2017-01-18 | 21:30 | HD8(1) | 17001125 | 120 | 75 |  | 20 |  |  | 99.63 | PASS | PASS | 9级残 | 微量 | 少量 | 有残 | 有残 | 有残 | 严残 |  | 周菊明
2017-01-18 | 23:00 | 8G04 | 17001148 | 233 | 182 | PASS | 20 | 2 | 9 | 99.35 | PASS | PASS | 9级 | 微量 | 少量 | 有残 | 严残 | 有残 | 严残 | 900K80断 | 黄桂泉
2017-01-18 | 23:00 | GH4001 | 17001167 | 330 | 252 | PASS | 20 | 2.5 | 10 | 99.74 | PASS | PASS | 9级 | 微量 | 少量 | 有残 | 严残 | 有残 | 严残 | 70oK 60断 | 黄桂泉
2017-01-18 | 23:00 | 8BK6 | 17001072 | 315 | 273 | PASS | 20 | 3 | 6 | 99.56 | PASS | PASS | 9级 | 微量 | 少量 | 有残 | 严残 | 有残 | 严残 | 120OK110微 | 黄桂泉
2017-01-18 | 23:30 | SP8T3 | 17001097 | 216 | 130 | PASS | 20 | 5 | 4 | 99.64 | PASS | PASS | 10级 | 微量 | 少量 | 有残 | 严残 | 有残 | 严残 | 900K80断 | 周菊明
2017-01-18 | 23:30 | 9G201永隆 | 17001135 | 270 | 210 | PASS | 20 | 1 | 0 | 99.58 | PASS | PASS | 11级 | 微量 | 少量 | 有残 | 严残 | 有残 | 严残 | 60OK 50断 | 周菊明
2017-01-18 | 23:30 | 8BL16金像 | 17001137 | 127 | 105 | PASS | 20 | 3 | 5 | 99.65 | PASS | PASS | 12级 | 微量 | 少量 | 有残 | 严残 | 有残 | 严残 | 900K80断 | 周菊明
2017-01-18 | 23:30 | HD21 | 17001126 | 110 | 62 |  | 20 |  |  | 99.36 | PASS | PASS | 13级 | 微量 | 少量 | 有残 | 严残 | 有残 | 严残 |  | 周菊明
2017-01-18 | 23:30 | HD8 | 17001125 | 110 | 53 |  | 20 |  |  | 99.54 | PASS | PASS | 14级 | 微量 | 少量 | 有残 | 严残 | 有残 | 严残 |  | 周菊明
2017-01-19 | 8:00 | 44G02 | 17001180 | 238 | 140 | PASS | 20 | 2.4 | 6 | 99.65 | PASS | PASS | 10级 | 微量 | 少量 | 少量多 | 严残 | 有残 | 严残 | 80oK 70微残 | 李小娟
2017-01-19 | 10:30 | HB50 | 17001089 | 78 |  |  | 20 |  |  | 99.24 | PASS | PASS | 6级 | 微量 | 少量 | 严残 |  | 有残 | 严残 |  | 李小娟
2017-01-19 | 10:30 | HD2 (1) | 17001146 | 125 | 80 |  | 20 |  |  | 99.58 | PASS | PASS | 9级 | 微量 | 少量 | 有残 | 严残 | 有残 | 严残 |  | 李小娟
2017-01-19 | 10:30 | SP8T3 | 17001140 | 218 | 140 | PASS | 20 | 4 | 0.3 | 99.75 | PASS | PASS | 11级 | 微量 | 少量 | 少量多 | 有残 | 有残 | 严残 | 80oK 70微残 | 李小娟
2017-01-19 | 10:30 | 20G2联泰 | 17001166 | 152 | 103 | PASS | 20 | 1.2 | 0.1 | 99.72 | PASS | PASS | 11级残 | 微量 | 微量 | 少量 | 有残 | 有残 | 严残 | 80oK 70微残 | 李小娟
2017-01-19 | 10:30 | 9G201 | 17001179 | 270 |  | PASS | 20 | 0.5 | 0 | 99.86 | PASS | PASS | 11级 | 微量 | 微量 | 少量 | 有残 | 有残 | 严残 | 70OK60微断 | 李小娟
2017-01-19 | 10:30 | 9G201诚亿 | 17001133 | 260 | 142 | PASS | 20 | 1 | 0 | 99.38 | PASS | PASS | 12级 | 微量 | 微量 | 少量 | 有残 | 有残 | 严残 | 70OK60微残 | 李小娟
2017-01-19 | 10:30 | SP8T3 | 17001142 | 220 | 140 | PASS | 20 | 3.5 | 0.5 | 99.7 | PASS | PASS | 11级残 | 微量 | 少量 | 少量多 | 有残 | 有残 | 严残 | 80oK(70微残) | 李小娟
2017-01-19 | 11:30 | 8BKT1 | 17001170 | 270 |  |  | 27.5 | 0.5 | 0 | 99.38 | PASS | PASS | 10级 | 微量 | 少量 | 有残 | 严残 | 有残 | 严残 | 110OK100残 | 李建丽 |  | 样
2017-01-19 | 11:30 | 23GHB | 17001177 | 263 | 215 | PASS | 20 | 3 | 10.5 | 99.45 | PASS | PASS | 11级残 | 微量 | 少量 | 有残 | 严残 | 有残 | 严残 | 70OK60微残 | 李建丽
2017-01-19 | 11:30 | 8BL10 | 17001182 | 265 | 210 | PASS | 20 | 2 | 5.2 | 99.23 | PASS | PASS | 9级 | 微量 | 少量 | 有残 | 严残 | 有残 | 严残 | 80oK 70微残 | 李建丽 |  | 样
2017-01-19 | 11:30 | 8BL10 | 17001181 | 270 | 210 | PASS | 20 | 2 | 4.5 | 99.47 | PASS | PASS | 9级 | 微量 | 少量 | 有残 | 严残 | 有残 | 严残 | 80oK 70微残 | 李建丽
2017-01-19 | 13:30 | HD2 (2) | 17001146 | 130 | 86 |  | 20 |  |  | 99.28 | PASS | PASS | 10级 | 微量 | 少量 | 有残 | 严残 | 有残 | 严残 |  | 李建丽
2017-01-19 | 13:30 | HD12 | 17001147 | 78 | 42 |  | 20 |  |  | 99.56 | PASS | PASS | 11级 | 微量 | 少量 | 有残 | 严残 | 有残 | 严残 |  | 李建丽
2017-01-19 | 13:30 | SP8T3 | 17001141 | 203 |  | PASS | 17.5 | 5 | 0.5 | 99.47 | PASS | PASS | 11级 | 微量 | 少量 | 有残 | 严残 | 有残 | 严残 | 80oK 70微残 | 李建丽
2017-01-19 | 13:30 | SK1101 | 17001160 | 410 | 288 | PASS | 20 |  |  | 99.28 | PASS | PASS | 13级 | 微量 | 少量 | 有残 | 严残 | 有残 | 严残 |  | 李建丽
2017-01-19 | 14:30 | HD2 (1) | 17001171 | 128 | 86 |  | 20 |  |  | 99.53 | PASS | PASS | 10级 | 微量 | 少量 | 有残 | 严残 | 有残 | 严残 |  | 谭娇娇
2017-02-07 | 13:30 | HD22试样2（1） | 17001281 | 140 | 87 |  | 20 |  |  | 99.61 | PASS | PASS | 10级 | 微量 | 少量 | 有残 | 有残 | 有残 | 严残 |  | 谭娇娇
2017-01-19 | 14:30 | HD11 | 17001185 | 220 | 68 |  | 25 |  |  | 99.31 | PASS | PASS | 13级 | 微量 | 少量 | 有残 | 严残 | 有残 | 严残 |  | 谭娇娇
2017-01-19 | 14:30 | HD8A | 17001172 | 105 | 66 |  | 20 |  |  | 99.51 | PASS | PASS | 10级 | 微量 | 少量 | 有残 | 严残 | 有残 | 严残 |  | 谭娇娇
2017-01-19 | 14:30 | MG77 | 17001190 | 277 | 210 | PASS | 20 | 1.5 | 0.8 | 99.6 | PASS | PASS | 11级 | 微量 | 微量 | 少量多 | 有残 | 有残 | 严残 |  | 谭娇娇 |  | 样
2017-01-19 | 14:30 | SK12HF | 17001169 | 400 | 288 | 偏黄 | 25 |  |  | 99.3 | PASS | PASS | 13级 | 微量 | 少量 | 有残 | 严残 | 有残 | 严残 | 80oK(70微残) | 谭娇娇
2017-01-19 | 14:30 | HD2 2 | 17001174 | 120 | 70 |  | 20 |  |  | 99.23 | PASS | PASS | 10级 | 微量 | 少量 | 有残 | 严残 | 有残 | 严残 |  | 谭娇娇
2017-01-19 | 14:30 | HD2 1 | 17001174 | 120 | 70 |  | 20 |  |  | 99.58 | PASS | PASS | 11级 | 微量 | 少量 | 有残 | 严残 | 有残 | 严残 |  | 谭娇娇
2017-01-19 | 14:30 | SP8T3 | 17001154 | 216 | 138 | PASS | 20 | 4.2 | 5 | 99.75 | PASS | PASS | 11级 | 微量 | 少量 | 有残 | 严残 | 有残 | 严残 | 800K70断 | 谭娇娇
2017-01-19 | 14:30 | 8G26 | 17001178 | 230 | 170 | PASS | 20 | 2 | 6 | 99.86 | PASS | PASS | 11级 | 微量 | 少量 | 有残 | 严残 | 有残 | 严残 | 1100K100断 | 谭娇娇
2017-01-19 | 15:30 | HD2 2 | 17001171 | 128 | 80 |  | 20 |  |  | 99.26 | PASS | PASS | 10级 | 微量 | 少量 | 有残 | 严残 | 有残 | 严残 |  | 谭娇娇
2017-01-19 | 17:30 | SP8T3 | 17001153 | 220 | 134 | PASS | 20 | 4 | 6 | 99.47 | PASS | PASS | 10级 | 微量 | 少量 | 有残 | 严残 | 有残 | 严残 | 900K80断 | 周菊明
2017-01-19 | 17:30 | HD2 (1) | 17001145 | 123 | 73 |  | 20 |  |  | 99.61 | PASS | PASS | 10级 | 微量 | 少量 | 有残 | 严残 | 有残 | 严残 |  | 周菊明
2017-01-19 | 18:30 | HD2 (2) | 17001145 | 120 | 75 |  | 20 |  |  | 99.58 | PASS | PASS | 10级 | 微量 | 少量 | 有残 | 严残 | 有残 | 严残 |  | 周菊明
2017-01-19 | 22:30 | SP8T3 | 17001152 | 218 |  |  | 20 | 6 | 3 | 99.74 | PASS | PASS | 10级 | 微量 | 少量 | 有残 | 严残 | 有残 | 严残 | 900K80断 | 周菊明
2017-01-19 | 22:30 | SP8T3 | 17001184 | 220 | 140 |  | 20 | 5.5 | 3 | 99.36 | PASS | PASS | 10级 | 微量 | 少量 | 有残 | 严残 | 有残 | 严残 | 900K80断 | 周菊明
2016-11-14 | 14:30 | HD22试样2（2） | 16015888 | 140 |  |  | 20 |  |  | 99.62 | PASS | PASS | 11级 | 微量 | 少量 | 有残 | 严残 | 少量 | 有残 |  | 黄桂泉
2016-11-25 | 20:00 | HD22试样2（2） | 16016683 | 145 | 86 | PASS | 20 |  |  | 99.32 | PASS | PASS | 11级 | 微量 | 少量 | 少量多 | 严残 | 有残 | 严残 |  | 黄桂泉
2017-01-19 | 24:00 | 8G04建业 | 17001192 | 190 | 120 |  | 20 | 2 | 11 | 99.25 | PASS | PASS | 9级 | 微量 | 少量 | 有残 | 严残 | 有残 | 严残 | 800K70断 | 黄桂泉
2017-01-19 | 24:00 | 8G04建业 | 17001193 | 190 | 120 |  | 20 | 2.5 | 10 | 99.47 | PASS | PASS | 9级 | 微量 | 少量 | 有残 | 严残 | 有残 | 严残 | 900K80断 | 黄桂泉
2017-02-05 | 20:00 | DSP31HF | 17001204 | 230 |  | 色相不一样 | 20 | 2 | 0 | 99.47 | PASS | PASS | 11级 | 微量 | 少量 | 少量多 | 有残 | 有残 | 严残 | 70OK60微残 | 李小娟
2017-02-05 | 20:00 | HD24富士康 (1) | 17001198 | 94 |  |  | 20 |  |  | 99.61 | PASS | PASS | 10级 | 微量 | 少量 | 有残 | 严残 | 有残 | 严残 |  | 李小娟
2017-02-05 | 20:00 | HD24富士康 (1) | 17001198 | 98 | 30 |  | 20 |  |  | 99.58 | PASS | PASS | 10级 | 微量 | 少量 | 有残 | 严残 | 有残 | 严残 |  | 李小娟
2017-02-05 | 21:00 | G3 | 17001201 | 270 |  | PASS | 30 | 2 | 7 | 99.66 | PASS | PASS | 10级 | 微量 | 少量 | 少量多 | 有残 | 有残 | 严残 | 900K80断 | 李小娟
2017-02-05 | 21:00 | 28GHB | 17001202 | 190 |  | PASS | 20 | 2.5 | 8 | 99.48 | PASS | PASS | 9级 | 微量 | 少量 | 有残 | 严残 | 有残 | 严残 | 80oK(70微残) | 李小娟 |  | 样
2017-02-05 | 21:00 | HD2 (1) | 17001199 | 128 |  |  | 20 |  |  | 99.63 | PASS | PASS | 10级 | 微量 | 少量 | 有残 | 严残 | 有残 | 严残 |  | 李小娟
2017-02-05 | 23:00 | 60G | 17001211 | 232 |  |  | 20 | 3.5 | 5.5 | 99.57 | PASS | PASS | 11级 | 微量 | 少量 | 有残 | 严残 | 有残 | 严残 | 800K70断 | 李建丽 |  | 样
2017-02-05 | 23:00 | HD2 (2) | 17001199 | 130 | 90 |  | 20 |  |  | 99.58 | PASS | PASS | 10级 | 微量 | 少量 | 有残 | 严残 | 有残 | 严残 |  | 李建丽
2017-02-05 | 24:00 | SP16 | 17001212 | 120 |  | PASS | 20 | 8.5 | 6 | 99.62 | PASS | PASS | 11级 | 微量 | 微量 | 少量多 | 有残 | 有残 | 严残 | 80oK(70微残) | 李建丽
2017-02-05 | 24:00 | HD24(1) | 17001216 | 90 |  |  | 20 |  |  | 99.75 | PASS | PASS | 10级 | 微量 | 少量 | 少量多 | 严残 | 有残 | 严残 |  | 李建丽
20017/2/6 | 8:00 | GH1801 | 17001221 | 370 | 288 | PASS | 20 | 3 | 7 | 99.65 | PASS | PASS | 11级 | 微量 | 少量 | 有残 | 严残 | 有残 | 严残 | 900K80断 | 谭娇娇
20017/2/6 | 9:30 | GH4001 | 17001222 | 330 | 252 | PASS | 20 | 2.5 | 9 | 99.51 | PASS | PASS | 11级 | 微量 | 少量 | 有残 | 严残 | 有残 | 严残 | 60OK 50断 | 谭娇娇
20017/2/6 | 9:30 | SP20HF | 17001210 |  | 132 | PASS | 20 |  |  | 99.85 | PASS | PASS | 10级 | 微量 | 微量 | 少量 | 有残 | 有残 | 严残 | 800K70断 | 谭娇娇
20017/2/6 | 9:30 | HD11 | 17001218 | 135 | 85 |  | 30 |  |  | 99.64 | PASS | PASS | 10级 | 微量 | 少量 | 有残 | 严残 | 有残 | 严残 |  | 谭娇娇
20017/2/6 | 10:00 | 28GHB | 17001220 | 185 | 142 | PASS | 20 |  |  | 99.51 | PASS | PASS | 11级 | 微量 | 少量 | 有残 | 显不净 | 有残 | 严残 | 800K70断 | 周菊明
20017/2/6 | 10:00 | SP20HF | 17001209 | 228 | 140 | PASS | 20 | 4 | 2 | 99.65 | PASS | PASS | 10级 | 微量 | 少量 | 有残 | 严残 | 有残 | 严残 |  | 周菊明
20017/2/6 | 10:00 | HD24富士康 (2) | 17001216 | 97 | 36 |  | 20 |  |  | 99.65 | PASS | PASS | 10级 | 微量 | 少量 | 有残 | 严残 | 有残 | 严残 | 800K70断 | 周菊明
20017/2/6 | 13:30 | HD25(1) | 17001215 | 140 | 61 |  | 20 |  |  | 99.51 | PASS | PASS | 10级 | 微量 | 少量 | 有残 | 严残 | 有残 | 严残 |  | 黄桂泉
20017/2/6 | 13:30 | 25G | 17001244 | 265 | 205 |  | 20 | 2.5 | 8 | 99.57 | PASS | PASS | 9级 | 微量 | 少量 | 有残 | 严残 | 有残 | 严残 | 140OK130微残 | 黄桂泉
20017/2/6 | 13:30 | HD25(2) | 17001215 | 130 | 58 |  | 20 |  |  | 99.65 | PASS | PASS | 9级 | 微量 | 少量 | 有残 | 严残 | 有残 | 严残 |  | 黄桂泉
20017/2/6 | 14:00 | GH6华新 | 17001241 | 197 | 150 |  | 20 | 3 | 8 | 99.85 | PASS | PASS | 10级 | 微量 | 少量 | 有残 | 严残 | 有残 | 严残 | 130OK120残 | 黄桂泉
20017/2/6 | 15:00 | 8G04建业 | 17001239 | 190 | 148 |  | 20 | 2.5 | 10 | 99.57 | PASS | PASS | 10级 | 微量 | 少量 | 有残 | 严残 | 有残 | 严残 | 900K80断 | 黄桂泉
20017/2/6 | 15:00 | HD2 (1) | 17001236 | 124 | 78 |  | 22.5 |  |  | 99.84 | PASS | PASS | 10级 | 微量 | 少量 | 有残 | 严残 | 有残 | 严残 |  | 黄桂泉
2016-12-08 | 16:00 | HD22试样2（2） | 16017412 | 145 | 82 |  | 20 |  |  |  | PASS | PASS | 9级残 | 微量 | 少量 | 严残 | 显不净 | 少量多 | 有残 |  | 周菊明
20017/2/6 | 16:00 | SK3603 | 17001223 | 405 | 180 | PASS | 25 |  |  | 99.57 | PASS | PASS | 13级 | 微量 | 少量 | 少量多 | 有残 | 有残 | 严残 |  | 李建丽
20017/2/6 | 16:00 | HD2低粘度1 | 17001336 | 82 | 51 |  | 20 |  |  | 99.85 | PASS | PASS | 10级 | 微量 | 少量 | 有残 | 严残 | 有残 | 严残 |  | 李建丽
2016-12-12 | 17:30 | HD22试样2（2） | 16017703 | 140 | 72 |  | 20 |  |  | 99.37 | PASS | PASS | 10级 | 微量 | 少量 | 有残 | 显不净 | 有残 | 严残 |  | 李小娟
20017/2/6 | 16:00 | HD12HF | 17001200 | 80 | 43 |  | 20 |  |  | 99.64 | PASS | PASS | 10级 | 微量 | 少量 | 有残 | 严残 | 有残 | 严残 |  | 李建丽
20017/2/6 | 20:00 | 8G04建业 | 17001238 | 185 |  | PASS | 20 | 2.5 | 8 | 99.63 | PASS | PASS | 10级 | 微量 | 少量 | 有残 | 严残 | 有残 | 严残 | 80oK 70微残 | 李小娟
20017/2/6 | 20:00 | 80GHB | 17001245 | 270 | 225 | PASS | 20 | 2 | 7.5 | 99.57 | PASS | PASS | 10级 | 微量 | 少量 | 有残 | 严残 | 有残 | 严残 | 70oK 60断 | 李小娟 |  | 样
20017/2/6 | 20:00 | 28GHB | 17001240 | 190 | 150 | PASS | 20 | 2 | 9 | 99.58 | PASS | PASS | 10级 | 微量 | 少量 | 有残 | 严残 | 有残 | 严残 | 800K70断 | 李小娟
20017/2/6 | 21:30 | GH6华新 | 17001242 | 185 | 145 | PASS | 20 | 2.5 | 10 | 99.62 | PASS | PASS | 9级 | 微量 | 少量 | 有残 | 严残 | 有残 | 严残 | 90oK 80残 | 李小娟
20017/2/6 | 21:30 | SK11 | 17001205 | 340 | 240 | PASS | 25 |  |  | 99.75 | PASS | PASS | 13级 | 微量 | 少量 | 有残 | 有残 | 有残 | 严残 |  | 李小娟
20017/2/6 | 21:30 | HB5无卤素 | 17001324 | 120 | 115 |  | 20 |  |  | 99.37 | PASS | PASS | 7级 | 微量 | 少量 | 有残 | 有残 | 有残 | 严残 |  | 李小娟
20017/2/6 | 22:30 | 44G02 | 17001243 | 240 |  | PASS | 20 | 2 | 12 | 99.63 | PASS | PASS | 9级 | 微量 | 少量 | 有残 | 有残 | 有残 | 严残 | 800K70断 | 李小娟 |  | 下一箱
20017/2/6 | 22:30 | G602万基隆 | 17001327 | 270 | 210 | PASS | 20 | 2 | 9 | 99.57 | PASS | PASS | 9级 | 微量 | 少量 | 有残 | 有残 | 有残 | 严残 | 800K70断 | 李小娟
20017/2/6 | 22:30 | 09BL35 | 17001271 | 270 | 210 | PASS | 20 | 2 | 13 | 99.58 | PASS | PASS | 9级 | 微量 | 少量 | 有残 | 有残 | 有残 | 严残 | 90OK 80残 | 李小娟 |  | 样
20017/2/6 | 23:30 | HB31 | 17001004 | 160 |  |  | 30 |  |  | 99.62 | PASS | PASS | 9级 | 微量 | 少量 | 有残 | 有残 | 有残 | 严残 |  | 李建丽
2017-02-07 | 8:00 | 6GHB | 17001267 | 264 | 210 | PASS | 20 | 3 | 9 | 99.57 | PASS | PASS | 10级 | 微量 | 少量 | 有残 | 有残 | 有残 | 严残 | 1100K100断 | 谭娇娇
2017-02-07 | 8:00 | G602万基隆 | 17001329 | 270 | 216 | PASS | 20 | 2.5 | 7 | 99.58 | PASS | PASS | 9级 | 微量 | 少量 | 有残 | 有残 | 有残 | 严残 | 60ok50残 | 谭娇娇
2017-02-07 | 8:00 | 8BL2 | 17001273 | 240 | 184 | PASS | 20 | 3 | 7 | 99.62 | PASS | PASS | 9级 | 微量 | 少量 | 有残 | 有残 | 有残 | 严残 | 100OK90微残 | 谭娇娇
2017-02-07 | 8:00 | HD21 | 17001263 | 106 | 72 |  | 20 |  |  | 99.75 | PASS | PASS | 9级 | 微量 | 少量 | 有残 | 有残 | 有残 | 严残 |  | 谭娇娇
2017-02-07 | 9:30 | 8BKH | 17001272 | 235 |  | PASS | 20 | 2.5 | 8 | 99.65 | PASS | PASS | 8级 | 微量 | 少量 | 有残 | 有残 | 有残 | 严残 | 全断 | 周菊明
2017-02-07 | 9:30 | HD2 (1) | 17001260 | 120 | 75 |  | 20 |  |  | 99.82 | PASS | PASS | 10级 | 微量 | 少量 | 有残 | 有残 | 有残 | 严残 |  | 周菊明
2017-02-07 | 9:30 | HD2 (1) | 17001333 | 125 | 72 |  | 20 |  |  | 99.57 | PASS | PASS | 10级 | 微量 | 少量 | 有残 | 有残 | 有残 | 严残 |  | 周菊明
2017-02-07 | 9:30 | SP20HF | 17001226 | 225 | 132 | PASS | 20 | 6 | 3 | 99.54 | PASS | PASS | 11级 | 微量 | 少量 | 有残 | 有残 | 有残 | 严残 | 800K70断 | 周菊明
2017-02-07 | 10:00 | WB5101 | 17001254 | 260 | 195 | PASS | 22.5 |  |  | 99.58 | PASS | PASS | 6级 | 少量 | 有残 | 严残 |  | 有残 | 严残 | 全断 | 周菊明
2017-02-07 | 10:00 | SP20HF | 17001208 | 220 | 130 | PASS | 20 | 6 | 3.5 | 99.58 | PASS | PASS | 11级残 | 微量 | 少量 | 有残 | 有残 | 有残 | 严残 | 800K70断 | 周菊明
2017-02-07 | 10:00 | MG55 | 17001266 | 250 | 112 | PASS | 20 | 1 | 0 | 99.37 | PASS | PASS | 11级 | 微量 | 少量 | 有残 | 有残 | 有残 | 严残 | 70oK 60断 | 周菊明
2017-02-07 | 10:00 | HD2 (2) | 17001333 | 124 | 78 |  | 20 |  |  | 99.78 | PASS | PASS | 10级 | 微量 | 少量 | 有残 | 严残 | 有残 | 严残 |  | 周菊明
2017-02-07 | 10:00 | HD24富 (2) | 17001261 | 100 | 38 |  | 20 |  |  | 99.54 | PASS | PASS | 10级 | 微量 | 少量 | 有残 | 有残 | 有残 | 严残 |  | 周菊明
2017-02-07 | 11:00 | HD24富 (1) | 17001261 | 90 | 43 |  | 20 |  |  | 99.57 | PASS | PASS | 10级 | 微量 | 少量 | 有残 | 有残 | 有残 | 严残 |  | 李建丽
2017-02-07 | 11:00 | 20G2联泰 | 17001246 | 153 | 67 | PASS | 20 | 1 | 0 | 99.64 | PASS | PASS | 11级 | 微量 | 少量 | 有残 | 有残 | 有残 | 严残 | 60ok50微残 | 李建丽
2017-02-07 | 11:00 | G602万基隆 | 17001328 | 260 | 200 | PASS | 20 | 3 | 8 | 99.57 | PASS | PASS | 10级残 | 微量 | 少量 | 有残 | 有残 | 有残 | 严残 | 80OK70断 | 李建丽
2017-02-07 | 11:00 | 28GHB | 17001264 | 181 | 152 | PASS | 20 | 2.5 | 9 | 99.58 | PASS | PASS | 10级 | 微量 | 少量 | 有残 | 有残 | 有残 | 严残 | 70OK60微断 | 李建丽
2017-02-07 | 11:00 | 8G01中京 | 17001265 | 272 | 203 | PASS | 20 | 3 | 10 | 99.75 | PASS | PASS | 10级 | 微量 | 少量 | 有残 | 有残 | 有残 | 严残 | 80OK70微残 | 李建丽
2017-02-07 | 13:30 | G602 万 | 17001331 | 268 | 208 | PASS | 20 |  |  | 99.51 | PASS | PASS | 10级 | 微量 | 少量 | 有残 | 有残 | 有残 | 严残 | 70oK60残 | 谭娇娇
2017-02-07 | 13:30 | 8BL75 | 17001255 | 260 | 200 | PASS | 20 |  |  | 99.27 | PASS | PASS | 8级残 | 微量 | 少量 | 有残 | 有残 | 有残 | 严残 | 100OK90微残 | 谭娇娇
2016-12-14 | 9:00 | HD22试样2（2） | 16017769 | 142 | 80 |  | 20 |  |  |  | PASS | PASS | 10级 | 微量 | 少量 | 少量多 | 有残 | 有残 | 严残 |  | 黄桂泉
2016-12-16 | 15:00 | HD22试样2（2） | 16017983 | 140 | 87 |  | 20 |  |  | 99.46 | PASS | PASS | 9级残 | 微量 | 少量 | 有残 | 严残 | 有残 | 严残 |  | 周菊明
2017-02-07 | 14:30 | MG3101 | 17001290 | 298 | 185 | 稍浅 | 20 | 1 | 0 | 99.75 | PASS | PASS | 10级 | 微量 | 少量 | 有残 | 有残 | 有残 | 严残 | 50OK40微残 | 李建丽
2017-02-07 | 14:30 | G602万基隆 | 17001330 | 260 | 198 | PASS | 20 | 2 | 8 | 99.65 | PASS | PASS | 9级 | 微量 | 少量 | 有残 | 有残 | 有残 | 严残 | 60OK 50断 | 李建丽
2017-02-07 | 14:30 | SP20HF | 17001269 | 220 | 130 | PASS | 20 | 4.8 | 2.5 | 99.82 | PASS | PASS | 11级 | 微量 | 少量 | 有残 | 有残 | 有残 | 严残 | 800K70断 | 李建丽
2017-02-07 | 14:30 | SP20HF | 17001250 | 220 | 135 | PASS | 20 | 4 | 3 | 99.57 | PASS | PASS | 11级残 | 微量 | 少量 | 有残 | 有残 | 有残 | 严残 | 80oK 70微残 | 李建丽
2017-02-07 | 14:30 | MBK10A05 | 17001337 | 190 | 108 | PASS | 30 | 2 | 1.5 | 入图库 | PASS | PASS | 9级 | 微量 | 少量 | 有残 | 有残 | 有残 | 严残 | 1100K100断 | 李建丽
2017-02-07 | 14:30 | HD2低粘度1 | 17001392 | 82 | 38 |  | 20 |  |  | 99.58 | PASS | PASS | 10级 | 微量 | 少量 | 有残 | 有残 | 有残 | 严残 |  | 李建丽
2017-02-07 | 17:30 | HD2低粘度2 | 17001396 | 96 | 62 |  | 20 |  |  | 99.82 | PASS | PASS | 9级 | 微量 | 少量 | 有残 | 严残 | 有残 | 严残 |  | 李小娟
2017-02-07 | 17:30 | 8BL7 | 17001335 | 262 | 203 | PASS | 20 |  |  | 99.65 | PASS | PASS | 8级 | 微量 | 少量 | 有残 | 严残 | 有残 | 严残 | 110OK100断 | 李小娟
2017-02-07 | 17:30 | GH1801(1) | 17001287 | 368 | 276 | PASS | 20 | 2.5 | 10 | 99.75 | PASS | PASS | 10级残 | 微量 | 少量 | 有残 | 严残 | 有残 | 严残 | 80oK 70微残 | 李小娟
2017-02-07 | 17:30 | GH1801(2) | 17001287 | 368 | 271 | PASS | 20 | 2.5 | 10.5 | 99.76 | PASS | PASS | 9级 | 微量 | 少量 | 有残 | 严残 | 有残 | 严残 | 80oK 70微残 | 李小娟
2017-02-07 | 20:00 | 8G01永隆 | 17001341 | 90 |  | PASS | 20 | 3 | 9 | 99.23 | PASS | PASS | 9级 | 微量 | 少量 | 有残 | 严残 | 有残 | 严残 | 800K70断 | 李小娟
2017-02-07 | 20:00 | HD2 (1) | 17001282 | 120 | 80 |  | 20 |  |  | 99.55 | PASS | PASS | 9级 | 微量 | 少量 | 有残 | 严残 | 有残 | 严残 |  | 李小娟
2017-02-07 | 20:00 | HD2 (2) | 17001332 | 126 | 86 |  | 20 |  |  | 99.41 | PASS | PASS | 9级 | 微量 | 少量 | 有残 | 严残 | 有残 | 严残 |  | 李小娟
2017-02-07 | 20:00 | 9G201永隆 | 17001342 | 270 | 180 | PASS | 20 | 1 | 0.5 | 99.67 | PASS | PASS | 10级 | 微量 | 少量 | 有残 | 有残 | 有残 | 严残 | 70oK60微断 | 李小娟
2017-02-07 | 20:00 | SP20HF | 17001268 | 223 | 158 | PASS | 20 | 2.5 | 1 | 99.62 | PASS | PASS | 11级残 | 微量 | 少量 | 有残 | 有残 | 有残 | 严残 | 800K70断 | 李小娟
2017-02-07 | 21:00 | HD31 | 17001283 | 130 |  | PASS | 20 |  |  | 99.65 | PASS | PASS | 10级 | 微量 | 少量 | 有残 | 严残 | 有残 | 严残 |  | 黄桂泉
2017-02-07 | 22:00 | GH1602 | 17001289 | 272 | 205 | PASS | 20 | 2.5 | 3.5 | 99.83 | PASS | PASS | 10级 | 微量 | 少量 | 有残 | 严残 | 有残 | 严残 | 70OK60微断 | 黄桂泉
2017-02-07 | 22:00 | HD2 (1) | 17001307 | 128 | 87 |  | 20 |  |  | 99.54 | PASS | PASS | 10级 | 微量 | 少量 | 有残 | 严残 | 有残 | 严残 |  | 黄桂泉
2017-02-07 | 22:00 | HD2 (2) | 17001282 | 129 | 89 |  | 20 |  |  | 99.24 | PASS | PASS | 9级 | 微量 | 少量 | 有残 | 严残 | 有残 | 严残 |  | 黄桂泉
2017-02-07 | 22:00 | SP20HF | 17001270 | 225 | 153 | PASS | 20 | 3 | 1 | 99.37 | PASS | PASS | 10级 | 微量 | 少量 | 有残 | 严残 | 有残 | 严残 | 800K70断 | 黄桂泉
2017-02-07 | 23:30 | 09BL60 | 17001301 | 322 |  | PASS | 20 | 2.5 | 10 | 99.28 | PASS | PASS | 10级 | 微量 | 少量 | 有残 | 严残 | 有残 | 严残 | 100OK90微残 | 黄桂泉
2017-02-07 | 23:30 | GH1602 | 17001288 | 270 | 200 | PASS | 20 | 2 | 5.5 | 99.47 | PASS | PASS | 10级 | 微量 | 少量 | 有残 | 严残 | 有残 | 严残 | 70OK60断 | 黄桂泉
2017-02-07 | 23:30 | 8G04建业 | 17001285 | 190 | 150 | PASS | 20 | 2 | 9 | 99.59 | PASS | PASS | 10级 | 微量 | 少量 | 有残 | 严残 | 有残 | 严残 | 900K80断 | 黄桂泉
2017-02-08 | 8:00 | 44G | 17001310 | 240 | 184 | PASS | 20 | 1.5 | 8 | 99.54 | PASS | PASS | 10级 | 微量 | 少量 | 有残 | 有残 | 有残 | 严残 | 100OK,90断 | 黄桂泉 |  |  |  | 样
2017-02-08 | 8:00 | 28GHB | 17001286 | 190 | 152 | PASS | 20 | 2.5 | 10 | 99.46 | PASS | PASS | 10级 | 微量 | 少量 | 有残 | 有残 | 有残 | 严残 | 1100K100断 | 黄桂泉
2017-02-08 | 8:00 | HD2 (2) | 17001307 | 120 | 73 |  | 20 |  |  | 99.21 | PASS | PASS | 10级 | 微量 | 少量 | 有残 | 有残 | 有残 | 严残 |  | 黄桂泉
2017-02-08 | 8:00 | 09BL | 17001302 | 235 | 180 | PASS | 20 | 1.5 | 8 | 99.33 | PASS | PASS | 9级残 | 微量 | 少量 | 有残 | 有残 | 有残 | 严残 | 120OK110断 | 黄桂泉
2017-02-08 | 8:00 | HD12A | 17001308 | 80 | 44 |  | 20 |  |  | 99.37 | PASS | PASS | 9级残 | 微量 | 少量 | 有残 | 有残 | 有残 | 严残 |  | 黄桂泉
2017-02-08 | 9:30 | 28GHB | 17001311 | 190 |  | PASS | 20 | 2.5 | 9.2 | 99.25 | PASS | PASS | 10级 | 微量 | 少量 | 有残 | 有残 | 有残 | 严残 | 100OK,90断 | 周菊明
2017-02-08 | 9:30 | 8BL16金像 | 17001318 | 127 | 103 | PASS | 20 | 2.5 | 9 | 99.46 | PASS | PASS | 10级 | 微量 | 少量 | 有残 | 有残 | 有残 | 严残 | 100OK,90断 | 周菊明
2017-02-08 | 9:30 | G2006 | 17001313 | 280 | 210 | PASS | 20 | 2 | 7 | 99.43 | PASS | PASS | 10级 | 微量 | 少量 | 有残 | 有残 | 有残 | 严残 | 70oK 60断 | 周菊明
2017-02-08 | 9:30 | HD23HF | 17001398 | 105 | 56 |  | 20 |  |  | 99.349 | PASS | PASS | 10级 | 微量 | 少量 | 有残 | 有残 | 有残 | 严残 |  | 周菊明
2017-02-08 | 9:30 | HD8A | 17001309 | 102 | 48 |  | 20 |  |  | 99.52 | PASS | PASS | 10级 | 微量 | 少量 | 有残 | 有残 | 有残 | 严残 |  | 周菊明
2017-02-08 | 10:00 | 8BL7 | 17001334 | 265 | 201 | PASS | 20 | 2.5 | 10 | 99.54 | PASS | PASS | 9级 | 微量 | 少量 | 有残 | 有残 | 有残 | 严残 | 120OK110微 | 周菊明
2017-02-08 | 10:00 | 8G10富盈 | 17001312 | 234 | 182 | PASS | 20 | 3 | 11 | 99.62 | PASS | PASS | 10级 | 微量 | 少量 | 有残 | 有残 | 有残 | 严残 | 1100K100断 | 周菊明
2017-02-08 | 11:00 | 20G2联泰 | 17001292 | 153 |  | PASS | 20 | 1 | 0 | 99.57 | PASS | PASS | 10级 | 微量 | 少量 | 有残 | 有残 | 有残 | 严残 | 70oK 60断 | 周菊明
2017-02-08 | 11:00 | 8BKT联泰 | 17001293 | 260 | 102 |  | 20 | 1 | 0 | 99.65 | PASS | PASS | 10级 | 微量 | 少量 | 有残 | 有残 | 有残 | 严残 |  | 周菊明
2017-02-08 | 11:00 | HD24 | 17001393 | 110 | 42 |  | 20 |  |  | 99.54 | PASS | PASS | 10级 | 微量 | 少量 | 有残 | 有残 | 有残 | 严残 |  | 周菊明
2017-02-08 | 14:00 | 8BL2 | 17001319 | 240 | 140 | PASS | 20 | 1.5 | 8.5 | 99.25 | PASS | PASS | 9级残 | 微量 | 少量 | 有残 | 严残 | 有残 | 严残 | 120OK110断 | 周菊明
2017-02-08 | 14:00 | 6GHB深色 | 17001355 | 260 |  | PASS | 20 | 1.5 | 8.5 | 99.54 | PASS | PASS | 9级残 | 微量 | 少量 | 有残 | 严残 | 有残 | 严残 | 120OK110微残 | 周菊明
2017-02-08 | 14:00 | SK30B | 17001314 | 409 | 268 | PASS | 22.5 |  |  | 99.71 | PASS | PASS | 10级 | 微量 | 少量 | 有残 | 严残 | 有残 | 严残 |  | 周菊明
2017-02-08 | 14:00 | SP01 | 17001297 | 230 | 132 | PASS | 20 | 2 | 1.8 | 99.54 | PASS | PASS | 10级 | 微量 | 少量 | 有残 | 有残 | 有残 | 严残 | 100OK90断 | 周菊明
2017-02-08 | 15:30 | HD2 | 17001350 | 126 | 80 |  | 20 |  |  | 99.59 | PASS | PASS | 9级 | 微量 | 少量 | 有残 | 严残 | 有残 | 严残 |  | 李小娟
2017-02-08 | 15:30 | HD2 (1) | 17001350 | 122 | 78 |  | 20 |  |  | 99.63 | PASS | PASS | 9级 | 微量 | 少量 | 有残 | 严残 | 有残 | 严残 |  | 李小娟
2017-02-08 | 15:30 | 8G04 | 17001356 | 239 | 182 | PASS | 20 | 2 | 9 | 99.78 | PASS | PASS | 9级 | 微量 | 少量 | 有残 | 严残 | 有残 | 严残 | 80oK(70微残) | 李小娟
2017-02-08 | 15:30 | 8G01永隆 | 17001353 | 89 | 66 | PASS | 20 | 3 | 8 | 99.64 | PASS | PASS | 9级 | 微量 | 少量 | 有残 | 严残 | 有残 | 严残 | 80oK 70微残 | 李小娟
2017-02-08 | 16:00 | 9G201 | 17001360 | 270 | 182 | PASS | 20 | 1 | 0 | 99.53 | PASS | PASS | 10级 | 微量 | 微量 | 少量多 | 有残 | 有残 | 严残 | 70OK60微断 | 李小娟
2017-02-08 | 16:00 | 8BL2 | 17001369 | 240 | 180 | PASS | 20 | 2.5 | 9 | 99.48 | PASS | PASS | 8级 | 微量 | 微量 | 少量多 | 有残 | 有残 | 严残 | 900K80断 | 李小娟
2017-02-08 | 16:00 | SP20HF | 17001316 | 225 | 136 | PASS | 20 | 2.5 | 1.5 | 99.59 | PASS | PASS | 10级 | 微量 | 少量 | 少量多 | 有残 | 有残 | 严残 | 80oK 70微残 | 李小娟
2017-02-08 | 16:00 | 8G01中京 | 17001354 | 248 | 185 | PASS | 20 | 2.5 | 8 | 99.68 | PASS | PASS | 9级 | 微量 | 少量 | 有残 | 严残 | 有残 | 严残 | 900K80断 | 李小娟
2017-02-08 | 19:30 | 8G04 | 17001357 | 240 | 186 | PASS | 20 | 2.5 | 9 | 99.85 | PASS | PASS | 9级 | 微量 | 少量 | 有残 | 严残 | 有残 | 严残 | 800K70断 | 李建丽 |  | 样
2017-02-08 | 19:30 | SP20HF | 17001315 | 220 | 142 | PASS | 20 | 3.5 | 1.5 | 99.78 | PASS | PASS | 11级 | 微量 | 少量 | 少量多 | 有残 | 有残 | 严残 | 80oK(70微残) | 李建丽
2017-02-08 | 19:30 | HD2 (1) | 17001349 | 120 | 75 |  | 20 |  |  | 99.84 | PASS | PASS | 9级 | 微量 | 少量 | 有残 | 严残 | 有残 | 严残 |  | 李建丽
2017-02-08 | 19:30 | 8G04 | 17001358 | 240 | 190 | PASS | 20 | 2.5 | 10 | 99.68 | PASS | PASS | 9级 | 微量 | 少量 | 有残 | 严残 | 有残 | 严残 | 800K70断 | 李建丽
2017-02-08 | 20:30 | HD2101 | 17001352 | 110 |  |  | 20 |  |  | 99.85 | PASS | PASS | 9级 | 微量 | 少量 | 有残 | 严残 | 有残 | 严残 |  | 李建丽
2017-02-08 | 20:30 | 8BK2 | 17001362 | 260 |  | PASS | 20 | 1.5 | 0 | 99.47 | PASS | PASS | 9级残 | 微量 | 少量 | 有残 | 严残 | 有残 | 严残 | 130OK120残 | 李建丽 |  | 样
2017-02-08 | 20:30 | SP20HF | 17001298 | 228 | 148 | PASS | 20 | 3 | 1 | 99.58 | PASS | PASS | 11级 | 微量 | 少量 | 少量多 | 有残 | 有残 | 严残 | 80oK70微断 | 李建丽
2017-02-08 | 21:30 | SP20HF | 17001299 | 230 | 155 | PASS | 20 | 2.9 | 2 | 99.78 | PASS | PASS | 11级 | 微量 | 少量 | 少量多 | 有残 | 有残 | 严残 | 80oK 70微残 | 李小娟
2017-02-08 | 23:00 | HD2 (2) | 17001349 | 120 | 75 |  | 20 |  |  | 99.64 | PASS | PASS | 10级残 | 微量 | 少量 | 少量多 | 有残 | 有残 | 严残 |  | 李小娟
2017-02-08 | 23:00 | HD32 | 17001351 | 90 |  |  | 20 |  |  | 98.45 | PASS | PASS | 10级 | 微量 | 少量 | 少量多 | 有残 | 有残 | 严残 |  | 李小娟
2017-02-08 | 23:00 | MG6 | 17001386 | 270 | 170 | PASS | 20 | 1.5 | 0 | 99.48 | PASS | PASS | 10级 | 微量 | 少量 | 少量多 | 有残 | 有残 | 严残 | 70OK60微残 | 李小娟 |  | 样
2017-02-08 | 24:00 | 09BL60 | 17001370 | 330 |  | PASS | 20 | 3 | 7 | 99.59 | PASS | PASS | 9级 | 微量 | 少量 | 少量多 | 有残 | 有残 | 严残 | 90OK 80残 | 李建丽
2017-02-08 | 24:00 | MG77 | 17001291 | 275 | 183 | PASS | 20 | 1.5 | 0.5 | 99.68 | PASS | PASS | 10级 | 微量 | 少量 | 少量多 | 有残 | 有残 | 严残 | 70oK 60断 | 李建丽
2017-02-08 | 24:00 | HD12HF | 17001284 | 73 | 40 |  | 20 |  |  | 99.67 | PASS | PASS | 10级 | 微量 | 少量 | 少量多 | 有残 | 有残 | 严残 |  | 李建丽
2017-02-09 | 8:00 | HD2 (1) | 17001380 | 122 | 75 |  | 20 |  |  | 99.57 | PASS | PASS | 10级 | 微量 | 少量 | 有残 | 严残 | 有残 | 严残 |  | 谭娇娇
2017-02-09 | 8:00 | GH1801 | 17001383 | 360 | 288 | PASS | 20 | 2 | 12 | 99.25 | PASS | PASS | 10级 | 微量 | 少量 | 有残 | 严残 | 有残 | 严残 |  | 谭娇娇
2017-02-09 | 9:00 | HD8(1) | 17001382 | 110 | 56 |  | 22.5 |  |  | 99.64 | PASS | PASS | 9级 | 微量 | 少量 | 有残 | 严残 | 有残 | 严残 |  | 黄桂泉
2017-02-09 | 9:00 | G601明阳 | 17001459 | 238 |  | PASS | 20 | 2 | 16 | 99.52 | PASS | PASS | 8级 | 微量 | 少量 | 有残 | 严残 | 有残 | 严残 | 800K70断 | 黄桂泉 |  | 标样
2017-02-09 | 9:00 | SP8T3 | 17001368 | 210 | 130 | PASS | 20 | 3 | 2 | 99.84 | PASS | PASS | 10级 | 微量 | 少量 | 有残 | 严残 | 有残 | 严残 | 1100K100断 | 黄桂泉
2017-02-09 | 9:00 | HD8(2) | 17001382 | 110 | 52 |  | 22.5 |  |  | 99.58 | PASS | PASS | 9级 | 微量 | 少量 | 有残 | 严残 | 有残 | 严残 |  | 黄桂泉
2017-02-09 | 9:00 | HD2 (2) | 17001379 | 128 | 82 |  | 20 |  |  | 99.57 | PASS | PASS | 10级 | 微量 | 少量 | 有残 | 有残 | 有残 | 严残 |  | 周菊明
2017-02-09 | 10:00 | G2006 | 17001378 | 278 | 213 | PASS | 20 | 2 | 5.5 | 99.68 | PASS | PASS | 10级 | 微量 | 少量 | 有残 | 有残 | 有残 | 严残 | 1100K100断 | 周菊明
2017-02-09 | 10:00 | SP8T3 | 17001367 | 215 | 128 | PASS | 20 | 3.5 | 2.5 | 99.87 | PASS | PASS | 10级 | 微量 | 少量 | 有残 | 有残 | 有残 | 严残 | 900K80断 | 周菊明
2017-02-09 | 10:00 | HD2 | 17001380 | 120 | 51 |  | 20 |  |  | 99.84 | PASS | PASS | 10级 | 微量 | 少量 | 有残 | 严残 | 有残 | 严残 |  | 周菊明
2017-02-09 | 10:00 | HD2 (1) | 17001379 | 125 | 58 |  | 20 |  |  | 99.68 | PASS | PASS | 10级 | 微量 | 少量 | 有残 | 严残 | 有残 | 严残 |  | 周菊明
2017-02-09 | 11:00 | 8G10富盈 | 17001385 | 262 | 205 | PASS | 20 | 1.5 | 3.5 | 99.35 | PASS | PASS | 11级 | 微量 | 少量 | 有残 | 严残 | 有残 | 严残 | 1100K100断 | 谭娇娇
2017-02-09 | 11:00 | GH16 | 17001384 | 262 | 205 | PASS | 20 | 2 | 7.5 | 99.45 | PASS | PASS | 10级 | 微量 | 少量 | 有残 | 严残 | 有残 | 严残 | 900K80断 | 谭娇娇
2017-02-09 | 11:00 | 8WL502 | 17001457 | 208 | 180 | PASS | 20 | 3.5 | 9.5 | 99.47 | PASS | PASS | 6级 | 少量 | 有残 | 严残 |  | 有残 | 严残 | 900K80断 | 谭娇娇
2017-02-09 | 14:00 | 8G04 | 17001416 | 240 | 150 | PASS | 20 |  |  | 99.24 | PASS | PASS | 9级 | 微量 | 少量 | 有残 | 严残 | 有残 | 严残 | 90oK 80微残 | 谭娇娇
2017-02-09 | 14:30 | 8G04试样 | 17001415 | 238 | 182 | PASS | 20 |  |  | 99.51 | PASS | PASS | 9级 | 微量 | 少量 | 有残 | 严残 | 有残 | 严残 | 900K80断 | 谭娇娇
2017-02-09 | 14:30 | 8R2 | 17001391 | 268 | 203 | PASS | 20 |  |  | 99.84 | PASS | PASS | 9级 | 微量 | 少量 | 有残 | 严残 | 有残 | 严残 | 120OK110微 | 谭娇娇
2017-02-09 | 14:30 | 8BL2 | 17001416 | 237 | 180 | PASS | 20 |  |  | 99.98 | PASS | PASS | 10级 | 微量 | 少量 | 有残 | 严残 | 有残 | 严残 | 130OK120残 | 谭娇娇
2017-02-09 | 17:30 | GH15 | 17001414 | 262 | 203 | PASS | 20 | 2.5 | 11.5 | 99.8 | PASS | PASS | 9级残 | 微量 | 少量 | 有残 | 严残 | 有残 | 严残 | 90oK 80微残 | 李建丽 |  | 下一箱
2017-02-09 | 17:30 | 8G04试样 | 17001417 | 235 | 181 | PASS | 20 | 2.5 | 10.5 | 99.09 | PASS | PASS | 10级 | 微量 | 少量 | 有残 | 严残 | 有残 | 严残 | 90oK 80微残 | 李建丽
2017-02-09 | 17:30 | HD5 | 17001410 | 78 | 32 |  | 20 |  |  | 99.81 | PASS | PASS | 9级 | 微量 | 少量 | 有残 | 严残 | 有残 | 严残 |  | 李建丽
2017-02-09 | 19:30 | HD2 (1) | 17001409 | 120 | 70 |  | 20 |  |  | 99.68 | PASS | PASS | 9级 | 微量 | 少量 | 有残 | 严残 | 有残 | 严残 |  | 李小娟
2017-02-09 | 19:30 | SP8T3 | 17001366 | 218 |  | PASS | 20 | 4.5 | 1.8 | 99.35 | PASS | PASS | 10级 | 微量 | 少量 | 有残 | 严残 | 有残 | 严残 | 800K70断 | 李小娟
2017-02-09 | 19:30 | SK11 | 17001359 | 350 | 258 | PASS | 20 | 4.3 | 1.9 | 99.45 | PASS | PASS | 9级 | 微量 | 少量 | 有残 | 严残 | 有残 | 严残 |  | 李小娟
2017-02-09 | 20:30 | 8G01金禄 | 17001412 | 270 |  | PASS | 20 |  |  | 99.87 | PASS | PASS | 10级残 | 微量 | 少量 | 有残 | 严残 | 有残 | 严残 | 80oK70断 | 李建丽
2017-02-09 | 20:30 | HD2 (1) | 17001408 | 130 | 80 |  | 20 |  |  | 99.84 | PASS | PASS | 10级残 | 微量 | 少量 | 有残 | 严残 | 有残 | 严残 |  | 李建丽
2017-02-09 | 20:30 | HD2 (2) | 17001408 | 130 |  |  | 20 |  |  | 99.68 | PASS | PASS | 10级 | 微量 | 少量 | 有残 | 严残 | 有残 | 严残 |  | 李建丽
2017-02-09 | 20:30 | HD5(2) | 17001410 | 80 |  |  | 20 |  |  | 99.35 | PASS | PASS | 9级 | 微量 | 少量 | 有残 | 严残 | 有残 | 严残 |  | 李建丽
2017-02-09 | 20:30 | WA3 | 17001432 | 280 | 240 | PASS | 20 | 2 | 12 | 99.68 | PASS | PASS | 8级 | 微量 | 有残 | 严残 |  | 有残 | 严残 | 130OK120残 | 李建丽
2017-02-09 | 21:30 | SP8T3 | 17001390 | 214 | 136 | PASS | 20 | 3.5 | 2.5 | 99.59 | PASS | PASS | 12级残 | 微量 | 少量 | 少量多 | 有残 | 有残 | 严残 | 80oK 70微残 | 李小娟
2017-02-09 | 21:30 | 44G | 17001445 | 240 | 186 | PASS | 20 | 2 | 9 | 99.09 | PASS | PASS | 9级残 | 微量 | 少量 | 有残 | 严残 | 有残 | 严残 | 80oK 70微残 | 李小娟
2017-02-09 | 21:30 | 30G07 | 17001361 | 140 | 103 | PASS | 22.5 | 2.5 | 10 | 99.29 | PASS | PASS | 9级 | 微量 | 少量 | 有残 | 严残 | 有残 | 严残 | 70OK60微断 | 李小娟 |  | 样
2017-02-09 | 21:30 | HB16 | 17001381 | 80 | 35 |  | 20 |  |  | 98.61 | PASS | PASS | 11级 | 微量 | 少量 | 有残 | 严残 | 有残 | 严残 |  | 李小娟
2017-02-09 | 21:30 | HD2 (2) | 17001409 | 120 | 78 |  | 20 |  |  | 99.85 | PASS | PASS | 9级 | 微量 | 少量 | 有残 | 严残 | 有残 | 严残 |  | 李小娟
2017-02-09 | 21:30 | HD2 (1) | 17001440 | 120 | 80 |  | 20 |  |  | 99.89 | PASS | PASS | 10级 | 微量 | 少量 | 有残 | 严残 | 有残 | 严残 |  | 李小娟
2017-02-09 | 23:00 | G602福建星河 | 17001413 | 130 | 80 |  | 20 | 2 | 9 | 99.68 | PASS | PASS | 9级 | 微量 | 少量 | 有残 | 严残 | 有残 | 严残 | 70oK 60断 | 李建丽
2017-02-09 | 23:00 | G602 | 17001444 | 260 | 190 |  | 20 | 2.5 | 7.5 | 99.75 | PASS | PASS | 9级 | 微量 | 少量 | 有残 | 严残 | 有残 | 严残 | 60OK 50断 | 李建丽
2017-02-09 | 23:00 | HD2 (2) | 17001440 | 128 | 83 |  | 20 |  |  | 99.65 | PASS | PASS | 9级 | 微量 | 少量 | 有残 | 严残 | 有残 | 严残 |  | 李建丽
2017-02-09 | 23:00 | SP8T3 | 17001388 | 220 | 141 |  | 20 | 3 | 2 | 99.76 | PASS | PASS | 10级 | 微量 | 少量 | 有残 | 有残 | 有残 | 严残 | 800K70断 | 李建丽
2017-02-09 | 24:00 | SP8T3 | 17001389 | 217 | 140 | PASS | 20 | 4 | 2 | 99.63 | PASS | PASS | 10级 | 微量 | 少量 | 少量多 | 有残 | 有残 | 严残 | 80oK 70微残 | 李小娟
2017-02-10 | 8:00 | 6GHB01骏亚 | 17001523 | 240 | 186 | PASS | 20 | 1.5 | 15 | 99.58 | PASS | PASS | 9级残 | 微量 | 少量 | 有残 | 严残 | 有残 | 严残 | 120OK110微 | 黄桂泉
2017-02-10 | 8:00 | DSP66HF01 | 17001527 | 250 |  | 深了 | 20 | 1.5 | 14.5 | 99.67 | PASS | PASS | 9级 | 微量 | 少量 | 有残 | 严残 | 有残 | 严残 | 100OK,90断 | 黄桂泉
2017-02-10 | 8:00 | 9G201永隆 | 17001419 | 270 | 180 | PASS | 20 | 1 | 1 | 99.38 | PASS | PASS | 9级 | 微量 | 少量 | 有残 | 严残 | 有残 | 严残 | 70oK 60断 | 黄桂泉
2017-02-10 | 9:00 | GH68试样1 | 17001520 | 279 | 218 | PASS | 20 | 3 | 11.5 | 入图库 | PASS | PASS | 8级 | 微量 | 少量 | 有残 | 严残 | 有残 | 严残 | 900K80断 | 周菊明
2017-02-10 | 10:00 | SP8T3 | 17001426 | 210 | 132 | PASS | 20 | 3.5 | 2 | 99.61 | PASS | PASS | 8级 | 微量 | 少量 | 有残 | 严残 | 有残 | 严残 | 120OK110微 | 周菊明
2017-02-10 | 10:00 | SP8T3 | 17001425 | 218 | 135 | PASS | 20 | 3.5 | 2.5 | 99.56 | PASS | PASS | 9级 | 微量 | 少量 | 有残 | 严残 | 有残 | 严残 | 900K80断 | 周菊明
2017-02-10 | 10:00 | GH1801 | 17001443 | 366 | 272 | PASS | 20 | 2 | 9 | 99.54 | PASS | PASS | 8级 | 微量 | 少量 | 有残 | 严残 | 有残 | 严残 | 130OK120残 | 周菊明 |  | 标样
2017-02-10 | 10:00 | 3G | 17001446 | 260 | 201 | PASS | 20 | 2.5 | 6 | 99.43 | PASS | PASS | 9级残 | 微量 | 少量 | 有残 | 严残 | 有残 | 严残 | 全断 | 周菊明 |  | 标样
2017-02-10 | 10:00 | 8BL20 | 17001528 | 268 | 203 | PASS | 20 | 1.5 | 6.5 | 入图库 | PASS | PASS | 8级 | 微量 | 少量 | 有残 | 严残 | 有残 | 严残 | 1100K100断 | 周菊明 |  | 标样
2016-12-25 | 17:30 | HD22试样2（2） | 16018498 | 145 | 78 |  | 20 |  |  |  | PASS | PASS | 9级 | 微量 | 少量 | 有残 | 严残 | 有残 | 有残 |  | 周菊明
2017-02-10 | 11:00 | GH4001 | 17001447 | 332 | 252 | PASS | 20 | 2 | 8 | 99.37 | PASS | PASS | 9级 | 微量 | 少量 | 有残 | 有残 | 有残 | 严残 | 100OK90微残 | 黄桂泉
2017-02-10 | 11:00 | 8BKT | 17001522 | 265 | 200 | PASS | 27.5 | 1 | 0.5 | 99.74 | PASS | PASS | 8级 | 微量 | 少量 | 有残 | 有残 | 有残 | 严残 | 全断 | 黄桂泉
2017-02-10 | 11:00 | HD11 | 17001411 | 110 | 55 |  | 30 |  |  | 99.29 | PASS | PASS | 9级 | 微量 | 少量 | 有残 | 有残 | 有残 | 严残 |  | 黄桂泉
2017-02-10 | 11:00 | HD2101 (1) | 17001526 | 107 | 36 |  | 20 |  |  | 99.63 | PASS | PASS | 9级 | 微量 | 少量 | 有残 | 有残 | 有残 | 严残 |  | 黄桂泉
2017-02-10 | 11:00 | HD24 | 17001525 | 110 | 42 |  | 20 |  |  | 99.47 | PASS | PASS | 9级 | 微量 | 少量 | 有残 | 有残 | 有残 | 严残 |  | 黄桂泉
2017-02-10 | 13:30 | SP8T3 | 17001448 | 220 | 130 | PASS | 20 | 3 | 3 | 99.57 | PASS | PASS | 10级 | 微量 | 少量 | 有残 | 严残 | 有残 | 严残 | 900K80断 | 黄桂泉
2017-02-10 | 13:30 | HD2101(2) | 17001526 | 102 | 36 |  | 20 |  |  | 99.57 | PASS | PASS | 10级 | 微量 | 少量 | 有残 | 严残 | 有残 | 严残 |  | 黄桂泉
2017-02-10 | 14:30 | 8BKH5 | 17001421 | 267 | 200 |  | 20 | 3 | 10 | 99.64 | PASS | PASS | 9级 | 微量 | 少量 | 有残 | 显不净 | 有残 | 严残 |  | 黄桂泉
2017-02-10 | 14:30 | 8R2 | 17001451 | 265 | 202 |  | 20 |  |  | 99.54 | PASS | PASS | 10级 | 微量 | 少量 | 有残 | 严残 | 有残 | 严残 | 130OK120残 | 黄桂泉
2017-02-10 | 14:30 | 9G201永隆 | 17001480 | 270 | 162 |  | 20 | 1.5 | 0.5 | 99.36 | PASS | PASS | 10级 | 微量 | 少量 | 有残 | 严残 | 有残 | 严残 | 60OK 50断 | 黄桂泉
2017-02-10 | 14:30 | HD2 (1) | 17001469 | 128 | 80 |  | 20 |  |  | 99.46 | PASS | PASS | 10级 | 微量 | 少量 | 有残 | 严残 | 有残 | 严残 |  | 黄桂泉
2017-02-10 | 14:30 | SK1101 | 17001418 | 400 | 218 |  | 20 |  |  | 99.47 | PASS | PASS | 10级 | 微量 | 少量 | 有残 | 严残 | 有残 | 严残 |  | 黄桂泉
2017-02-10 | 14:30 | HD2 2 | 17001469 | 120 | 75 |  | 20 |  |  | 99.29 | PASS | PASS | 9级残 | 微量 | 少量 | 有残 | 严残 | 有残 | 严残 |  | 黄桂泉
2017-02-10 | 14:30 | 8G04试样 | 17001478 | 240 | 185 |  | 20 | 2.5 | 12 | 99.58 | PASS | PASS | 9级 | 微量 | 少量 | 有残 | 严残 | 有残 | 严残 | 90oK 80微残 | 黄桂泉
2017-02-10 | 15:30 | 18GHB | 17001481 | 270 | 208 | 偏黄 | 20 | 2.5 | 9 | 99.41 | PASS | PASS | 10级 | 微量 | 少量 | 有残 | 严残 | 有残 | 严残 | 70OK60微断 | 李小娟
2017-02-10 | 17:30 | 8Y2 | 17001429 | 266 | 203 | PASS | 20 | 2 | 9 | 99.57 | PASS | PASS | 9级 | 微量 | 少量 | 有残 | 严残 | 有残 | 严残 | 90OK 80残 | 李小娟
2017-02-10 | 17:30 | HB16 | 17001442 | 72 | 36 |  | 20 |  |  | 99.26 | PASS | PASS | 10级 | 微量 | 少量 | 有残 | 严残 | 有残 | 严残 |  | 李小娟
2017-02-10 | 17:30 | SP8T3 | 17001449 | 220 | 132 | PASS | 20 | 3 | 2.8 | 99.54 | PASS | PASS | 10级 | 微量 | 少量 | 有残 | 严残 | 有残 | 严残 | 800K70断 | 李小娟
2017-02-10 | 19:30 | 09BL36 | 17001597 | 270 | 205 | PASS | 20 | 2.5 | 9.5 | 99.67 | PASS | PASS | 8级 | 微量 | 少量 | 有残 | 严残 | 有残 | 严残 | 120OK110微 | 李建丽
2017-02-10 | 20:00 | HD21 | 17001535 | 110 | 75 |  | 20 |  |  | 99.28 | PASS | PASS | 9级 | 微量 | 少量 | 有残 | 严残 | 有残 | 严残 |  | 李建丽
2017-02-10 | 20:00 | DSP66HF01 | 17001547 | 260 | 210 | 浅了 | 20 | 3.2 | 4 | 99.47 | PASS | PASS | 10级残 | 微量 | 少量 | 有残 | 严残 | 有残 | 严残 | 90oK 80微残 | 李建丽
2017-02-10 | 21:30 | 8G04奥士康 | 17001475 | 270 | 210 | PASS | 20 | 2 | 10 | 99.86 | PASS | PASS | 9级 | 微量 | 少量 | 有残 | 严残 | 有残 | 严残 | 800K70断 | 李建丽
2017-02-10 | 21:30 | 8BL01 | 17001489 | 265 | 208 | PASS | 20 | 2 | 10 | 99.75 | PASS | PASS | 9级 | 微量 | 少量 | 有残 | 严残 | 有残 | 严残 | 100OK,90断 | 李建丽
2017-02-10 | 21:30 | 8G04 | 17001477 | 240 | 184 | PASS | 20 | 2 | 11 | 99.82 | PASS | PASS | 9级 | 微量 | 少量 | 有残 | 严残 | 有残 | 严残 | 800K70断 | 李建丽
2017-02-10 | 22:30 | HD2 (1) | 17001470 | 120 | 80 |  | 20 |  |  | 99.63 | PASS | PASS | 9级 | 微量 | 少量 | 有残 | 严残 | 有残 | 严残 |  | 李小娟
2017-02-10 | 23:30 | GH15 | 17001474 | 270 |  | 稍浅 | 20 | 2.5 | 9 | 99.63 | PASS | PASS | 9级残 | 微量 | 少量 | 有残 | 严残 | 有残 | 严残 | 100OK90微残 | 李小娟 |  | 下一箱
2017-02-10 | 23:30 | 8G04奥士康 | 17001476 | 270 | 210 | PASS | 20 | 2 | 10 | 99.72 | PASS | PASS | 9级 | 微量 | 少量 | 有残 | 严残 | 有残 | 严残 | 800K70断 | 李小娟
2017-02-10 | 0:30 | SP8T3 | 17001427 | 220 | 141 | PASS | 20 | 4 | 2 | 99.65 | PASS | PASS | 10级 | 微量 | 少量 | 有残 | 严残 | 有残 | 严残 | 80oK 70微残 | 李小娟
2017-02-10 | 8:00 | HD2 (2) | 17001470 | 127 | 90 |  | 20 |  |  | 99.54 | PASS | PASS | 10级 | 微量 | 少量 | 有残 | 严残 | 有残 | 严残 |  | 谭娇娇
2017-01-11 | 8:00 | MG3 | 17001534 | 270 |  | PASS | 20 | 1 | 0.5 | 99.8 | PASS | PASS | 11级 | 微量 | 少量 | 有残 | 严残 | 有残 | 严残 | 60OK 50断 | 谭娇娇 |  | 样
2017-01-11 | 8:00 | 9G | 17001510 | 266 | 201 | PASS | 20 | 2.5 | 8 | 99.57 | PASS | PASS | 10级 | 微量 | 少量 | 有残 | 严残 | 有残 | 严残 |  | 谭娇娇
2017-01-11 | 8:00 | DSP66HF01 | 17001585 | 250 |  | 偏绿 | 20 | 3.5 | 3 | 99.68 | PASS | PASS | 10级 | 微量 | 少量 | 有残 | 严残 | 有残 | 严残 | 1100K100断 | 谭娇娇
2017-01-11 | 9:00 | SP02深圳崇达 | 17001486 | 230 | 138 | PASS | 20 | 3 | 4 | 99.52 | PASS | PASS | 9级 | 微量 | 少量 | 有残 | 严残 | 有残 | 严残 |  | 谭娇娇
2017-01-11 | 9:00 | HD2 (1) | 17001503 | 129 | 51 |  | 20 |  |  | 99.59 | PASS | PASS | 9级 | 微量 | 少量 | 有残 | 严残 | 有残 | 严残 |  | 谭娇娇
2017-01-11 | 9:00 | HD2 (2) | 17001503 | 128 | 50 |  | 20 |  |  | 99.39 | PASS | PASS | 9级 | 微量 | 少量 | 有残 | 严残 | 有残 | 严残 |  | 谭娇娇
2017-01-11 | 9:00 | HD25(1) | 17001505 | 110 | 62 |  | 20 |  |  | 99.07 | PASS | PASS | 10级 | 微量 | 少量 | 有残 | 严残 | 有残 | 严残 |  | 黄桂泉
2017-01-11 | 10:00 | 8BL2 | 17001515 | 230 | 125 |  | 20 | 3 | 9 | 99.65 | PASS | PASS | 9级 | 微量 | 少量 | 有残 | 严残 | 有残 | 严残 | 100OK,90断 | 黄桂泉
2017-01-11 | 10:00 | SP02深圳崇达 | 17001485 | 220 | 133 | PASS | 20 | 5 | 2.5 | 99.57 | PASS | PASS | 10级 | 微量 | 少量 | 有残 | 严残 | 有残 | 严残 | 100OK90微残 | 黄桂泉
2017-01-11 | 10:00 | GH1801 | 17001507 | 367 | 268 | PASS | 20 | 2.5 | 10 | 99.84 | PASS | PASS | 10级 | 微量 | 少量 | 严残 | 烤死一半 | 有残 | 严残 | 900K80断 | 黄桂泉
2017-01-11 | 10:00 | 6GHB | 17001479 | 266 | 208 | PASS | 20 | 3.5 | 10 | 99.88 | PASS | PASS | 10级 | 微量 | 少量 | 有残 | 严残 | 有残 | 严残 | 1100K100断 | 黄桂泉
2017-01-11 | 10:00 | HD8(2) | 17001441 | 110 | 56 |  | 20 |  |  | 99.86 | PASS | PASS | 9级 | 微量 | 少量 | 有残 | 严残 | 有残 | 严残 |  | 黄桂泉
2017-01-11 | 11:00 | 8BL702 | 17001490 | 268 | 208 | PASS | 20 | 1.5 | 4 | 99.94 | PASS | PASS | 8级 | 微量 | 少量 | 有残 | 严残 | 有残 | 严残 | 1100K100断 | 黄桂泉
2017-01-11 | 11:00 | HD8 (1) | 17001441 | 110 | 56 |  | 20 |  |  | 99.51 | PASS | PASS | 9级 | 微量 | 少量 | 有残 | 严残 | 有残 | 严残 |  | 黄桂泉
2017-01-11 | 11:30 | 20G2联泰 | 17001420 | 158 | 102 | PASS | 20 | 1.5 | 0.5 | 99.23 | PASS | PASS | 10级 | 微量 | 少量 | 少量多 | 有残 | 有残 | 严残 | 100OK,90断 | 李建丽
2017-01-11 | 11:30 | 8BK2 | 17001488 | 270 | 202 | PASS | 20 | 1 | 0.5 | 99.25 | PASS | PASS | 8级 | 微量 | 少量 | 有残 | 严残 | 有残 | 严残 | 全 断 | 李建丽
2017-01-11 | 12:00 | GH1801 | 17001508 | 370 | 265 | PASS | 20 | 1.5 | 9.5 | 99.63 | PASS | PASS | 10级残 | 微量 | 少量 | 有残 | 严残 | 有残 | 严残 | 90oK 80微残 | 李建丽
2017-01-11 | 12:00 | HD2低粘度2 | 17001667 | 85 | 32 |  | 20 |  |  | 99.08 | PASS | PASS | 9级 | 微量 | 少量 | 有残 | 严残 | 有残 | 严残 |  | 李小娟
2017-01-11 | 13:30 | SP02 | 17001512 | 230 | 156 | PASS | 17.5 | 4 | 3.2 | 99.68 | PASS | PASS | 10级 | 微量 | 少量 | 有残 | 严残 | 有残 | 严残 | 800K70断 | 李小娟
2017-01-11 | 15:00 | 8G04奥士康 | 17001549 | 266 | 195 | PASS | 20 | 2.5 | 9 | 99.08 | PASS | PASS | 9级 | 微量 | 少量 | 有残 | 严残 | 有残 | 严残 | 80oK 70微残 | 李小娟
2017-01-11 | 15:30 | 8BL10 | 17001516 | 268 | 206 | PASS | 20 | 2.8 | 10 | 99.44 | PASS | PASS | 8级 | 微量 | 少量 | 有残 | 严残 | 有残 | 严残 | 100OK90微残 | 李小娟
2017-01-11 | 15:30 | HB16 | 17001472 | 75 |  |  | 20 |  |  | 99.15 | PASS | PASS | 10级 | 微量 | 少量 | 有残 | 严残 | 有残 | 严残 |  | 李建丽
2017-01-11 | 15:30 | 8G04奥士康 | 17001550 | 265 | 200 | PASS | 20 | 3.2 | 11 | 99.52 | PASS | PASS | 10级 | 微量 | 少量 | 有残 | 严残 | 有残 | 严残 | 800K70断 | 李建丽
2017-02-13 | 10:00 | 8G04 | 17001553 | 235 | 180 | PASS | 20 | 2 | 12 | 99.86 | PASS | PASS | 9级 | 微量 | 少量 | 有残 | 严残 | 有残 |  | 800K70断 | 李小娟
2017-02-13 | 10:00 | SP8T3 | 17001450 | 215 |  | PASS | 20 | 3.5 | 2.5 | 99.72 | PASS | PASS | 10级 | 微量 | 少量 | 少量多 | 有残 | 有残 |  | 90OK 80残 | 李小娟
2017-02-13 | 11:00 | SP02 | 17001513 | 222 | 143 | PASS | 20 | 3.5 | 2 | 99.68 | PASS | PASS | 10级 | 微量 | 少量 | 少量多 | 有残 | 有残 |  | 80oK(70微残) | 李小娟
2017-02-13 | 11:30 | 8G04中京 | 17001583 | 280 | 210 | PASS | 20 | 2 | 8 | 99.84 | PASS | PASS | 9级 | 微量 | 少量 | 有残 | 严残 | 有残 |  | 100OK,90断 | 李建丽
2017-02-13 | 11:30 | 8G04 | 17001552 | 240 | 186 | PASS | 20 | 2 | 11 | 99.82 | PASS | PASS | 9级 | 微量 | 少量 | 有残 | 严残 | 有残 |  | 90oK 80残 | 李建丽
2017-02-13 | 13:30 | HD2 2 | 17001504 | 120 | 89 |  | 20 |  |  | 99.63 | PASS | PASS | 10级 | 微量 | 少量 | 有残 | 严残 | 有残 |  |  | 李小娟
2017-02-13 | 13:30 | HD25 2 | 17001505 | 100 | 70 |  | 20 |  |  | 99.07 | PASS | PASS | 10级 | 微量 | 少量 | 有残 | 严残 | 有残 |  |  | 李小娟
2017-02-13 | 13:30 | 23GHB | 17001509 | 260 | 215 | PASS | 20 | 2 | 13.5 | 99.65 | PASS | PASS | 11级残 | 微量 | 少量 | 少量多 | 有残 | 有残 |  | 90oK 80微残 | 李小娟 |  | 样
2017-02-13 | 14:00 | 8V4 | 17001452 | 270 |  | 稍浅 | 20 | 2 | 10 | 99.67 | PASS | PASS | 9级 | 微量 | 少量 | 少量多 | 有残 | 有残 |  | 100OK,90断 | 李小娟
2017-02-13 | 14:30 | 8G04 | 17001619 | 240 | 184 | PASS | 20 | 2.5 | 11.5 | 99.84 | PASS | PASS | 10级残 | 微量 | 少量 | 有残 | 严残 | 有残 |  | 90oK 80微残 | 谭娇娇
2017-02-13 | 14:30 |  | 17001666 | 265 | 200 | PASS | 20 | 2 | 9 | 99.62 | PASS | PASS | 10级残 | 微量 | 少量 | 有残 | 严残 | 有残 |  | 120OK110断 | 谭娇娇
2017-02-13 | 14:30 | SP02深圳崇达 | 17001561 | 226 | 146 | PASS | 20 | 3 | 1.5 | 99.57 | PASS | PASS | 10级 | 微量 | 少量 | 少量多 | 有残 | 有残 |  | 90OK 80残 | 谭娇娇
2017-02-13 | 15:30 | 8BL36 | 17001665 | 265 | 203 | PASS | 20 | 1.6 | 8.5 | 99.94 | PASS | PASS | 10级 | 微量 | 少量 | 有残 | 严残 | 有残 |  | 100OK90断 | 周菊明
2017-02-13 | 15:30 | HD8 1 | 17001471 | 106 | 69 | PASS | 20 |  |  | 99.51 | PASS | PASS | 10级 | 微量 | 少量 | 有残 | 严残 | 有残 |  |  | 周菊明
2017-02-13 | 15:30 | 8Y3 | 17001565 | 260 | 200 | PASS | 20 | 2 | 13 | 99.23 | PASS | PASS | 10级 | 微量 | 少量 | 有残 | 严残 | 有残 |  | 900K80断 | 周菊明
2017-02-13 | 15:30 | 8G04 | 17001618 | 240 | 185 | PASS | 20 | 2 | 12 | 99.25 | PASS | PASS | 10级 | 微量 | 少量 | 有残 | 严残 | 有残 |  | 800K70断 | 周菊明
2017-02-13 | 16:00 | HD8(2) | 17001471 | 110 | 70 |  | 22.5 |  |  | 99.23 | PASS | PASS | 10级 | 微量 | 少量 | 有残 | 严残 | 有残 |  |  | 周菊明
2017-02-13 | 17:30 | 8G01中京 | 17001584 | 280 | 200 | PASS | 20 | 2 | 8.5 | 99.35 | PASS | PASS | 10级 | 微量 | 少量 | 有残 | 严残 | 有残 |  | 900K80断 | 周菊明 |  | 下一箱
2017-02-13 | 17:30 | HD2 (1) | 17001580 | 120 | 80 |  | 20 |  |  | 99.75 | PASS | PASS | 10级 | 微量 | 少量 | 有残 | 严残 | 有残 |  |  | 周菊明
2017-02-13 | 19:00 | HD21(1) | 17001664 | 102 | 56 |  | 20 |  |  | 99.57 | PASS | PASS | 10级 | 微量 | 少量 | 有残 | 严残 | 有残 |  |  | 黄桂泉
2017-02-13 | 19:00 | 6GHB | 17001620 | 262 | 200 | 偏黄 | 20 | 3.2 | 10 | 99.65 | PASS | PASS | 10级 | 微量 | 少量 | 有残 | 有残 | 有残 |  | 120OK110微 | 黄桂泉
2017-02-13 | 20:30 | HD2 (2) | 17001580 | 130 | 62 |  | 20 |  |  | 99.87 | PASS | PASS | 10级 | 微量 | 少量 | 有残 | 有残 | 有残 |  |  | 黄桂泉
2017-02-13 | 20:30 | 80R6 | 17001739 | 268 | 203 | PASS | 20 | 2.5 | 8 | 99.72 | PASS | PASS | 10级 | 微量 | 少量 | 有残 | 严残 | 有残 |  | 800K70断 | 黄桂泉 |  | 样
2017-02-13 | 21:00 | 8G04奥士康 | 17001616 | 270 | 200 | PASS | 20 | 2.5 | 11 | 99.62 | PASS | PASS | 10级 | 微量 | 少量 | 有残 | 严残 | 有残 |  | 900K80断 | 黄桂泉
2017-02-13 | 21:00 | SP02深圳崇达 | 17001478 | 223 | 132 | PASS | 20 | 4 | 1.5 | 99.36 | PASS | PASS | 10级 | 微量 | 少量 | 有残 | 有残 | 有残 |  | 900K80断 | 黄桂泉
2017-02-13 | 22:00 | 8G04奥士康 | 17001615 | 260 | 200 | PASS | 20 | 3 | 12 | 99.37 | PASS | PASS | 10级 | 微量 | 少量 | 有残 | 有残 | 有残 |  | 900K80断 | 黄桂泉
2017-02-13 | 22:00 | 09BL1202 | 17001632 | 350 | 270 | PASS | 20 | 2 | 9.5 | 99.74 | PASS | PASS | 10级 | 微量 | 少量 | 有残 | 严残 | 有残 |  | 120OK110微 | 黄桂泉
2017-02-13 | 23:00 | SP02深圳崇达 | 17001562 | 227 | 140 | PASS | 20 | 3 | 4 | 99.35 | PASS | PASS | 11级 | 微量 | 少量 | 有残 | 有残 | 有残 |  | 900K80断 | 黄桂泉
2017-02-13 | 23:00 | G602 | 17001587 | 240 |  | PASS | 20 | 3 | 7 | 99.57 | PASS | PASS | 9级 | 微量 | 少量 | 有残 | 有残 | 有残 |  | 70OK60微断 | 黄桂泉
2017-02-13 | 23:00 | G2006 | 17001724 | 277 | 213 | PASS | 20 | 2.5 | 7 | 99.45 | PASS | PASS | 10级 | 微量 | 少量 | 有残 | 有残 | 有残 |  | 900K80断 | 黄桂泉
2017-02-13 | 23:00 | 8BL3联泰 | 17001563 | 185 | 120 | PASS | 22 | 1 | 0.5 | 99.53 | PASS | PASS | 9级 | 微量 | 少量 | 有残 | 严残 | 有残 |  |  | 黄桂泉
2017-02-13 | 23:30 | WB51 | 17001635 | 250 | 183 | PASS | 22 | 3 | 8 | 99.25 | PASS | PASS | 6级 | 微量 | 有残 | 严残 |  | 严残 | 严残 | 130OK120残 | 黄桂泉
2017-02-13 | 23:30 | HD21(2) | 17001664 | 100 | 47 | PASS | 20 |  |  | 99.44 | PASS | PASS | 9级 | 微量 | 少量 | 有残 | 严残 | 严残 | 严残 |  | 黄桂泉
2017-02-14 | 8:00 | HB16 | 17001506 | 78 | 42 |  | 20 |  |  | 99.35 | PASS | PASS | 10级 | 微量 | 少量 | 少量多 | 严残 | 严残 | 严残 |  | 谭娇娇
2017-02-14 | 8:00 | GH4001 | 17001622 | 335 | 287 | PASS | 20 | 2 | 13 | 99.75 | PASS | PASS | 11级残 | 微量 | 少量 | 有残 | 严残 | 严残 | 严残 | 80oK 70微残 | 谭娇娇
2017-02-14 | 8:00 | 8BKH | 17001630 | 230 | 185 | PASS | 20 | 2.5 | 10 | 99.46 | PASS | PASS | 8级 | 微量 | 少量 | 有残 | 严残 | 严残 | 严残 | 150残 | 谭娇娇
2017-02-14 | 8:00 | HD14HF02 | 17001612 | 150 | 72 |  | 20 |  |  | 99.44 | PASS | PASS | 10级 | 微量 | 少量 | 有残 | 严残 | 严残 | 严残 |  | 谭娇娇
2017-02-14 | 9:30 | HD2101(2) | 17001726 | 100 | 63 |  | 20 |  |  | 99.51 | PASS | PASS | 10级 | 微量 | 少量 | 有残 | 严残 | 严残 | 严残 |  | 李小娟
2017-02-14 | 9:30 | HD8(2) | 17001610 | 106 | 76 |  | 20 |  |  | 99.23 | PASS | PASS | 11级残 | 微量 | 少量 | 有残 | 严残 | 严残 | 严残 |  | 李小娟
2017-02-14 | 9:30 | SP02深圳崇达 | 17001628 | 226 | 148 | PASS | 20 | 2.5 | 4 | 99.6 | PASS | PASS | 10级 | 微量 | 少量 | 有残 | 严残 | 严残 | 严残 | 80oK 70微残 | 李小娟
2017-02-14 | 9:30 | DSP66HF01 | 17001727 | 226 | 150 | PASS | 20 | 2 | 8 | 99.23 | PASS | PASS | 10级 | 微量 | 少量 | 有残 | 严残 | 严残 | 严残 | 70OK60微断 | 李小娟 |  | 标样
2017-02-14 | 9:30 | HD2101 (1) | 17001726 | 100 | 70 |  | 20 |  |  | 99.35 | PASS | PASS | 10级 | 微量 | 少量 | 有残 | 严残 | 严残 | 严残 |  | 李小娟
2017-02-14 | 10:30 | G2006 | 17001737 | 275 | 200 | PASS | 20 | 2 | 6.5 | 99.75 | PASS | PASS | 11级 | 微量 | 少量 | 有残 | 严残 | 严残 | 严残 | 900K80断 | 李小娟
2017-02-14 | 10:30 | G602(200PS) | 17001652 | 316 | 255 | PASS | 20 | 2 | 10 | 99.83 | PASS | PASS | 10级 | 微量 | 少量 | 有残 | 严残 | 严残 | 严残 | 80oK 70微残 | 李小娟
2017-02-14 | 10:30 | SP02深圳崇达 | 17001626 | 223 | 145 | PASS | 20 | 4 | 2 | 99.62 | PASS | PASS | 11级 | 微量 | 少量 | 有残 | 严残 | 严残 | 严残 | 80oK 70微残 | 李小娟
2017-02-14 | 10:30 | DSP66HF01 | 17001728 | 252 | 202 | PASS | 20 | 2 | 7 | 99.58 | PASS | PASS | 11级 | 微量 | 少量 | 有残 | 严残 | 严残 | 严残 | 70oK 60断 | 李小娟
2017-02-14 | 10:30 | MG6 | 17001650 | 270 | 170 | PASS | 20 | 1.5 | 0.5 | 99.49 | PASS | PASS | 10级 | 微量 | 少量 | 有残 | 严残 | 严残 | 严残 | 60ok50微残 | 李小娟
2017-02-14 | 10:30 | 09BL1202 | 17001633 | 350 | 280 | PASS | 20 | 2.5 | 11 | 99.36 | PASS | PASS | 11级 | 微量 | 少量 | 有残 | 严残 | 严残 | 严残 | 60ok50微残 | 李小娟
2017-02-14 | 11:00 | 09BL1202 | 17001658 | 350 | 275 | PASS | 20 | 2.5 | 9 | 99.51 | PASS | PASS | 10级 | 微量 | 少量 | 有残 | 严残 | 严残 | 严残 | 90oK 80微残 | 谭娇娇 |  | 样
2017-02-14 | 11:00 | 8G04奥士康 | 17001613 | 270 | 205 | 稍深 | 20 | 2 | 10 | 99.23 | PASS | PASS | 9级 | 微量 | 少量 | 有残 | 严残 | 严残 | 严残 | 80oK(70微残) | 谭娇娇
2017-02-14 | 11:00 | HD8 (1) | 17001610 | 100 | 76 |  | 20 |  |  | 99.6 | PASS | PASS | 9级 | 微量 | 少量 | 有残 | 严残 | 严残 | 严残 |  | 谭娇娇
2017-02-14 | 13:30 | SP02深圳崇达 | 17001514 | 228 | 150 | PASS | 20 | 4 | 1.5 | 99.23 | PASS | PASS | 10级 | 微量 | 少量 | 有残 | 严残 | 严残 | 严残 | 800K70断 | 李建丽
2017-01-09 | 13:30 | HD22试样2（2） | 17000403 | 140 | 100 |  | 20 |  |  | 99.45 | PASS | PASS | 11级 | 微量 | 少量 | 有残 | 严残 | 有残 | 严残 |  | 谭娇娇
2017-02-14 | 13:30 | 09BL36 | 17001631 | 260 | 200 | PASS | 25 | 1.4 | 6 | 99.51 | PASS | PASS | 9级 | 微量 | 少量 | 有残 | 严残 | 严残 | 严残 | 900K80断 | 李建丽
2017-02-14 | 14:30 | GH1801 | 17001686 | 370 | 288 | PASS | 20 | 1.4 | 12.2 | 99.23 | PASS | PASS | 11级 | 微量 | 少量 | 有残 | 严残 | 严残 | 严残 | 900K80断 | 李建丽
2017-02-14 | 14:30 | SK30B | 17001654 | 390 | 288 | PASS | 20 | 1 | 0.5 | 99.6 | PASS | PASS | 10级 | 微量 | 少量 | 有残 | 严残 | 严残 | 严残 |  | 李建丽
2017-02-14 | 14:30 | SP02深圳崇达 | 17001656 | 228 | 150 | PASS | 20 | 4 | 2.7 | 99.23 | PASS | PASS | 11级 | 微量 | 少量 | 有残 | 严残 | 严残 | 严残 | 80oK 70微残 | 李建丽
2017-02-14 | 14:30 | HD8(1) | 17001544 | 110 | 80 |  | 20 |  |  | 99.35 | PASS | PASS | 10级 | 微量 | 少量 | 有残 | 严残 | 严残 | 严残 |  | 李建丽
2017-02-07 | 13:30 | HD22试样2（2） | 17001281 | 148 | 88 |  | 20 |  |  | 99.62 | PASS | PASS | 10级 | 微量 | 少量 | 有残 | 有残 | 有残 | 严残 |  | 谭娇娇
2017-02-14 | 16:00 | 8W4 | 17001567 | 260 |  | PASS | 20 | 2 | 12 | 99.35 | PASS | PASS | 6级 | 微量 | 少量 | 严残 |  | 严残 | 严残 | 150OK140断 | 黄桂泉
2017-02-14 | 16:00 | 8BKT联泰 | 17001629 | 160 |  | PASS | 20 | 2 | 0.5 | 99.51 | PASS | PASS | 8级 | 微量 | 少量 | 有残 | 严残 | 严残 | 严残 |  | 黄桂泉
2017-02-14 | 17:30 | 8G04益阳奥 | 17001682 | 270 | 202 | PASS | 20 | 2.5 | 10 | 99.36 | PASS | PASS | 9级 | 微量 | 少量 | 有残 | 严残 | 严残 | 严残 | 900K80断 | 黄桂泉 |  | 下一箱
2017-02-14 | 17:30 | SP02深圳崇达 | 17001627 | 221 | 143 | PASS | 20 | 4 | 3 | 99.47 | PASS | PASS | 9级 | 微量 | 少量 | 有残 | 有残 | 严残 | 严残 | 900K80断 | 黄桂泉
2017-02-14 | 19:00 | W2 | 17001777 | 272 |  | PASS | 20 | 2 | 9 | 99.36 | PASS | PASS | 6级 | 微量 | 少量 | 严残 |  | 严残 | 严残 |  | 黄桂泉
2017-02-14 | 20:00 | 09BL47 | 17001696 | 266 | 205 | PASS | 20 | 4 | 14 | 99.45 | PASS | PASS | 10级 | 微量 | 少量 | 有残 | 严残 | 严残 | 严残 | 800K70断 | 黄桂泉 |  | 样
2017-02-14 | 20:00 | 09BL12 02 | 17001698 | 350 | 292 | PASS | 20 | 3 | 12.5 | 99.78 | PASS | PASS | 10级 | 微量 | 少量 | 有残 | 严残 | 严残 | 严残 | 70OK60微断 | 黄桂泉
2017-02-14 | 20:00 | 8G01金禄 | 17001741 | 268 | 206 | PASS | 20 | 2 | 10 | 99.68 | PASS | PASS | 10级 | 微量 | 少量 | 有残 | 严残 | 严残 | 严残 | 120OK110断 | 黄桂泉
2017-02-14 | 21:30 | HD2 (1) | 17001676 | 122 | 53 |  | 20 |  |  | 99.23 | PASS | PASS | 10级 | 微量 | 少量 | 有残 | 严残 | 严残 | 严残 |  | 黄桂泉 |  | 下一箱
2017-02-14 | 21:30 | HD8(1) | 17001677 | 100 | 53 |  | 20 |  |  | 99.25 | PASS | PASS | 10级 | 微量 | 少量 | 有残 | 严残 | 严残 | 严残 |  | 黄桂泉
2017-02-14 | 21:30 | HD8(2) | 17001677 | 110 | 56 |  | 20 |  |  | 99.45 | PASS | PASS | 10级 | 微量 | 少量 | 有残 | 严残 | 严残 | 严残 |  | 黄桂泉
2017-02-14 | 21:30 | 8G04 | 17001684 | 240 | 185 | PASS | 20 | 2.5 | 9.5 | 99.47 | PASS | PASS | 10级 | 微量 | 少量 | 有残 | 严残 | 严残 | 严残 | 900K80断 | 黄桂泉
2017-02-14 | 21:30 | 54G | 17001733 | 357 | 296 | PASS | 20 | 2.5 | 13 | 99.58 | PASS | PASS | 10级 | 微量 | 少量 | 有残 | 严残 | 严残 | 严残 | 800K70断 | 黄桂泉
2017-02-14 | 21:30 | 8G04奥士康 | 17001681 | 260 | 200 | PASS | 20 | 2.5 | 10 | 99.44 | PASS | PASS | 8级 | 微量 | 少量 | 有残 | 严残 | 严残 | 严残 | 900K80断 | 黄桂泉
2017-02-14 | 21:30 | SP02 | 17001657 | 224 | 135 | PASS | 20 | 4 | 3 | 99.49 | PASS | PASS | 10级 | 微量 | 少量 | 有残 | 严残 | 严残 | 严残 | 100OK90微残 | 黄桂泉
2017-02-14 | 21:30 | HD15 | 17001697 | 115 | 56 |  | 20 |  |  | 99.68 | PASS | PASS | 10级 | 微量 | 少量 | 有残 | 严残 | 严残 | 严残 |  | 黄桂泉
2017-02-14 | 22:30 | SP02 | 17001694 | 220 | 130 |  | 20 | 4 | 3.5 | 99.35 | PASS | PASS | 10级 | 微量 | 微量 | 有残 | 有残 | 严残 | 严残 | 100OK,90断 | 周菊明
2017-02-14 | 23:30 | 8G04 | 17001683 | 235 | 150 |  | 20 |  |  | 99.57 | PASS | PASS | 10级 | 微量 | 少量 | 有残 | 严残 | 有残 | 严残 |  | 黄桂泉
2017-02-14 | 23:30 | MG3101江门崇达 | 17001688 | 298 | 182 |  | 20 |  |  | 98.51 | PASS | PASS | 12级 | 微量 | 少量 | 有残 | 严残 | 有残 | 严残 |  | 黄桂泉
2017-02-15 | 8:00 | 8BKT | 17001695 | 260 | 200 | PASS | 20 | 2 | 0.5 | 99.54 | PASS | PASS | 8级 | 微量 | 少量 | 有残 | 严残 | 有残 | 严残 | 150残 | 谭娇娇
2017-02-15 | 8:00 | HD12 | 17001725 | 70 | 38 |  | 20 |  |  | 99.27 | PASS | PASS | 10级 | 微量 | 少量 | 有残 | 严残 | 有残 | 严残 |  | 谭娇娇
2017-02-15 | 8:00 | HD2 (2) | 17001676 | 120 | 75 |  | 20 |  |  | 99.63 | PASS | PASS | 9级 | 微量 | 少量 | 有残 | 严残 | 有残 | 严残 |  | 谭娇娇
2017-02-15 | 9:00 | HD5 1 | 17001710 | 76 | 64 |  | 20 |  |  | 99.25 | PASS | PASS | 9级 | 微量 | 少量 | 有残 | 严残 | 有残 | 严残 |  | 李小娟
2017-02-15 | 9:00 | HD25(1) | 17001748 | 130 |  |  | 20 |  |  | 99.71 | PASS | PASS | 9级 | 微量 | 少量 | 有残 | 严残 | 有残 | 严残 |  | 李小娟
2017-02-15 | 9:00 | G2006 | 17001735 | 276 | 205 | PASS | 20 | 2 | 8 | 99.8 | PASS | PASS | 10级 | 微量 | 少量 | 有残 | 严残 | 有残 | 严残 | 70OK60微断 | 李小娟
2017-02-15 | 10:00 | SP02 | 17001693 | 230 | 155 | PASS | 20 | 3.5 | 1.5 | 99.57 | PASS | PASS | 11级残 | 微量 | 少量 | 少量多 | 有残 | 有残 | 严残 | 80oK 70微残 | 李小娟
2017-02-15 | 10:00 | G602(200PS) | 17001716 | 310 | 250 | PASS | 20 | 1.5 | 7 | 99.81 | PASS | PASS | 10级残 | 微量 | 少量 | 有残 | 严残 | 有残 | 严残 | 70OK60微残 | 李小娟
2017-02-15 | 10:00 | HD2(1) | 17001709 | 130 | 88 |  | 20 |  |  | 99.88 | PASS | PASS | 9级 | 微量 | 少量 | 有残 | 严残 | 有残 | 严残 |  | 李小娟
2017-02-15 | 10:00 | HD2(2) | 17001709 | 125 |  |  | 20 |  |  | 99.64 | PASS | PASS | 9级 | 微量 | 少量 | 有残 | 严残 | 有残 | 严残 |  | 李小娟
2017-02-15 | 10:00 | 8G01中京 | 17001713 | 280 | 208 | PASS | 20 | 2.5 | 9 | 99.51 | PASS | PASS | 9级 | 微量 | 少量 | 有残 | 严残 | 有残 | 严残 | 80oK(70微残) | 李小娟
2017-02-15 | 11:00 | SP02 | 17001720 | 225 | 148 | PASS | 20 | 4 | 1.2 | 99.37 | PASS | PASS | 10级 | 微量 | 少量 | 有残 | 严残 | 有残 | 严残 | 80oK(70微残) | 李建丽
2017-02-15 | 11:00 | 09BL12 02 | 17001697 | 355 | 270 | PASS | 20 | 2 | 8.5 | 99.74 | PASS | PASS | 10级残 | 微量 | 少量 | 有残 | 严残 | 有残 | 严残 | 90oK 80微残 | 李建丽
2017-02-15 | 11:00 | 80GHB | 17001687 | 270 | 200 | PASS | 20 | 2 | 8 | 99.35 | PASS | PASS | 10级 | 微量 | 少量 | 有残 | 显不净 | 有残 | 严残 | 70OK60微残 | 李建丽
2017-02-15 | 11:00 | G602福建星河 | 17001742 | 126 | 90 | PASS | 20 | 3 | 12 | 99.57 | PASS | PASS | 9级 | 微量 | 少量 | 有残 | 严残 | 有残 | 严残 | 70OK60微断 | 李建丽
2017-02-15 | 11:00 | 8G04奥 | 17001734 | 262 | 200 | PASS | 20 | 2 | 8.5 | 99.45 | PASS | PASS | 10级残 | 微量 | 少量 | 有残 | 严残 | 有残 | 严残 | 80oK 70微残 | 李建丽
2017-02-15 | 11:00 | HD5(2) | 17001710 | 76 | 64 |  | 20 |  |  | 99.53 | PASS | PASS | 9级 | 微量 | 少量 | 有残 | 严残 | 有残 | 严残 |  | 李建丽
2017-02-15 | 11:30 | 8G04奥士康 | 17001680 | 270 | 205 | PASS | 20 | 2 | 10.5 | 99.68 | PASS | PASS | 10级 | 微量 | 少量 | 有残 | 严残 | 有残 | 严残 | 80oK 70微残 | 李建丽
2017-02-15 | 13:30 | 54G | 17001715 | 350 | 283 | PASS | 20 | 3 | 10 | 99.71 | PASS | PASS | 10级 | 微量 | 少量 | 有残 | 严残 | 有残 | 严残 | 70OK60微残 | 谭娇娇
2017-02-15 | 13:30 | 6GHB深色 | 17001717 | 270 | 200 | PASS | 20 | 2 | 10 | 99.8 | PASS | PASS | 11级 | 微量 | 少量 | 有残 | 严残 | 有残 | 严残 | 80oK 70微残 | 谭娇娇
2017-02-15 | 14:30 | SP02深圳崇达 | 17001719 | 225 | 142 | PASS | 20 | 4 | 2 | 99.59 | PASS | PASS | 10级 | 微量 | 少量 | 有残 | 严残 | 有残 | 严残 | 800K70断 | 谭娇娇
2017-02-15 | 14:30 | GH4001 | 17001718 | 330 | 260 | PASS | 20 | 2 | 15.5 | 99.49 | PASS | PASS | 11级 | 微量 | 少量 | 有残 | 严残 | 有残 | 严残 | 800K70断 | 谭娇娇
2017-02-15 | 14:30 | WB1领德 | 17001743 | 260 |  | PASS | 20 | 4 | 11 | 99.56 | PASS | PASS | 7级 | 微量 | 少量 | 有残 | 严残 | 有残 | 严残 | 1100K100断 | 谭娇娇 |  | 标样
2017-02-15 | 15:30 | HD8 2 | 17001544 | 108 |  |  | 20 |  |  | 99.45 | PASS | PASS | 9级残 | 微量 | 少量 | 有残 | 严残 | 有残 | 严残 |  | 周菊明 |  | 下一箱
2017-02-15 | 15:30 | 8G04奥 | 17001763 | 262 | 200 | PASS | 20 | 2.5 | 7 | 99.53 | PASS | PASS | 9级残 | 微量 | 少量 | 有残 | 严残 | 严残 | 严残 | 800K70断 | 周菊明
2017-02-15 | 17:30 | 09BL60 | 17001722 | 330 | 265 | PASS | 20 | 3 | 10 | 99.57 | PASS | PASS | 10级残 | 微量 | 少量 | 有残 | 严残 | 严残 | 严残 | 70oK 60断 | 周菊明
2017-02-15 | 17:30 | HD12C | 17001711 | 72 | 40 |  | 20 |  |  | 99.62 | PASS | PASS | 10级残 | 微量 | 少量 | 有残 | 严残 | 严残 | 严残 |  | 周菊明
2017-02-15 | 20:30 | G3 | 17001766 | 260 | 201 | PASS | 20 | 3 | 14 | 99.36 | PASS | PASS | 10级 | 微量 | 少量 | 有残 | 严残 | 严残 | 严残 | 900K80断 | 周菊明
2017-02-15 | 20:30 | 09BL1202 | 17001776 | 360 | 292 | PASS | 20 | 2.5 | 10 | 99.78 | PASS | PASS | 9级 | 微量 | 少量 | 有残 | 严残 | 严残 | 严残 | 800K70断 | 周菊明
2017-02-15 | 20:30 | MBK01 | 17001747 | 138 | 125 | 色相不一样 | 20 | 5 | 13 | 99.87 | PASS | PASS | 9级 | 微量 | 少量 | 有残 | 严残 | 严残 | 严残 | 900K80断 | 周菊明
2017-02-15 | 20:30 | G2006 | 17001736 | 278 | 221 | PASS | 20 | 2 | 4.5 | 99.25 | PASS | PASS | 11级 | 微量 | 少量 | 有残 | 严残 | 严残 | 严残 | 70OK60微断 | 周菊明
2017-02-15 | 22:00 | 23G | 17001811 | 190 |  | PASS | 20 | 3 | 7 | 99.52 | PASS | PASS | 11级残 | 微量 | 少量 | 有残 | 严残 | 严残 | 严残 |  | 周菊明
2017-02-15 | 23:30 | WB5101 | 17001810 | 280 | 210 | PASS | 20 | 2 | 17 | 99.57 | PASS | PASS | 6级 | 微量 | 少量 | 有残 | 严残 | 严残 | 严残 | 130OK120残 | 黄桂泉
2017-02-15 | 23:30 | 8BKT11 | 17001806 | 260 | 180 | 深了 | 25 | 1 | 0.5 |  | PASS | PASS | 9级残 | 微量 | 少量 | 有残 | 严残 | 严残 | 严残 | 全 断 | 黄桂泉 |  | 样
2017-02-15 | 23:30 | G3 | 17001764 | 270 | 202 | PASS | 20 | 3 | 12 | 99.37 | PASS | PASS | 10级 | 微量 | 少量 | 有残 | 严残 | 有残 | 严残 | 900K80断 | 黄桂泉
2017-02-16 | 8:00 | 09BL1202 | 17001775 | 360 | 298 | PASS | 20 | 2 |  | 99.49 | PASS | PASS | 10级残 | 微量 | 少量 | 有残 | 严残 | 有残 | 严残 | 90oK 80微残 | 李建丽
2017-02-16 | 8:00 | HD21(1) | 17001870 | 105 | 48 |  | 20 |  | 7 | 99.63 | PASS | PASS | 10级 | 微量 | 少量 | 有残 | 严残 | 有残 | 严残 |  | 李建丽
2017-02-16 | 8:00 | HD14HF02 | 17001712 | 150 | 92 |  | 20 |  |  | 99.55 | PASS | PASS | 10级 | 微量 | 少量 | 有残 | 严残 | 有残 | 严残 |  | 李建丽
2017-02-16 | 8:00 | MBK02 | 17001814 | 214 | 128 | 稍浅 | 20 | 1.2 | 0.2 | 99.53 | PASS | PASS | 9级 | 微量 | 少量 | 有残 | 严残 | 有残 | 严残 | 90oK 80微残 | 李建丽 |  | 样
2017-02-16 | 8:00 | G2006 | 17001767 | 270 | 203 | PASS | 20 | 2 | 4 | 99.75 | PASS | PASS | 11级残 | 微量 | 少量 | 有残 | 有残 | 有残 | 严残 | 100OK90微残 | 李建丽
2017-02-16 | 9:30 | 54G | 17001793 | 360 | 280 | PASS | 20 | 3 | 17 | 99.63 | PASS | PASS | 10级 | 微量 | 少量 | 有残 | 有残 | 有残 | 严残 | 70OK60微残 | 谭娇娇
2017-02-16 | 9:30 | 54G | 17001794 | 360 | 276 | PASS | 20 | 3 | 15 | 99.65 | PASS | PASS | 10级 | 微量 | 少量 | 有残 | 有残 | 有残 | 严残 | 70OK60微残 | 谭娇娇
2017-02-16 | 9:30 | HD7(1) | 17001759 | 150 | 105 |  | 20 |  |  | 99.6 | PASS | PASS | 10级 | 微量 | 少量 | 有残 | 有残 | 有残 | 严残 |  | 谭娇娇
2017-02-16 | 9:30 | HD21(2) | 17001870 | 100 | 73 |  | 20 |  |  | 99.61 | PASS | PASS | 9级 | 微量 | 少量 | 有残 | 严残 | 有残 | 严残 |  | 谭娇娇
2017-02-16 | 9:30 | HD2 (1) | 17001787 | 130 | 90 |  | 20 |  |  | 99.69 | PASS | PASS | 10级 | 微量 | 少量 | 有残 | 严残 | 有残 | 严残 |  | 谭娇娇
2017-02-16 | 9:30 | HD7{2} | 17001759 | 145 | 102 |  | 20 |  |  | 99.97 | PASS | PASS | 10级残 | 微量 | 少量 | 有残 | 有残 | 有残 | 严残 |  | 谭娇娇
2017-02-16 | 10:30 | HB5 | 17001815 | 116 | 112 |  | 20 |  |  | 99.59 | PASS | PASS | 7级 | 微量 | 有残 | 严残 |  | 有残 | 严残 |  | 李小娟
2017-02-16 | 10:30 | 8BL2 | 17001800 | 240 | 186 | PASS | 20 | 1 | 6.5 | 99.68 | PASS | PASS | 9级残 | 微量 | 少量 | 少量多 | 有残 | 有残 | 严残 | 100OK90微残 | 李小娟
2017-02-16 | 10:30 | 23GHB | 17001807 | 270 | 208 | PASS | 20 | 2 | 18 | 99.92 | PASS | PASS | 10级 | 微量 | 少量 | 少量多 | 严残 | 有残 | 严残 | 70OK60微残 | 李小娟
2017-02-16 | 10:30 | SP02深圳崇达 | 17001772 | 228 | 150 | PASS | 20 | 3.5 | 1 | 99.57 | PASS | PASS | 10级 | 微量 | 微量 | 少量多 | 有残 | 有残 | 严残 | 800K70断 | 李小娟
2017-02-16 | 11:00 | 8BKH5 | 17001774 | 270 | 200 | PASS | 20 | 2 | 10.5 | 99.23 | PASS | PASS | 9级 | 微量 | 少量 | 有残 | 显不净 | 有残 | 严残 | 120OK110断 | 谭娇娇
2017-02-16 | 11:00 | 8G01中京 | 17001792 | 280 | 208 | PASS | 20 | 2 | 7.5 | 99.86 | PASS | PASS | 9级 | 微量 | 少量 | 有残 | 严残 | 有残 | 严残 | 800K70断 | 谭娇娇
2017-02-16 | 13:30 | HD2 (2) | 17001787 | 120 |  |  | 20 |  |  | 99.63 | PASS | PASS | 10级 | 微量 | 少量 | 有残 | 严残 | 有残 | 严残 |  | 李小娟
2017-02-16 | 13:30 | SP8T3 | 17001797 | 220 | 142 | PASS | 20 | 5.5 | 1.5 | 99.75 | PASS | PASS | 10级 | 微量 | 少量 | 少量多 | 严残 | 有残 | 严残 | 70OK60微残 | 李小娟
2017-02-16 | 13:30 | 8G04 | 17001762 | 265 |  | PASS | 20 | 2.5 | 8 | 99.82 | PASS | PASS | 9级 | 微量 | 少量 | 有残 | 有残 | 有残 | 严残 | 80oK(70微残) | 李小娟
2017-02-16 | 13:30 | HB60 | 17001761 | 67 |  |  | 20 |  |  | 99.56 | PASS | PASS | 7级 | 微量 | 有残 | 严残 |  | 有残 | 严残 |  | 李小娟
2017-02-16 | 14:30 | 8R2 | 17001517 | 270 | 210 | 稍深 | 20 | 1.5 | 6.5 | 99.75 | PASS | PASS | 9级 | 微量 | 少量 | 少量多 | 有残 | 有残 | 严残 | 900K80断 | 李建丽
2017-02-16 | 14:30 | 44G | 17001828 | 240 | 186 | PASS | 20 | 1.5 | 8.5 | 99.49 | PASS | PASS | 9级 | 微量 | 少量 | 有残 | 严残 | 有残 | 严残 | 800K70断 | 李建丽
2017-02-16 | 14:30 | 8BK2 | 17001805 | 270 | 166 | PASS | 22.5 | 1 | 0.5 | 99.65 | PASS | PASS | 9级 | 微量 | 少量 | 有残 | 严残 | 有残 | 严残 | 140OK130断 | 李建丽
2017-02-16 | 14:30 | HB50 | 17001760 | 77 | 58 |  | 20 |  |  | 99.23 | PASS | PASS | 6级 | 微量 | 少量多 | 严残 | 严残 | 有残 | 严残 |  | 李建丽
2017-02-16 | 16:00 | GH15 | 17001827 | 270 | 200 | PASS | 20 | 3.5 | 9 | 99.85 | PASS | PASS | 10级 | 微量 | 少量 | 严残 | 显不净 | 有残 | 严残 | 100OK,90断 | 周菊明
2017-02-16 | 16:00 | G2006 | 17001796 | 280 |  | PASS | 20 | 3 | 5 | 99.76 | PASS | PASS | 10级 | 微量 | 少量 | 有残 | 严残 | 有残 | 严残 | 60ok50残 | 周菊明
2017-02-16 | 16:00 | SP02 | 17001771 | 222 | 142 | PASS | 20 | 5 | 1.5 | 99.57 | PASS | PASS | 10级 | 微量 | 少量 | 有残 | 严残 | 有残 | 严残 | 70oK 60断 | 周菊明
2017-02-16 | 17:30 | HD2 (1) | 17001758 | 120 | 70 |  | 20 |  |  | 99.34 | PASS | PASS | 10级 | 微量 | 少量 | 有残 | 严残 | 有残 | 严残 |  | 周菊明
2017-02-16 | 17:30 | 8R16 | 17001593 | 270 | 210 | PASS | 20 | 3 | 6 | 99.47 | PASS | PASS | 10级 | 微量 | 少量 | 有残 | 严残 | 有残 | 严残 | 60OK 50断 | 周菊明
2017-02-16 | 17:30 | 44G | 17001829 | 240 |  | PASS | 20 | 2.5 | 9 | 99.63 | PASS | PASS | 10级 | 微量 | 少量 | 严残 | 显不净 | 有残 | 严残 | 90oK 80微残 | 周菊明
2017-02-16 | 19:00 | HD7 | 17001789 | 147 | 72 |  | 20 |  |  | 99.48 | PASS | PASS | 10级 | 微量 | 少量 | 有残 | 有残 | 有残 | 严残 |  | 周菊明
2017-02-16 | 20:00 | HD2 (2) | 17001758 | 130 | 51 |  | 20 |  |  | 99.57 | PASS | PASS | 10级 | 微量 | 少量 | 有残 | 严残 | 有残 | 严残 |  | 黄桂泉
2017-02-16 | 20:00 | 09BL | 17001835 | 238 | 185 | PASS | 20 | 2 | 10 | 99.37 | PASS | PASS | 9级残 | 微量 | 少量 | 有残 | 严残 | 有残 | 严残 | 100OK90断 | 黄桂泉
2017-02-16 | 20:00 | 8G04 | 17001831 | 235 | 132 | PASS | 20 | 2 | 7.5 | 99.58 | PASS | PASS | 10级 | 微量 | 少量 | 有残 | 严残 | 有残 | 严残 | 70oK 60断 | 黄桂泉
2017-02-16 | 20:00 | SP8T3 | 17001798 | 216 | 133 | PASS | 20 | 5.5 | 1.2 | 99.38 | PASS | PASS | 10级 | 微量 | 少量 | 有残 | 有残 | 有残 | 严残 | 900K80断 | 黄桂泉
2017-02-16 | 21:00 | HD2 (1) | 17001823 | 122 | 48 |  | 20 |  |  | 99.25 | PASS | PASS | 9级 | 微量 | 少量 | 有残 | 严残 | 有残 | 严残 |  | 周菊明
2017-02-16 | 21:00 | GH10 | 17001826 | 260 | 200 | PASS | 20 | 2.5 | 9 | 99.43 | PASS | PASS | 9级 | 微量 | 少量 | 有残 | 显不净 | 有残 | 严残 | 120OK110微 | 周菊明
2017-02-16 | 21:00 | 8BK2 | 17001869 | 262 | 203 | PASS | 20 | 1 | 0.5 | 99.57 | PASS | PASS | 9级 | 微量 | 少量 | 有残 | 严残 | 有残 | 严残 | 150OK140微残 | 周菊明
2017-02-16 | 21:00 | W1 | 17001778 | 250 | 210 | PASS | 20 | 4 | 10.5 | 99.18 | PASS | PASS | 6级 | 微量 | 有残 | 严残 |  | 有残 | 严残 | 130OK120残 | 周菊明
2017-02-16 | 22:00 | 9G201 | 17001832 | 265 | 182 | PASS | 20 | 1 | 0.5 | 99.45 | PASS | PASS | 9级 | 微量 | 少量 | 有残 | 严残 | 有残 | 严残 | 60OK 50断 | 周菊明 |  | 下一箱
2017-02-16 | 22:00 | 8G04 | 17001830 | 234 | 182 | PASS | 20 | 2 | 8 | 99.58 | PASS | PASS | 9级 | 微量 | 少量 | 有残 | 严残 | 有残 | 严残 | 100OK,90断 | 周菊明
2017-02-16 | 22:00 | HD25(1) | 17001824 | 130 | 58 |  | 20 |  |  | 99.36 | PASS | PASS | 9级 | 微量 | 少量 | 有残 | 严残 | 有残 | 严残 |  | 周菊明
2017-02-16 | 23:00 | 8G04 | 17001853 | 230 | 135 | PASS | 20 | 3 | 9 | 99.25 | PASS | PASS | 10级 | 微量 | 少量 | 有残 | 严残 | 有残 | 严残 | 900K80断 | 黄桂泉
2017-02-16 | 23:00 | 8BL2 | 17001834 | 240 | 140 | PASS | 20 | 3.5 | 10 | 99.33 | PASS | PASS | 8级 | 微量 | 少量 | 有残 | 严残 | 有残 | 严残 | 800K70断 | 黄桂泉
2017-02-16 | 23:00 | 8G04 | 17001854 | 230 | 125 | PASS | 20 | 3 | 10 | 99.59 | PASS | PASS | 9级 | 微量 | 少量 | 有残 | 严残 | 有残 | 严残 | 900K80断 | 黄桂泉
2017-02-16 | 23:00 | SP8T3 | 17001799 | 214 | 132 | PASS | 20 | 3 | 4 | 99.47 | PASS | PASS | 10级 | 微量 | 少量 | 有残 | 严残 | 有残 | 严残 | 100OK90微残 | 黄桂泉
2017-02-16 | 23:30 | HD25 | 17001824 | 130 | 55 |  | 20 |  |  | 99.29 | PASS | PASS | 10级残 | 微量 | 少量 | 有残 | 严残 | 有残 | 严残 |  | 黄桂泉
2017-02-16 | 23:30 | HD28HF | 17001920 | 108 | 42 |  | 20 |  |  | 入图库 | PASS | PASS | 9级 | 微量 | 少量 | 有残 | 严残 | 有残 | 严残 |  | 黄桂泉
2017-02-16 | 23:30 | HD2 (2) | 17001823 | 124 | 53 |  | 20 |  |  | 99.25 | PASS | PASS | 9级 | 微量 | 少量 | 有残 | 严残 | 有残 | 严残 |  | 黄桂泉
2017-02-16 | 24:00 | HD12 | 17001790 | 75 | 48 |  | 20 |  |  | 99.56 | PASS | PASS | 9级残 | 微量 | 少量 | 有残 | 严残 | 有残 | 严残 |  | 周菊明
2017-02-17 | 8:00 | 6GHB | 17001833 | 260 | 198 | PASS | 20 | 2 | 10 | 99.76 | PASS | PASS | 11级 | 微量 | 少量 | 有残 | 有残 | 有残 | 严残 | 100OK90微残 | 谭娇娇
2017-02-17 | 8:00 | 12GHB | 17001856 | 270 | 208 | PASS | 20 | 2 | 11 | 99.58 | PASS | PASS | 10级 | 微量 | 少量 | 有残 | 严残 | 有残 | 严残 | 60OK 50断 | 谭娇娇
2017-02-17 | 9:30 | SP8T3 | 17001840 | 220 | 143 | PASS | 20 | 4 | 2 | 99.63 | PASS | PASS | 10级 | 微量 | 少量 | 少量多 | 有残 | 有残 | 严残 | 80oK 70微残 | 李小娟
2017-02-17 | 9:30 | SP8T3 | 17001841 | 218 | 140 | PASS | 20 | 4 | 2 | 99.72 | PASS | PASS | 10级 | 微量 | 少量 | 少量多 | 有残 | 有残 | 严残 | 800K70断 | 李小娟
2017-02-17 | 9:30 | HD2 (2) | 17001849 | 128 | 88 |  | 20 |  |  | 99.65 | PASS | PASS | 9级 | 微量 | 少量 | 有残 | 严残 | 有残 | 严残 |  | 李小娟
2017-02-17 | 9:30 | HD31 | 17001851 | 112 | 46 |  | 20 |  |  | 99.53 | PASS | PASS | 10级 | 微量 | 少量 | 少量多 | 有残 | 有残 | 严残 |  | 李小娟
2017-02-17 | 9:30 | 09BL28 | 17001919 | 292 | 220 |  | 20 | 1.5 | 4 | 入图库 | PASS | PASS | 11级残 | 微量 | 少量 | 有残 | 严残 | 有残 | 严残 | 80oK 70微残 | 李小娟 |  | 样
2017-02-17 | 10:30 | 8BL7 | 17001860 | 270 |  | PASS | 20 | 2 | 6 | 99.54 | PASS | PASS | 9级 | 微量 | 少量 | 少量多 | 有残 | 有残 | 严残 | 100OK90微残 | 李小娟
2017-02-17 | 11:00 | HD2 1 | 17001849 | 121 | 63 |  | 20 |  |  | 99.58 | PASS | PASS | 9级 | 微量 | 少量 | 有残 | 严残 | 有残 | 严残 |  | 李小娟
2017-02-17 | 11:00 | SK3603 | 17001858 | 400 | 288 | PASS | 25 |  |  | 99.24 | PASS | PASS | 13级 | 微量 | 少量 | 少量多 | 有残 | 有残 | 严残 |  | 李小娟 |  | 样
2017-02-17 | 13:30 | SP8T3 | 17001863 | 218 | 140 | PASS | 20 | 3 | 2 | 99.34 | PASS | PASS | 9级 | 微量 | 少量 | 少量多 | 有残 | 有残 | 严残 | 60ok50微残 | 李建丽
2017-02-17 | 14:30 | HD2 (1) | 17001877 | 128 | 85 |  | 22.5 |  |  | 99.63 | PASS | PASS | 10级 | 微量 | 少量 | 少量多 | 严残 | 有残 | 严残 |  | 李建丽
2017-02-17 | 14:30 | SP8T3 | 17001862 | 220 | 142 | PASS | 20 | 3.9 | 2.6 | 99.25 | PASS | PASS | 10级 | 微量 | 少量 | 少量多 | 有残 | 有残 | 严残 | 70oK 60断 | 李建丽
2017-02-17 | 14:30 | 8G04 | 17001885 | 240 | 182 | PASS | 20 | 2 | 10.8 | 99.33 | PASS | PASS | 10级 | 微量 | 少量 | 少量多 | 严残 | 有残 | 严残 | 800K70断 | 李建丽
2017-02-17 | 14:30 | 8G04 | 17001886 | 240 | 183 | PASS | 20 | 2 | 9.8 | 99.59 | PASS | PASS | 10级 | 微量 | 少量 | 少量多 | 严残 | 有残 | 严残 | 70oK 60断 | 李建丽
2017-02-17 | 15:30 | HD2 2 | 17001877 | 126 | 60 | PASS | 20 |  |  | 99.25 | PASS | PASS | 10级 | 微量 | 少量 | 少量多 | 严残 | 有残 | 严残 |  | 周菊明
2017-02-17 | 15:30 | 8BL | 17001859 | 270 | 210 | PASS | 20 | 2 | 9 | 99.41 | PASS | PASS | 8级 | 微量 | 少量 | 少量多 | 严残 | 有残 | 严残 | 100OK,90断 | 周菊明
2017-02-17 | 15:30 | 44G | 17001884 | 240 | 178 | PASS | 20 | 2.5 | 7 | 99.67 | PASS | PASS | 10级 | 微量 | 少量 | 少量多 | 严残 | 有残 | 严残 | 800K70断 | 周菊明
2017-02-17 | 17:30 | 8BL2试样 | 17001889 | 240 | 182 | PASS | 20 | 3 | 9 | 99.57 | PASS | PASS | 10级 | 微量 | 少量 | 少量多 | 严残 | 有残 | 严残 | 130OK120残 | 周菊明
2017-02-17 | 17:30 | GH15 | 17001882 | 266 | 200 | PASS | 20 | 4 | 12 | 99.48 | PASS | PASS | 10级 | 微量 | 少量 | 少量多 | 严残 | 有残 | 严残 | 900K80断 | 周菊明
2017-02-17 | 17:30 | HB16 | 17001852 | 80 | 42 |  | 20 |  |  | 99.65 | PASS | PASS | 10级 | 微量 | 少量 | 少量多 | 严残 | 有残 | 严残 |  | 周菊明
2017-02-17 | 20:00 | 8R15 | 17001801 | 264 | 200 | PASS | 20 | 3 | 6 | 99.58 | PASS | PASS | 10级 | 微量 | 少量 | 有残 | 严残 | 有残 | 严残 | 130OK120残 | 黄桂泉
2017-02-17 | 20:00 | GH16 | 17001883 | 268 | 205 | PASS | 20 | 2.5 | 9 | 99.47 | PASS | PASS | 10级 | 微量 | 少量 | 有残 | 严残 | 有残 | 严残 | 1100K100断 | 黄桂泉
2017-02-17 | 20:00 | HD2 (1) | 17001878 | 130 | 82 |  | 20 |  |  | 99.36 | PASS | PASS | 10级 | 微量 | 少量 | 有残 | 严残 | 有残 | 严残 |  | 黄桂泉
2017-02-17 | 20:00 | HD8(2) | 17001850 | 106 | 49 |  | 20 |  |  | 99.35 | PASS | PASS | 10级 | 微量 | 少量 | 有残 | 严残 | 有残 | 严残 |  | 黄桂泉
2017-02-17 | 20:30 | GH12 | 17001881 | 266 | 200 | PASS | 20 | 3 | 11.5 | 99.47 | PASS | PASS | 10级 | 微量 | 少量 | 有残 | 严残 | 有残 | 严残 | 1100K100断 | 周菊明
2017-02-17 | 20:30 | SP01 | 17001939 | 225 | 132 | PASS | 20 | 3 | 1 | 99.58 | PASS | PASS | 10级 | 微量 | 少量 | 有残 | 严残 | 有残 | 严残 | 1100K100断 | 周菊明 |  | 样
2017-02-17 | 21:00 | GH1602 | 17001887 | 280 | 220 | PASS | 20 | 2 | 5 | 99.45 | PASS | PASS | 10级 | 微量 | 少量 | 有残 | 严残 | 有残 | 严残 | 100OK,90断 | 周菊明
2017-02-17 | 22:00 | 9G | 17001975 | 260 | 198 | PASS | 20 | 2 | 8 | 99.37 | PASS | PASS | 10级 | 微量 | 少量 | 有残 | 严残 | 有残 | 严残 | 100OK90微残 | 黄桂泉
2017-02-17 | 22:00 | 8V7 | 17001930 | 260 | 200 | PASS | 20 | 2.5 | 6 | 99.65 | PASS | PASS | 10级 | 微量 | 少量 | 有残 | 严残 | 有残 | 严残 | 70oK 60断 | 黄桂泉
2017-02-17 | 22:00 | HD2 (2) | 17001878 | 120 |  |  | 20 |  |  |  | PASS | PASS | 10级 | 微量 | 少量 | 有残 | 严残 | 有残 | 严残 |  | 黄桂泉
2017-02-17 | 22:30 | 59G | 17001918 | 290 | 220 |  | 21 |  |  | 入图库 | PASS | PASS | 10级 | 微量 | 少量 | 有残 | 严残 | 有残 | 严残 | 70oK 60断 | 黄桂泉 |  | 样
2017-02-17 | 23:30 | 8G04 | 17001906 | 230 | 200 | PASS | 20 | 2.5 | 9 | 99.32 | PASS | PASS | 10级 | 微量 | 少量 | 有残 | 严残 | 有残 | 严残 | 900K80断 | 黄桂泉
2017-02-18 | 8:00 | GH1602 | 17001908 | 278 | 210 | PASS | 20 | 1.8 | 2.5 | 99.69 | PASS | PASS | 10级 | 微量 | 少量 | 有残 | 严残 | 有残 | 严残 | 800K70断 | 李建丽
2017-02-18 | 9:30 | HD2 (1) | 17001902 | 128 | 64 |  | 20 |  |  | 99.54 | PASS | PASS | 10级 | 微量 | 少量 | 有残 | 严残 | 有残 | 严残 |  | 李建丽
2017-02-18 | 9:30 | SP8T3 | 17001896 | 217 |  | PASS | 20 | 4 | 1 | 99.66 | PASS | PASS | 10级 | 微量 | 少量 | 有残 | 严残 | 有残 | 严残 | 50OK40微残 | 李建丽
2017-02-18 | 9:30 | 8BL | 17001910 | 270 | 208 | PASS | 20 | 1.4 | 6 | 99.76 | PASS | PASS | 10级 | 微量 | 少量 | 有残 | 严残 | 有残 | 严残 | 800K70断 | 李建丽 |  | 下一箱
2017-02-18 | 9:30 | SP8T3 | 17001897 | 220 | 142 | PASS | 20 | 3.5 | 1 | 99.7 | PASS | PASS | 10级 | 微量 | 少量 | 有残 | 严残 | 有残 | 严残 | 50OK40微残 | 李建丽
2017-02-18 | 9:30 | 18GHB | 17001888 | 270 | 206 | PASS | 20 | 2 | 13 | 99.86 | PASS | PASS | 9级 | 微量 | 少量 | 有残 | 严残 | 有残 | 严残 | 800K70断 | 李建丽
2017-02-18 | 9:30 | HD2 (2) | 17001903 | 120 | 58 |  | 20 |  |  | 99.52 | PASS | PASS | 10级 | 微量 | 少量 | 有残 | 严残 | 有残 | 严残 |  | 李建丽
2017-02-18 | 9:30 | HD2 (2) | 17001902 | 123 | 60 |  | 20 |  |  | 99.63 | PASS | PASS | 10级 | 微量 | 少量 | 有残 | 严残 | 有残 | 严残 |  | 李建丽
2017-02-18 | 9:30 | HB03 | 17001979 | 120 |  |  | 20 |  |  | 99.51 | PASS | PASS | 8级 | 微量 | 少量 | 有残 | 严残 | 有残 | 严残 |  | 李建丽
2017-02-18 | 10:30 | HD8(1) | 17001879 | 108 | 65 |  | 20 |  |  | 99.65 | PASS | PASS | 10级 | 微量 | 少量 | 有残 | 严残 | 有残 | 严残 |  | 李小娟
2017-02-18 | 10:30 | HD82) | 17001879 | 105 | 60 |  | 20 |  |  | 99.75 | PASS | PASS | 10级 | 微量 | 少量 | 有残 | 严残 | 有残 | 严残 |  | 李小娟
2017-02-18 | 10:30 | HD2 (1) | 17001903 | 126 | 63 |  | 20 | 2 |  | 99.64 | PASS | PASS | 9级 | 微量 | 少量 | 有残 | 严残 | 有残 | 严残 |  | 李小娟
2017-02-18 | 11:00 | 8BK5 | 17001909 | 270 | 206 | PASS | 20 | 3 | 11.5 | 99.82 | PASS | PASS | 10级 | 微量 | 少量 | 有残 | 严残 | 有残 | 严残 | 70oK 60断 | 黄桂泉 |  | 样
2017-02-18 | 11:00 | 8BK2 | 17001892 | 268 | 157 | PASS | 25 | 1.5 | 0.5 | 99.62 | PASS | PASS | 10级 | 微量 | 少量 | 有残 | 严残 | 有残 | 严残 | 120OK110微 | 黄桂泉
2017-02-18 | 12:00 | GH3 | 17001944 | 278 | 207 | PASS | 20 | 3 | 5 | 99.36 | PASS | PASS | 10级 | 微量 | 少量 | 有残 | 显不净 | 有残 | 严残 | 900K80断 | 黄桂泉
2017-02-18 | 12:00 | 8BL20 | 17001938 | 270 |  | PASS | 20 | 2.5 | 7.5 | 99.58 | PASS | PASS | 9级 | 微量 | 少量 | 有残 | 严残 | 有残 | 严残 | 900K80断 | 黄桂泉
2017-02-18 | 13:00 | 8G01永隆 | 17001953 | 80 | 62 | PASS | 20 | 2.5 | 10 | 99.57 | PASS | PASS | 10级 | 微量 | 少量 | 有残 | 严残 | 有残 | 严残 | 800K70断 | 黄桂泉
2017-02-18 | 13:00 | 9G | 17001952 | 245 | 200 | PASS | 20 | 2 | 7 | 99.62 | PASS | PASS | 10级 | 微量 | 少量 | 有残 | 严残 | 有残 | 严残 | 100OK90断 | 黄桂泉
2017-02-18 | 14:00 | HF23HF | 17001978 | 110 | 38 | PASS | 20 |  |  | 99.15 | PASS | PASS | 10级 | 微量 | 少量 | 有残 | 严残 | 有残 | 严残 |  | 黄桂泉
2017-02-18 | 14:00 | 8R2 | 17001917 | 268 | 200 | PASS | 20 | 2 | 5.5 | 99.47 | PASS | PASS | 10级 | 微量 | 少量 | 有残 | 严残 | 有残 | 严残 | 100OK90断 | 黄桂泉
2017-02-18 | 14:30 | 55G | 17001977 | 260 | 200 | 色相不一样 | 20 | 2.2 | 10.5 | 2017 | PASS | PASS | 10级 | 微量 | 少量 | 有残 | 严残 | 有残 | 严残 |  | 黄桂泉
2017-02-18 | 15:00 | SP16 | 17001934 | 136 |  | PASS | 20 | 11 | 8 | 99.62 | PASS | PASS | 10级 | 微量 | 少量 | 有残 | 严残 | 有残 | 严残 | 800K70断 | 黄桂泉
2017-02-18 | 15:00 | 8G04 | 17001951 | 230 | 172 | PASS | 20 | 2.5 | 8 | 99.59 | PASS | PASS | 9级 | 微量 | 少量 | 有残 | 严残 | 有残 | 严残 | 900K80断 | 黄桂泉
2017-02-20 | 8:00 | HB1601 | 17001937 | 75 | 32 | PASS | 20 |  |  | 99.51 | PASS | PASS | 10级 | 微量 | 少量 | 有残 | 严残 | 有残 | 严残 |  | 谭娇娇
2017-02-20 | 8:00 | 8R5 | 17001943 | 270 | 182 | PASS | 20 | 1 | 0 | 99.637 | PASS | PASS | 11级 | 微量 | 少量 | 有残 | 严残 | 有残 | 严残 | 50OK40微残 | 谭娇娇
2017-02-20 | 9:00 | 8R5 | 17001967 | 236 | 183 | PASS | 20 | 2.5 | 11.5 | 99.57 | PASS | PASS | 10级 | 微量 | 少量 | 有残 | 严残 | 有残 | 严残 | 70oK 60断 | 谭娇娇
2017-02-20 | 9:00 | 8G04 | 17001968 | 235 | 185 | PASS | 20 | 2 | 12.5 | 99.52 | PASS | PASS | 11级 | 微量 | 少量 | 有残 | 严残 | 有残 | 严残 | 800K70断 | 谭娇娇
2017-02-20 | 9:00 | HD2低粘度2 | 17002023 | 80 | 34 |  | 20 |  |  | 99.65 | PASS | PASS | 11级 | 微量 | 少量 | 有残 | 严残 | 有残 | 严残 |  | 谭娇娇
2017-02-20 | 10:30 | 6GHB | 17001955 | 262 | 200 | 偏黄 | 20 |  |  | 99.57 | PASS | PASS | 10级 | 微量 | 少量 | 有残 | 严残 | 有残 | 严残 | 100OK,90断 | 周菊明
2017-02-20 | 11:30 | SP8T3 | 17001911 | 212 | 130 | PASS | 20 | 4.5 | 0.5 | 99.65 | PASS | PASS | 10级 | 微量 | 少量 | 有残 | 严残 | 有残 | 严残 | 900K80断 | 周菊明
2017-02-20 | 11:30 | HD2 | 17001948 | 127 | 80 | PASS | 20 |  |  | 99.58 | PASS | PASS | 10级 | 微量 | 少量 | 有残 | 严残 | 有残 | 严残 |  | 周菊明
2017-02-20 | 13:30 | HD2 (1) | 17001965 | 129 | 82 | PASS | 20 |  |  | 99.65 | PASS | PASS | 10级 | 微量 | 少量 | 有残 | 严残 | 有残 | 严残 |  | 周菊明
2017-02-20 | 13:30 | 8G04 | 17001986 | 240 | 185 | PASS | 20 | 2 | 6.5 | 99.84 | PASS | PASS | 10级 | 微量 | 少量 | 有残 | 严残 | 有残 | 严残 | 100OK,90断 | 周菊明
2017-02-20 | 13:30 | GH1602 | 17001954 | 270 | 200 | PASS | 20 | 1.5 | 3 | 99.57 | PASS | PASS | 10级 | 微量 | 少量 | 有残 | 严残 | 有残 | 严残 | 800K70断 | 周菊明
2017-02-20 | 14:30 | SP02试样１ | 17001959 | 222 | 132 | PASS | 20 | 5 | 2.5 | 99.68 | PASS | PASS | 10级 | 微量 | 少量 | 有残 | 严残 | 有残 | 严残 | 900K80断 | 周菊明
2017-02-20 | 14:30 | GH1801 | 17001907 | 370 | 292 | PASS | 20 | 2.5 | 10 | 99.81 | PASS | PASS | 10级 | 微量 | 少量 | 有残 | 严残 | 有残 | 严残 | 60OK 50断 | 周菊明
2017-02-20 | 14:30 | 8BL18 | 17001974 | 270 | 206 | PASS | 20 | 3 | 8 | 99.57 | PASS | PASS | 11级 | 微量 | 少量 | 有残 | 严残 | 有残 | 严残 | 70oK 60断 | 周菊明 |  | 样
2017-02-20 | 14:30 | HD2 (2) | 17001965 | 130 | 82 |  | 20 |  |  | 99.65 | PASS | PASS | 10级 | 微量 | 少量 | 有残 | 严残 | 有残 | 严残 |  | 李小娟
2017-02-20 | 15:30 | HD2 1 | 17001982 | 120 | 72 |  | 21 |  |  | 99.32 | PASS | PASS | 9级 | 微量 | 少量 | 有残 | 严残 | 有残 | 严残 |  | 李小娟
2017-02-20 | 15:30 | 23GHB | 17001989 | 268 | 205 | PASS | 22 | 2.5 | 9.5 | 99.84 | PASS | PASS | 10级 | 微量 | 少量 | 有残 | 严残 | 有残 | 严残 | 70oK 60断 | 李小娟
2017-02-20 | 15:30 | SP8T3B | 17002031 | 230 |  | 浅了 | 23 | 2.5 | 0 | 98.93 | PASS | PASS | 10级 | 微量 | 少量 | 有残 | 严残 | 有残 | 严残 | 80oK 70微残 | 李小娟
2017-02-20 | 15:30 | 9G | 17001988 | 260 | 198 | PASS | 24 | 2.3 | 7.5 | 99.88 | PASS | PASS | 9级 | 微量 | 少量 | 有残 | 严残 | 有残 | 严残 | 800K70断 | 李小娟
2017-02-20 | 15:30 | SP8T3A | 17002030 | 219 |  | PASS | 25 | 3.5 | 0.2 | 99.87 | PASS | PASS | 10级 | 微量 | 少量 | 有残 | 严残 | 有残 | 严残 | 80oK(70微残) | 李小娟
2017-02-20 | 17:30 | GH1602 | 17001969 | 271 | 213 | PASS | 20 | 3 | 3 | 99.68 | PASS | PASS | 10级 | 微量 | 少量 | 有残 | 严残 | 有残 | 严残 | 80oK 70微残 | 李小娟
2017-02-20 | 17:30 | HD2 (2) | 17001982 | 120 | 78 |  | 20 |  |  | 99.63 | PASS | PASS | 10级 | 微量 | 少量 | 有残 | 严残 | 有残 | 严残 |  | 李建丽
2017-02-20 | 19:30 | SP02试样2 | 17001960 | 226 |  | PASS | 20 | 5.5 | 1 | 99.72 | PASS | PASS | 11级 | 微量 | 少量 | 少量多 | 有残 | 有残 | 严残 | 70oK 60断 | 李建丽
2017-02-20 | 19:30 | 50G | 17002033 | 340 |  | 浅了 | 20 | 3 | 8 | 99.64 | PASS | PASS | 10级 | 微量 | 少量 | 有残 | 显不净 | 有残 | 严残 | 60ok50微残 | 李建丽
2017-02-20 | 19:30 | GH15 | 17001991 | 260 | 194 | PASS | 20 | 3.5 | 7.5 | 99.86 | PASS | PASS | 9级 | 微量 | 少量 | 有残 | 显不净 | 有残 | 严残 | 100OK,90断 | 李建丽
2017-02-20 | 19:30 | HD2101 | 17001949 | 108 |  |  | 20 |  |  | 99.74 | PASS | PASS | 10级 | 微量 | 少量 | 有残 | 严残 | 有残 | 严残 |  | 李建丽
2017-02-20 | 20:30 | 9G201诚亿 | 17001990 | 266 |  | PASS | 20 | 2 | 0.5 | 99.69 | PASS | PASS | 10级 | 微量 | 少量 | 有残 | 严残 | 有残 | 严残 | 60ok50微残 | 李小娟
2017-02-20 | 21:30 | SP8T3 | 17001912 | 219 |  | PASS | 20 | 3 | 1 | 99.94 | PASS | PASS | 10级 | 微量 | 少量 | 有残 | 严残 | 有残 | 严残 |  | 李小娟
2017-02-20 | 21:30 | 8G04 | 17001987 | 240 | 182 | PASS | 20 | 2 | 4.1 | 99.76 | PASS | PASS | 9级 | 微量 | 少量 | 有残 | 严残 | 有残 | 严残 |  | 李小娟
2017-02-20 | 22:30 | 8G01金禄 | 17002087 | 270 | 205 | PASS | 20 |  |  | 99.87 | PASS | PASS | 10级 | 微量 | 少量 | 有残 | 严残 | 有残 | 严残 | 800K70断 | 李建丽
2017-02-20 | 22:30 | GH4001 | 17001970 | 340 | 288 | PASS | 20 | 2.3 | 12.5 | 99.68 | PASS | PASS | 11级 | 微量 | 少量 | 有残 | 严残 | 有残 | 严残 | 800K70断 | 李建丽
2017-02-20 | 23:00 | 8G01中京 | 17002019 | 270 | 190 | PASS | 20 | 2.5 | 9.8 | 99.63 | PASS | PASS | 10级 | 微量 | 少量 | 有残 | 严残 | 有残 | 严残 | 80oK 70微残 | 李建丽
2017-02-20 | 23:00 | HB16 | 17001905 | 74 |  | PASS | 20 |  |  | 99.72 | PASS | PASS | 10级 | 微量 | 少量 | 有残 | 严残 | 有残 | 严残 |  | 李建丽
2017-02-20 | 24:00 | 8BKH5 | 17001958 | 260 | 191 | PASS | 20 | 2 | 11 | 99.43 | PASS | PASS | 9级残 | 微量 | 少量 | 有残 | 显不净 | 有残 | 严残 | 110OK100断 | 李小娟
2017-02-21 | 8:00 | 09BL12 | 17001995 | 350 | 274 | PASS | 20 | 2.5 | 9 | 99.51 | PASS | PASS | 10级 | 微量 | 少量 | 有残 | 严残 | 有残 | 严残 |  | 谭娇娇 |  | 下一箱
2017-02-21 | 9:30 | 87GHB | 17002035 | 240 | 185 | 偏黄 | 20 | 2.5 | 4 | 99.68 | PASS | PASS | 10级 | 微量 | 少量 | 有残 | 严残 | 有残 | 严残 | 70oK 60断 | 谭娇娇 |  | 标样
2017-02-21 | 9:30 | 44G | 17002016 | 230 | 187 | PASS | 20 | 3 | 10.5 | 99.55 | PASS | PASS | 10级 | 微量 | 少量 | 有残 | 严残 | 有残 | 严残 | 100OK,90断 | 谭娇娇
2017-02-21 | 9:30 | MG3101 | 17002021 | 300 | 182 | PASS | 20 | 1.2 | 0.5 | 99.27 | PASS | PASS | 10级 | 微量 | 少量 | 有残 | 严残 | 有残 | 严残 | 60OK 50断 | 谭娇娇
2017-02-21 | 9:30 | 8BL23 | 17002024 | 269 | 206 | PASS | 20 | 3 | 8.5 | 99.84 | PASS | PASS | 10级 | 微量 | 少量 | 有残 | 严残 | 有残 | 严残 | 140OK130微残 | 谭娇娇
2017-02-21 | 9:30 | 3G | 17001992 | 265 | 203 | PASS | 20 | 2.5 | 7.5 | 99.66 | PASS | PASS | 10级 | 微量 | 少量 | 有残 | 严残 | 有残 | 严残 | 900K80断 | 谭娇娇
2017-02-21 | 9:30 | HB16 | 17001966 | 75 | 38 |  | 20 |  |  | 99.84 | PASS | PASS | 10级 | 微量 | 少量 | 有残 | 严残 | 有残 | 严残 |  | 谭娇娇
2017-02-21 | 9:30 | HD2 2 | 17002011 | 127 | 80 |  | 20 |  |  | 99.54 | PASS | PASS | 10级 | 微量 | 少量 | 有残 | 严残 | 有残 | 严残 |  | 谭娇娇
2017-02-21 | 10:30 | HD2 1 | 17002011 | 120 | 53 |  | 20 |  |  | 99.47 | PASS | PASS | 10级 | 微量 | 少量 | 有残 | 严残 | 有残 | 严残 |  | 周菊明
2017-02-21 | 10:30 | SP8T3 | 17002000 | 218 | 135 | PASS | 20 | 3 | 1.5 | 99.36 | PASS | PASS | 10级 | 微量 | 少量 | 有残 | 严残 | 有残 | 严残 | 900K80断 | 周菊明
2017-02-21 | 10:30 | 44G | 17002017 | 239 | 183 | PASS | 20 | 1.5 | 7 | 99.58 | PASS | PASS | 11级 | 微量 | 少量 | 有残 | 严残 | 有残 | 严残 | 100OK,90断 | 周菊明
2017-02-21 | 10:30 | 8G01中京 | 17002018 | 270 | 208 | PASS | 20 | 1.5 | 6 | 99.49 | PASS | PASS | 9级 | 微量 | 少量 | 有残 | 严残 | 有残 | 严残 | 100OK,90断 | 周菊明
2017-02-21 | 11:00 | G6崇达 | 17002088 | 320 | 298 | PASS | 20 | 2.5 | 9 | 99.58 | PASS | PASS | 10级 | 微量 | 少量 | 有残 | 严残 | 有残 | 严残 | 100OK,90断 | 周菊明 |  | 样
2017-02-21 | 11:00 | MG3101大连崇达 | 17002090 | 320 | 189 |  | 20 | 1 | 0.3 | 99.64 | PASS | PASS | 6级 | 微量 | 少量 | 有残 | 严残 | 有残 | 严残 | 100OK,90断 | 周菊明
2017-02-21 | 11:00 | MG60 | 17002020 | 270 | 186 | PASS | 25 | 1.5 | 0.2 | 入图库 | PASS | PASS | 10级 | 微量 | 少量 | 有残 | 严残 | 有残 | 严残 | 70oK 60断 | 周菊明
2017-02-21 | 11:00 | 8Y18 | 17001998 | 270 | 202 | PASS | 20 | 2.5 | 10 | 99.36 | PASS | PASS | 9级 | 微量 | 少量 | 有残 | 严残 | 有残 | 严残 | 70oK 60断 | 周菊明 |  | 样
2017-02-21 | 11:00 | HD2 | 17001983 | 120 | 51 |  | 20 |  |  | 99.47 | PASS | PASS | 10级 | 微量 | 少量 | 有残 | 严残 | 有残 | 严残 |  | 周菊明
2017-02-21 | 11:00 | HD21 | 17002013 | 105 | 48 |  | 20 |  |  | 99.36 | PASS | PASS | 11级 | 微量 | 少量 | 有残 | 严残 | 有残 | 严残 |  | 周菊明
2017-02-21 | 11:00 | HB11 | 17002081 | 47 |  |  | 20 |  |  | 入图库 | PASS | PASS | 12级 | 微量 | 少量 | 有残 | 严残 | 有残 | 严残 |  | 周菊明
2017-02-21 | 13:30 | 8BL2 | 17002023 | 232 | 182 | PASS | 20 | 3.5 | 1.5 | 99.55 | PASS | PASS | 10级 | 微量 | 少量 | 有残 | 严残 | 有残 | 严残 | 100OK90断 | 谭娇娇
2017-02-21 | 13:30 | HD2 (1) | 17002041 | 120 | 59 |  | 20 |  |  | 99.68 | PASS | PASS | 10级 | 微量 | 少量 | 有残 | 严残 | 有残 | 严残 |  | 谭娇娇
2017-02-21 | 13:30 | 8BL2 | 17001971 | 235 | 185 | PASS | 20 | 1.5 | 5 | 99.74 | PASS | PASS | 10级 | 微量 | 少量 | 有残 | 严残 | 有残 | 严残 | 100OK90断 | 谭娇娇
2017-02-21 | 13:30 | SP8T3 | 17001999 | 214 | 132 | PASS | 20 | 4 | 1 | 99.66 | PASS | PASS | 11级 | 微量 | 少量 | 有残 | 严残 | 有残 | 严残 |  | 谭娇娇
2017-02-21 | 14:30 | 8G04 | 17002045 | 230 | 182 | PASS | 20 | 2.5 | 10 | 99.58 | PASS | PASS | 9级 | 微量 | 少量 | 有残 | 严残 | 有残 | 严残 | 800K70断 | 周菊明
2017-02-21 | 14:30 | 09BL | 17001994 | 230 | 182 | PASS | 20 |  |  | 99.64 | PASS | PASS | 9级 | 微量 | 少量 | 有残 | 严残 | 有残 | 严残 | 100OK,90断 | 周菊明
2017-02-21 | 14:30 | 8G01中京 | 17002048 | 270 | 213 | PASS | 20 | 2.5 | 9 | 99.68 | PASS | PASS | 10级 | 微量 | 少量 | 有残 | 显不净 | 有残 | 严残 | 800K70断 | 周菊明
2017-02-21 | 14:30 | SP02 | 17002027 | 220 | 142 | PASS | 20 | 4 | 1.5 | 99.37 | PASS | PASS | 11级 | 微量 | 少量 | 有残 | 严残 | 有残 | 严残 | 800K70断 | 周菊明
2017-02-21 | 14:30 | 9G201 | 17002096 | 260 | 180 | PASS | 20 | 1.5 | 0.2 | 99.37 | PASS | PASS | 11级 | 微量 | 少量 | 有残 | 严残 | 有残 | 严残 | 70oK 60断 | 周菊明
2017-02-21 | 14:30 | 8V4 | 17001996 | 260 | 200 | PASS | 20 | 2 | 4 | 99.48 | PASS | PASS | 10级 | 微量 | 少量 | 有残 | 严残 | 有残 | 严残 | 800K70断 | 周菊明
2017-02-21 | 14:30 | HD2 2 | 17002041 | 127 | 57 |  | 20 |  |  | 99.47 | PASS | PASS | 9级 | 微量 | 少量 | 有残 | 严残 | 有残 | 严残 |  | 周菊明
2017-02-21 | 16:00 | 8G04 | 17002044 | 237 | 172 | PASS | 20 | 2 | 7 | 99.58 | PASS | PASS | 10级 | 微量 | 少量 | 有残 | 显不净 | 有残 | 严残 | 800K70断 | 李小娟
2017-02-21 | 16:00 | 8BL75 | 17002100 | 260 | 202 | PASS | 20 | 2 | 5.5 | 99.68 | PASS | PASS | 9级 | 微量 | 少量 | 有残 | 显不净 | 有残 | 严残 | 90oK 80微残 | 李小娟
2017-02-21 | 16:00 | HD14HF02 | 17001985 | 150 | 72 |  | 20 |  |  | 99.37 | PASS | PASS | 10级 | 微量 | 少量 | 有残 | 严残 | 有残 | 严残 |  | 李小娟
2017-02-21 | 16:00 | HB36 | 17001904 | 310 | 192 |  | 25 |  |  | 99.74 | PASS | PASS | 10级残 | 微量 | 少量 | 有残 | 显不净 | 有残 | 严残 |  | 李小娟
2017-02-21 | 17:30 | 8BKH | 17001997 | 230 | 172 | PASS | 20 | 2 | 7 | 99.7 | PASS | PASS | 10级 | 微量 | 少量 | 有残 | 严残 | 有残 | 严残 | 150残 | 李小娟
2017-02-21 | 17:30 | 09BL12(02) | 17001956 | 354 | 282 | PASS | 20 | 1.8 | 9.5 | 99.58 | PASS | PASS | 10级 | 微量 | 少量 | 有残 | 严残 | 有残 | 严残 | 800K70断 | 李小娟
2017-02-21 | 19:30 | GH3 | 17002091 | 280 |  | PASS | 20 | 2 | 6.5 | 99.68 | PASS | PASS | 11级 | 微量 | 少量 | 有残 | 严残 | 有残 | 严残 | 60ok50微残 | 李建丽
2017-02-21 | 19:30 | SP02深圳崇达 | 17002026 | 228 | 152 | PASS | 20 | 3.5 | 2.5 | 99.37 | PASS | PASS | 10级 | 微量 | 少量 | 有残 | 严残 | 有残 | 严残 | 70OK60微断 | 李建丽
2017-02-21 | 20:30 | WB56 | 17002094 | 260 | 232 | PASS | 20 | 2.5 | 10 | 99.37 | PASS | PASS | 6级 | 微量 | 有残 | 严残 |  | 有残 | 严残 | 130OK120残 | 李小娟 |  | 样
2017-02-21 | 21:30 | 44G | 17002046 | 240 | 182 | PASS | 20 | 2.5 | 9 | 99.74 | PASS | PASS | 10级 | 微量 | 少量 | 有残 | 严残 | 有残 | 严残 | 70OK60断 | 李小娟
2017-02-21 | 22:30 | T-61G | 17002082 | 260 | 198 | PASS | 20 | 2.5 | 0.5 | 入图库 | PASS | PASS | 10级 | 微量 | 少量 | 有残 | 严残 | 有残 | 严残 | 50OK40微残 | 李小娟 |  | 样
2017-02-21 | 23:00 | HD2 (1) | 17002040 | 120 | 63 |  | 20 |  |  | 99.58 | PASS | PASS | 10级 | 微量 | 少量 | 有残 | 严残 | 有残 | 严残 |  | 李小娟
2017-02-21 | 24:00 | MG77 | 17002051 | 275 |  | PASS | 20 | 2 | 0.2 | 99.68 | PASS | PASS | 10级 | 微量 | 少量 | 有残 | 严残 | 有残 | 严残 | 70oK60微断 | 李建丽
2017-02-21 | 24:00 | G6 | 17002089 | 320 | 238 | PASS | 20 | 3 | 4 | 99.37 | PASS | PASS | 10级残 | 微量 | 少量 | 有残 | 严残 | 有残 | 严残 | 60OK 50断 | 李建丽
2017-02-21 | 24:00 | GH16 | 17002049 | 260 | 210 | 色相不一样 | 20 | 2.5 | 8 | 99.74 | PASS | PASS | 11级残 | 微量 | 少量 | 有残 | 严残 | 有残 | 严残 | 90oK 80微残 | 李建丽
2017-02-21 | 24:00 | HD2 (2) | 17002040 | 123 | 73 |  | 20 |  |  | 99.42 | PASS | PASS | 9级 | 微量 | 少量 | 有残 | 严残 | 有残 | 严残 |  | 李建丽
2017-02-21 | 24:00 | WB58 | 17002095 | 280 |  | PASS | 20 | 2.5 | 10 | 99.51 | PASS | PASS | 6级 | 微量 | 少量 | 严残 |  | 有残 | 严残 | 120OK110微 | 李建丽 |  | 样
2017-02-22 | 8:00 | HD11 | 17002043 | 137 | 60 |  | 22 |  |  | 99.24 | PASS | PASS | 10级 | 微量 | 少量 | 有残 | 严残 | 有残 | 严残 |  | 谭娇娇 |  | 下一箱
2017-02-22 | 9:00 | HD2 2 | 17002113 | 126 | 76 |  | 20 |  |  | 99.35 | PASS | PASS | 10级 | 微量 | 少量 | 有残 | 严残 | 有残 | 严残 |  | 谭娇娇
2017-02-22 | 9:00 | HD2 1 | 17002113 | 128 | 73 |  | 20 |  |  | 99.62 | PASS | PASS | 10级 | 微量 | 少量 | 有残 | 严残 | 有残 | 严残 |  | 谭娇娇
2017-02-22 | 9:00 | HD12 | 17002015 | 75 | 38 |  | 20 |  |  | 99.47 | PASS | PASS | 10级 | 微量 | 少量 | 有残 | 严残 | 有残 | 严残 |  | 谭娇娇
2017-02-22 | 9:00 | 8BL | 17002093 | 330 | 298 | PASS | 20 |  |  | 99.58 | PASS | PASS | 9级 | 微量 | 少量 | 有残 | 严残 | 有残 | 严残 | 140OK130断 | 谭娇娇
2017-02-22 | 10:30 | SP8T3 | 17002055 | 218 | 138 | PASS | 20 | 4 | 1.5 | 99.65 | PASS | PASS | 10级 | 微量 | 少量 | 有残 | 严残 | 有残 | 严残 | 70oK 60断 | 黄桂泉 |  | 下一箱
2017-02-22 | 10:30 | G602万基隆 | 17002165 | 266 | 203 | PASS | 20 | 1.8 | 10 | 99.51 | PASS | PASS | 10级 | 微量 | 少量 | 有残 | 显不净 | 有残 | 严残 | 800K70断 | 黄桂泉
2017-02-22 | 10:30 | G602万基隆 | 17002166 | 268 | 205 | PASS | 20 | 1.8 | 10 | 99.88 | PASS | PASS | 10级 | 微量 | 少量 | 有残 | 显不净 | 有残 | 严残 | 70oK 60断 | 黄桂泉
2017-02-22 | 10:30 | 8G04试样 | 17002162 | 238 | 182 | PASS | 20 | 2.2 | 8 | 99.24 | PASS | PASS | 10级 | 微量 | 少量 | 有残 | 严残 | 有残 | 严残 | 900K80断 | 黄桂泉
2017-02-22 | 10:30 | 09BL36 | 17002053 | 268 | 203 | PASS | 20 | 1.8 | 9 | 入图库 | PASS | PASS | 9级 | 微量 | 少量 | 有残 | 严残 | 有残 | 严残 | 140OK130断 | 黄桂泉
2017-02-22 | 10:30 | HD2 1 | 17002065 | 126 | 78 |  | 20 |  |  | 99.19 | PASS | PASS | 10级 | 微量 | 少量 | 有残 | 严残 | 有残 | 严残 |  | 黄桂泉
2017-02-22 | 10:30 | HD2 2 | 17002065 | 127 | 80 |  | 20 |  |  |  | PASS | PASS | 10级 | 微量 | 少量 | 有残 | 严残 | 有残 | 严残 |  | 黄桂泉
2017-02-22 | 10:30 | HD25 1 | 17002042 | 133 | 68 |  | 20 |  |  | 99.68 | PASS | PASS | 10级 | 微量 | 少量 | 有残 | 严残 | 有残 | 严残 |  | 黄桂泉
2017-02-22 | 11:30 | GH3 | 17002092 | 280 | 218 | PASS | 20 | 1 | 5.8 | 99.59 | PASS | PASS | 10级 | 微量 | 少量 | 有残 | 严残 | 有残 | 严残 | 800K70断 | 周菊明
2017-02-22 | 11:30 | GH4001 | 17002074 | 340 | 268 | PASS | 20 | 1.2 | 8.5 | 99.94 | PASS | PASS | 10级 | 微量 | 少量 | 有残 | 严残 | 有残 | 严残 | 60ok50残 | 周菊明
2017-02-22 | 11:30 | G602福建星河 | 17002071 | 128 | 103 | PASS | 20 | 5.5 | 10 | 99.55 | PASS | PASS | 10级 | 微量 | 少量 | 有残 | 严残 | 有残 | 严残 | 70oK 60断 | 周菊明
2017-02-22 | 11:30 | GH15 | 17002073 | 270 | 208 | PASS | 20 | 3.2 | 9.7 | 99.84 | PASS | PASS | 10级 | 微量 | 少量 | 有残 | 显不净 | 有残 | 严残 | 120OK110微 | 周菊明
2017-02-22 | 13:30 | HD25 2 | 17002042 | 137 | 82 |  | 20 |  |  | 99.32 | PASS | PASS | 10级 | 微量 | 少量 | 有残 | 严残 | 有残 | 严残 |  | 谭娇娇
2017-02-22 | 14:30 | 6GHB | 17002052 | 266 | 206 | PASS | 20 | 2.5 | 9.5 | 99.23 | PASS | PASS | 9级 | 微量 | 少量 | 有残 | 严残 | 有残 | 严残 | 60OK 50断 | 谭娇娇
2017-02-22 | 14:30 | 8G01中京 | 17002119 | 240 | 185 | PASS | 20 | 2.5 | 7.5 | 99.27 | PASS | PASS | 10级 | 微量 | 少量 | 有残 | 严残 | 有残 | 严残 | 900K80断 | 谭娇娇
2017-02-22 | 14:30 | 8G01中京 | 17002120 | 245 | 188 | PASS | 20 | 2.5 | 8.5 | 99.37 | PASS | PASS | 10级 | 微量 | 少量 | 有残 | 严残 | 有残 | 严残 | 1100K100断 | 谭娇娇
2017-02-22 | 14:30 | HD12C1 | 17002103 | 72 | 73 |  | 22.5 |  |  | 99.51 | PASS | PASS | 12级残 | 微量 | 少量 | 有残 | 严残 | 有残 | 严残 |  | 谭娇娇
2017-02-22 | 15:00 | SP02 | 17002079 | 230 | 145 |  | 20 |  |  | 99.19 | PASS | PASS | 10级 | 微量 | 少量 | 有残 | 严残 | 有残 | 严残 |  | 谭娇娇
2017-02-22 | 15:30 | G602万基隆 | 17002117 | 260 | 200 |  | 20 |  |  | 99.88 | PASS | PASS | 10级 | 微量 | 少量 | 有残 | 严残 | 有残 | 严残 | 80oK(70微残) | 李小娟
2017-02-22 | 15:30 | HD8 1 | 17001984 | 105 | 70 |  | 20 |  |  | 99.78 | PASS | PASS | 10级 | 微量 | 少量 | 有残 | 严残 | 有残 | 严残 |  | 李小娟
2017-02-22 | 17:30 | HD2 (1) | 17002167 | 125 | 73 |  | 20 |  |  | 99.62 | PASS | PASS | 9级 | 微量 | 少量 | 有残 | 严残 | 有残 | 严残 |  | 李小娟
2017-02-22 | 17:30 | 44G | 17002118 | 238 | 186 | PASS | 20 | 2 | 6 | 99.85 | PASS | PASS | 10级残 | 微量 | 少量 | 有残 | 严残 | 有残 | 严残 | 800K70断 | 李小娟
2017-02-22 | 17:30 | 8OR5 | 17002233 | 260 |  | PASS | 20 | 2.5 | 8 | 99.65 | PASS | PASS | 11级残 | 微量 | 少量 | 有残 | 严残 | 有残 | 严残 | 90oK 80微残 | 李小娟
2017-02-22 | 17:30 | SP8T3 | 17002056 | 220 | 132 | PASS | 20 | 5 | 1 | 99.58 | PASS | PASS | 11级残 | 微量 | 少量 | 少量多 | 有残 | 有残 | 严残 | 70oK 60断 | 李小娟
2017-02-22 | 19:30 | HD31 | 17002115 | 110 |  |  | 20 |  |  | 99.69 | PASS | PASS | 10级 | 微量 | 少量 | 少量多 | 有残 | 有残 | 严残 |  | 李小娟
2017-02-22 | 19:30 | SP01试样3 | 17002101 | 228 |  | PASS | 20 | 2.5 | 1 | 99.29 | PASS | PASS | 12级 | 微量 | 少量 | 少量多 | 有残 | 有残 | 严残 | 70oK 60断 | 李小娟
2017-02-22 | 19:30 | HD2 (2) | 17002167 | 120 | 65 |  | 20 |  |  | 99.36 | PASS | PASS | 10级 | 微量 | 少量 | 有残 | 严残 | 有残 | 严残 |  | 李小娟
2017-02-22 | 20:30 | 8BKT1铁发 | 17002163 | 270 |  | PASS | 30 | 1 | 0 | 99.42 | PASS | PASS | 10级 | 微量 | 少量 | 有残 | 严残 | 有残 | 严残 | 1100K100断 | 李小娟
2017-02-22 | 20:30 | WB54 | 17002106 | 260 | 232 | PASS | 20 | 3.8 | 13 | 99.51 | PASS | PASS | 6级 | 微量 | 有残 | 严残 |  | 有残 | 严残 | 90oK 80微残 | 李建丽
2017-02-22 | 21:30 | 23GHB | 17002121 | 260 | 207 | PASS | 20 | 4 | 3.8 | 99.68 | PASS | PASS | 11级残 | 微量 | 少量 | 有残 | 严残 | 有残 | 严残 | 50OK40微残 | 李建丽
2017-02-22 | 21:30 | GH10 | 17002122 | 266 | 203 | PASS | 20 | 2.5 | 4.5 | 99.45 | PASS | PASS | 10级 | 微量 | 少量 | 有残 | 严残 | 有残 | 严残 | 140OK130微残 | 李建丽
2017-02-22 | 21:30 | HD8 (1) | 17001850 | 108 |  |  | 20 |  |  | 99.13 | PASS | PASS | 10级 | 微量 | 少量 | 有残 | 严残 | 有残 | 严残 |  | 李建丽
2017-02-22 | 21:30 | SP01试样4 | 17002102 | 223 | 135 | PASS | 20 | 2 | 0.5 | 99.56 | PASS | PASS | 12级残 | 微量 | 少量 | 有残 | 严残 | 有残 | 严残 | 70OK60微断 | 李建丽
2017-02-22 | 21:30 | 6GHB | 17002124 | 267 |  | PASS | 20 | 2 | 3.8 | 99.86 | PASS | PASS | 10级残 | 微量 | 少量 | 有残 | 严残 | 有残 | 严残 | 70oK 60断 | 李建丽
2017-02-22 | 23:00 | SP02深圳崇达 | 17002078 | 230 | 152 | PASS | 20 | 4 | 2 | 99.42 | PASS | PASS | 11级 | 微量 | 少量 | 有残 | 严残 | 有残 | 严残 | 800K70断 | 李建丽
2017-02-22 | 23:00 | HD8(1) | 17001984 | 107 | 57 | PASS | 20 |  |  | 99.51 | PASS | PASS | 10级 | 微量 | 少量 | 有残 | 严残 | 有残 | 严残 |  | 李建丽
2017-02-22 | 24:00 | HD2 (1) | 17002168 | 130 | 73 |  | 22.5 |  |  | 99.62 | PASS | PASS | 9级 | 微量 | 少量 | 有残 | 严残 | 有残 | 严残 |  | 李小娟
2017-02-22 | 0:30 | 8BL2 | 17002077 | 240 | 182 | PASS | 20 | 2 | 11 | 99.82 | PASS | PASS | 8级 | 微量 | 少量 | 有残 | 严残 | 有残 | 严残 | 1100K100断 | 李小娟
2017-02-23 | 8:00 | WB51 | 17002134 | 250 | 224 | PASS | 20 |  |  | 99.65 | PASS | PASS | 7级残 | 微量 | 有残 | 严残 | 严残 | 有残 | 严残 | 130OK120残 | 谭娇娇
2017-02-23 | 9:00 | HD2 1 | 17002142 | 128 | 80 |  | 20 |  |  | 99.88 | PASS | PASS | 11级 | 微量 | 少量 | 有残 | 严残 | 有残 | 严残 |  | 周菊明
2017-02-23 | 9:00 | SP02深圳崇达 | 17002127 | 220 | 135 | PASS | 20 | 5 | 3.5 | 99.51 | PASS | PASS | 11级 | 微量 | 少量 | 有残 | 严残 | 有残 | 严残 | 800K70断 | 周菊明
2017-02-23 | 9:00 | GH1602 | 17002172 | 270 | 213 | PASS | 20 | 2.5 | 3.5 | 99.67 | PASS | PASS | 11级 | 微量 | 少量 | 有残 | 严残 | 有残 | 严残 | 800K70断 | 周菊明
2017-02-23 | 9:00 | SK30 | 17002123 | 398 | 298 | PASS | 20 |  |  | 99.82 | PASS | PASS | 9级 | 微量 | 少量 | 有残 | 严残 | 有残 | 严残 |  | 周菊明
2017-02-23 | 9:00 | HD5 2 | 17002012 | 80 | 32 |  | 20 |  |  |  | PASS | PASS | 9级 | 微量 | 少量 | 有残 | 严残 | 有残 | 严残 |  | 周菊明
2017-02-23 | 9:00 | HD8A(1) | 17002114 | 108 | 62 |  | 20 |  |  | 99.81 | PASS | PASS | 9级 | 微量 | 少量 | 有残 | 严残 | 有残 | 严残 |  | 周菊明
2017-02-23 | 10:00 | GH12 | 17002150 | 270 | 203 | PASS | 20 | 3 | 12 | 99.58 | PASS | PASS | 10级 | 微量 | 少量 | 有残 | 严残 | 有残 | 严残 | 800K70断 | 谭娇娇
2017-02-23 | 10:00 | 8G04 | 17002149 | 231 | 180 | PASS | 20 | 3 | 11 | 99.65 | PASS | PASS | 10级 | 微量 | 少量 | 有残 | 严残 | 有残 | 严残 | 100OK90微残 | 谭娇娇
2017-02-23 | 10:00 | HD5(1) | 17002012 | 77 | 35 |  | 20 |  |  | 99.34 | PASS | PASS | 10级 | 微量 | 少量 | 有残 | 严残 | 有残 | 严残 |  | 谭娇娇
2017-02-23 | 10:00 | HD2 (2) | 17002168 | 127 | 83 |  | 20 |  |  | 99.74 | PASS | PASS | 10级 | 微量 | 少量 | 有残 | 严残 | 有残 | 严残 |  | 谭娇娇
2017-02-23 | 11:00 | 8G04建业 | 17002151 | 190 | 145 | PASS | 20 | 3 | 10 | 99.47 | PASS | PASS | 10级 | 微量 | 少量 | 有残 | 严残 | 有残 | 严残 | 800K70断 | 谭娇娇
2017-02-23 | 11:00 | SP02 | 17002157 | 220 | 138 | PASS | 20 | 5 | 3 | 99.57 | PASS | PASS | 10级 | 微量 | 少量 | 有残 | 严残 | 有残 | 严残 | 900K80断 | 谭娇娇
2017-02-23 | 11:00 | HD2 (2) | 17002142 | 120 | 75 |  | 20 |  |  | 99.36 | PASS | PASS | 11级 | 微量 | 少量 | 有残 | 严残 | 有残 | 严残 |  | 谭娇娇
2017-02-23 | 11:00 | 8G04 | 17002148 | 230 | 181 | PASS | 20 | 3 | 10 | 99.57 | PASS | PASS | 10级 | 微量 | 少量 | 有残 | 显不净 | 有残 | 严残 | 900K80断 | 周菊明
2017-02-23 | 11:00 | HD8A(2) | 17002114 | 104 | 56 |  | 20 |  |  | 99.27 | PASS | PASS | 10级 | 微量 | 少量 | 有残 | 严残 | 有残 | 严残 |  | 周菊明
2017-02-23 | 11:00 | HD23HF | 17002144 | 102 | 45 |  | 20 |  |  | 99.58 | PASS | PASS | 10级 | 微量 | 少量 | 有残 | 严残 | 有残 | 严残 |  | 周菊明
2017-02-23 | 11:30 | 8BK5 | 17002076 | 262 | 202 | PASS | 20 | 2 | 5 | 99.68 | PASS | PASS | 10级 | 微量 | 少量 | 有残 | 显不净 | 有残 | 严残 | 全 断 | 周菊明 |  | 下一箱
2017-02-23 | 11:30 | 8BL2 | 17002155 | 238 | 182 | PASS | 20 | 1.5 | 2 | 99.38 | PASS | PASS | 9级 | 微量 | 少量 | 有残 | 严残 | 有残 | 严残 | 100OK,90断 | 周菊明
2017-02-23 | 11:30 | 8BKT | 17002025 | 265 | 172 | PASS | 27.5 | 1 | 0.2 | 99.57 | PASS | PASS | 8级 | 微量 | 少量 | 有残 | 严残 | 有残 | 严残 | 120OK110微 | 周菊明
2017-02-23 | 13:30 | HB2 | 17002116 | 57 | 21 |  | 20 |  |  | 99.26 | PASS | PASS | 9级 | 微量 | 少量 | 有残 | 严残 | 有残 | 严残 |  | 黄桂泉
2017-02-23 | 14:30 | GH1801 | 17002147 | 368 | 90 | PASS | 20 | 1.8 | 9 | 99.51 | PASS | PASS | 9级 | 微量 | 少量 | 有残 | 显不净 | 有残 | 严残 | 900K80断 | 黄桂泉
2017-02-23 | 14:30 | SP02 | 17002128 | 220 | 130 | PASS | 20 | 4 | 2 | 99.54 | PASS | PASS | 11级 | 微量 | 少量 | 有残 | 严残 | 有残 | 严残 | 800K70断 | 黄桂泉
2017-02-23 | 14:30 | GH68 | 17002171 | 272 | 260 | PASS | 20 | 3 | 7 | 99.27 | PASS | PASS | 11级 | 微量 | 少量 | 有残 | 严残 | 有残 | 严残 | 800K70断 | 黄桂泉
2017-02-23 | 14:30 | 8BK2 | 17002154 | 268 | 178 | PASS | 22.5 | 1 | 0.5 | 99.88 | PASS | PASS | 9级 | 微量 | 少量 | 有残 | 严残 | 有残 | 严残 | 120OK110微 | 黄桂泉
2017-02-23 | 15:30 | 09BL60 | 17002126 | 320 | 252 |  | 20 |  |  | 99.51 | PASS | PASS | 8级 | 微量 | 少量 | 有残 | 显不净 | 有残 | 严残 | 100OK,90断 | 李建丽
2017-02-23 | 15:30 | HD14HF02 | 17002067 | 148 | 92 |  | 20 |  |  | 99.85 | PASS | PASS | 10级 | 微量 | 少量 | 有残 | 严残 | 有残 | 严残 |  | 李建丽
2017-02-23 | 15:30 | SP02深圳崇达 | 17002156 | 224 | 132 | PASS | 20 |  |  | 99.57 | PASS | PASS | 11级 | 微量 | 少量 | 有残 | 严残 | 有残 | 严残 | 800K70断 | 李建丽
2017-02-23 | 15:30 | G602万基隆 | 17002184 | 266 | 202 | PASS | 20 |  |  | 99.65 | PASS | PASS | 10级残 | 微量 | 少量 | 有残 | 严残 | 有残 | 严残 | 70oK 60断 | 李建丽
2017-02-23 | 15:30 | G602万基隆 | 17002183 | 268 | 202 | PASS | 20 |  |  | 99.55 | PASS | PASS | 10级残 | 微量 | 少量 | 有残 | 显不净 | 有残 | 严残 | 70oK 60断 | 李建丽
2017-02-23 | 15:30 | HD2 (1) | 17002178 | 128 | 82 |  | 20 |  |  | 99.52 | PASS | PASS | 9级 | 微量 | 少量 | 有残 | 严残 | 有残 | 严残 |  | 李建丽
2017-02-23 | 15:30 | GH1602 | 17002191 | 278 | 213 | PASS | 20 | 2.5 | 2.5 | 99.5 | PASS | PASS | 10级 | 微量 | 少量 | 有残 | 显不净 | 有残 | 严残 | 80oK 70微残 | 李建丽
2017-02-23 | 17:30 | 30G07 | 17002075 | 140 | 103 | PASS | 20 | 1.5 | 3 | 99.62 | PASS | PASS | 9级 | 微量 | 少量 | 有残 | 严残 | 有残 | 严残 | 80oK 70微残 | 李建丽
2017-02-23 | 17:30 | SK11 | 17001993 | 340 | 276 | PASS | 30 |  |  | 99.49 | PASS | PASS | 10级 | 微量 | 少量 | 有残 | 严残 | 有残 | 严残 |  | 李建丽
2017-02-23 | 19:30 | 8BKH | 17002194 | 237 |  | PASS | 20 | 3 | 3.5 | 99.76 | PASS | PASS | 8级 | 微量 | 少量 | 有残 | 严残 | 有残 | 严残 | 150残 | 李小娟
2017-02-23 | 19:30 | 8Y | 17002158 | 268 |  | PASS | 20 | 3 | 4 | 99.82 | PASS | PASS | 9级 | 微量 | 少量 | 少量多 | 有残 | 有残 | 严残 | 100OK,90断 | 李小娟
2017-02-23 | 19:30 | G602万基隆 | 17002185 | 262 | 198 | PASS | 20 | 2 | 7.5 | 99.75 | PASS | PASS | 10级 | 微量 | 少量 | 有残 | 严残 | 有残 | 严残 | 70OK60微断 | 李小娟
2017-02-23 | 19:30 | 8BL3 | 17002125 | 263 | 160 | PASS | 20 | 1 | 0.5 | 99.72 | PASS | PASS | 11级残 | 微量 | 少量 | 少量多 | 有残 | 有残 | 严残 | 80oK 70微残 | 李小娟
2017-02-23 | 19:30 | G602万基隆 | 17002186 | 265 | 200 | PASS | 20 | 2 | 7 | 99.83 | PASS | PASS | 10级 | 微量 | 少量 | 有残 | 严残 | 有残 | 严残 | 70oK 60断 | 李小娟
2017-02-23 | 19:30 | HD2 (2) | 17002178 | 130 | 75 |  | 20 |  |  | 99.63 | PASS | PASS | 9级 | 微量 | 少量 | 有残 | 严残 | 有残 | 严残 |  | 李小娟
2017-02-23 | 20:30 | HD2 (1) | 17002179 | 130 | 76 |  | 20 |  |  | 99.65 | PASS | PASS | 10级 | 微量 | 少量 | 有残 | 严残 | 有残 | 严残 |  | 李小娟
2017-02-23 | 21:00 | SP02深圳崇达 | 17002195 | 228 | 148 | PASS | 20 | 3.5 | 4 | 99.47 | PASS | PASS | 11级 | 微量 | 少量 | 有残 | 严残 | 有残 | 严残 | 800K70断 | 李小娟
2017-02-23 | 22:00 | G3 | 17002188 | 270 | 208 | PASS | 20 | 3 | 15 | 99.51 | PASS | PASS | 10级 | 微量 | 少量 | 有残 | 严残 | 有残 | 严残 | 900K80断 | 李建丽
2017-02-23 | 22:00 | G3 | 17002189 | 270 |  | PASS | 20 | 3 | 14.5 | 99.76 | PASS | PASS | 10级 | 微量 | 少量 | 有残 | 严残 | 有残 | 严残 | 90oK 80残 | 李建丽
2017-02-23 | 22:00 | HL30 07 | 17002145 | 88 | 82 |  | 20 |  |  | 99.82 | PASS | PASS | 10级 | 微量 | 少量 | 有残 | 严残 | 有残 | 严残 |  | 李建丽
2017-02-23 | 22:00 | 2G | 17002190 | 265 |  | PASS | 20 | 3 | 9 | 99.75 | PASS | PASS | 10级 | 微量 | 少量 | 有残 | 严残 | 有残 | 严残 | 80oK 70微残 | 李建丽
2017-02-23 | 22:00 | HD12C2 | 17002146 | 79 |  |  | 20 |  |  | 入图库 | PASS | PASS | 10级残 | 微量 | 少量 | 有残 | 严残 | 有残 | 严残 |  | 李建丽
2017-02-23 | 23:30 | HD2 (2) | 17002179 | 120 | 80 |  | 20 |  |  | 99.52 | PASS | PASS | 9级 | 微量 | 少量 | 有残 | 严残 | 有残 | 严残 |  | 李建丽
2017-02-24 | 8:00 | HB03 | 17002182 | 110 | 94 |  | 25 |  |  | 99.35 | PASS | PASS | 10级 | 微量 | 少量 | 有残 | 严残 | 有残 | 严残 |  | 谭娇娇
2017-02-24 | 8:00 | HD21(1) | 17002235 | 100 | 66 |  | 20 |  |  | 99.58 | PASS | PASS | 10级 | 微量 | 少量 | 有残 | 严残 | 有残 | 严残 |  | 谭娇娇
2017-02-24 | 9:00 | 8BL7 | 17002220 | 268 | 206 |  | 20 | 1 | 4.5 | 99.52 | PASS | PASS | 9级 | 微量 | 少量 | 有残 | 有残 | 有残 | 严残 | 90oK 80微残 | 谭娇娇
2017-02-24 | 9:00 | SP02深圳崇达 | 17002196 | 227 | 135 | PASS | 20 | 3.5 | 2 | 99.34 | PASS | PASS | 10级 | 微量 | 少量 | 有残 | 有残 | 有残 | 严残 | 60OK 50断 | 谭娇娇
2017-02-24 | 9:00 | 15GHB06 | 17002236 | 135 |  | PASS | 20 | 2.5 | 8 | 99.78 | PASS | PASS | 10级 | 微量 | 少量 | 有残 | 有残 | 有残 | 严残 | 50OK40微残 | 谭娇娇 |  | 样
2017-02-24 | 9:00 | HB50 | 17002182 | 78 | 42 |  | 20 |  |  | 99.34 | PASS | PASS | 10级 | 微量 | 少量 | 有残 | 有残 | 有残 | 严残 |  | 谭娇娇
2017-02-24 | 9:00 | HD21(2) | 17002235 | 100 | 68 |  | 20 |  |  | 99.34 | PASS | PASS | 10级残 | 微量 | 少量 | 有残 | 严残 | 有残 | 严残 |  | 谭娇娇
2017-02-24 | 9:00 | HD2 (1) | 17002209 | 130 | 82 |  | 20 |  |  | 99.47 | PASS | PASS | 9级 | 微量 | 少量 | 有残 | 严残 | 有残 | 严残 |  | 谭娇娇
2017-02-24 | 10:30 | 25G | 17002230 | 270 | 208 | PASS | 20 | 2 | 6 | 99.65 | PASS | PASS | 10级 | 微量 | 少量 | 有残 | 严残 | 有残 | 严残 | 1100K100断 | 周菊明
2017-02-24 | 10:30 | 6GHB深色 | 17002187 | 267 | 206 | PASS | 20 | 2.5 | 5.5 | 99.47 | PASS | PASS | 10级 | 微量 | 少量 | 有残 | 严残 | 有残 | 严残 | 130OK120残 | 周菊明
2017-02-24 | 10:30 | HD2 1 | 17002207 | 120 | 75 |  | 20 |  |  | 99.51 | PASS | PASS | 10级 | 微量 | 少量 | 有残 | 严残 | 有残 | 严残 |  | 周菊明
2017-02-24 | 10:30 | HD2 (2) | 17002209 | 127 | 80 |  | 20 |  |  | 99.76 | PASS | PASS | 10级 | 微量 | 少量 | 有残 | 严残 | 有残 | 严残 |  | 周菊明
2017-02-24 | 10:30 | HD2 (2) | 17002207 | 125 | 78 |  | 20 |  |  | 99.82 | PASS | PASS | 10级 | 微量 | 少量 | 有残 | 严残 | 有残 | 严残 |  | 周菊明
2017-02-24 | 11:00 | 18GHB低粘度 | 17002229 | 125 | 95 | PASS | 20 | 3 | 11 | 99.58 | PASS | PASS | 10级残 | 微量 | 少量 | 有残 | 严残 | 有残 | 严残 | 900K80断 | 周菊明
2017-02-24 | 12:00 | HD2 1 | 17002208 | 120 | 72 |  | 20 |  |  | 99.34 | PASS | PASS | 10级残 | 微量 | 少量 | 有残 | 严残 | 有残 | 严残 |  | 周菊明
2017-02-24 | 12:00 | HD2406 | 17002237 | 78 | 42 |  | 20 |  |  | 99.34 | PASS | PASS | 10级残 | 微量 | 少量 | 有残 | 严残 | 有残 | 严残 |  | 周菊明
2017-02-24 | 12:00 | 8G04 | 17002214 | 235 | 185 | PASS | 20 | 1.5 | 6 | 99.47 | PASS | PASS | 10级残 | 微量 | 少量 | 有残 | 严残 | 有残 | 严残 | 100OK,90断 | 周菊明
2017-02-24 | 13:30 | GH44 | 17002218 | 268 | 203 | PASS | 20 | 1 | 8 | 99.65 | 有气泡 | PASS | 9级 | 微量 | 少量 | 有残 | 严残 | 有残 | 严残 | 130OK120残 | 周菊明
2017-02-24 | 13:30 | 8G01中京 | 17002249 | 270 | 210 | PASS | 20 | 1.5 | 7 | 99.47 | PASS | PASS | 9级残 | 微量 | 少量 | 有残 | 严残 | 有残 | 严残 | 1100K100断 | 周菊明
2017-02-24 | 13:30 | GH1801 | 17002212 | 360 | 278 | PASS | 20 | 1 | 7 | 99.51 | 有气泡 | PASS | 10级 | 微量 | 少量 | 有残 | 严残 | 有残 | 严残 | 1100K100断 | 周菊明
2017-02-24 | 13:30 | 8G04 | 17002215 | 235 | 203 | PASS | 20 | 1.5 | 7 | 99.76 | PASS | PASS | 9级 | 微量 | 少量 | 有残 | 严残 | 有残 | 严残 | 100OK,90断 | 周菊明
2017-02-24 | 13:30 | 80GHB | 17002192 | 260 | 202 | PASS | 20 | 1 | 8 | 99.84 | PASS | PASS | 9级 | 微量 | 少量 | 有残 | 严残 | 有残 | 严残 | 900K80断 | 周菊明
2017-02-24 | 13:30 | SP02深圳崇达 | 17002222 | 226 | 135 | PASS | 20 | 2.8 | 2.5 | 99.34 | PASS | PASS | 10级 | 微量 | 少量 | 有残 | 严残 | 有残 | 严残 | 800K70断 | 周菊明
2017-02-24 | 13:30 | 09BL1202 | 17002221 | 351 | 267 | PASS | 20 | 1.5 | 8 | 99.34 | 有气泡 | PASS | 9级残 | 微量 | 少量 | 有残 | 严残 | 有残 | 严残 | 900K80断 | 周菊明
2017-02-24 | 14:30 | 18GHB低粘度 | 17002228 | 122 | 91 | PASS | 20 | 2 | 5.5 | 99.57 | PASS | PASS | 9级 | 微量 | 少量 | 有残 | 严残 | 有残 | 严残 | 800K70断 | 李建丽
2017-02-24 | 14:30 | 8G04 | 17002248 | 238 | 206 | PASS | 20 | 2 | 8.5 | 99.68 | PASS | PASS | 10级 | 微量 | 少量 | 有残 | 严残 | 有残 | 严残 | 800K70断 | 李建丽
2017-02-24 | 14:30 | GH1801 | 17002213 | 360 | 274 | PASS | 20 | 2 | 10 | 99.37 | 有气泡 | PASS | 11级 | 微量 | 少量 | 有残 | 严残 | 有残 | 严残 | 100OK,90断 | 李建丽
2017-02-24 | 14:30 | 8BL2 | 17002193 | 235 | 143 | PASS | 20 | 1.5 | 5.5 | 99.58 | 有气泡 | PASS | 12级 | 微量 | 少量 | 有残 | 严残 | 有残 | 严残 | 130OK120残 | 李建丽
2017-02-24 | 15:30 | SP02深圳崇达 | 17002223 | 227 | 135 | PASS | 20 | 3.5 | 1.5 | 99.27 | PASS | PASS | 10级 | 微量 | 少量 | 少量多 | 有残 | 有残 | 严残 | 800K70断 | 李小娟
2017-02-24 | 16:00 | SK47 | 17001891 | 490 | 320 | PASS | 30 |  |  | 99.28 | PASS | PASS | 11级 | 微量 | 少量 | 有残 | 严残 | 有残 | 严残 |  | 李小娟
2017-02-24 | 16:00 | 23G | 17002255 | 260 |  | PASS | 20 | 2 | 8 | 99.36 | PASS | PASS | 9级 | 微量 | 少量 | 有残 | 严残 | 有残 | 严残 | 900K80断 | 李小娟
2017-02-24 | 17:30 | 8G04 | 17002247 | 235 | 185 | PASS | 20 | 2.5 | 9 | 99.74 | PASS | PASS | 9级 | 微量 | 少量 | 有残 | 严残 | 有残 | 严残 | 900K80断 | 李小娟
2017-02-24 | 17:30 | MG6 | 17002216 | 268 | 150 | PASS | 20 | 2 | 0.5 | 99.36 | PASS | PASS | 10级 | 微量 | 少量 | 少量多 | 有残 | 有残 | 严残 |  | 李小娟
2017-02-24 | 19:30 | GH1602 | 17002256 | 270 | 190 | PASS | 20 | 2.5 | 3 | 99.57 | PASS | PASS | 10级 | 微量 | 少量 | 有残 | 严残 | 有残 | 严残 | 800K70断 | 李小娟
2017-02-24 | 19:30 | HD2 (2) | 17002208 | 120 | 80 | PASS | 20 |  |  | 99.64 | PASS | PASS | 9级 | 微量 | 少量 | 有残 | 严残 | 有残 | 严残 |  | 李小娟
2017-02-24 | 19:30 | 18GHB | 17002252 | 270 |  | PASS | 20 | 2.5 | 10 | 99.61 | PASS | PASS | 10级 | 微量 | 少量 | 有残 | 严残 | 有残 | 严残 | 800K70断 | 李小娟
2017-02-24 | 19:30 | 8BKT联泰 | 17002219 | 160 | 103 | PASS | 20 | 1 | 0.5 | 99.59 | PASS | PASS | 8级 | 微量 | 少量 | 有残 | 严残 | 有残 | 严残 | 1100K100断 | 李小娟
2017-02-24 | 21:00 | MG3 | 17002152 | 266 | 160 | PASS | 20 | 1 | 0.5 | 99.23 | PASS | PASS | 10级 | 微量 | 少量 | 少量多 | 有残 | 有残 | 严残 | 60OK 50断 | 李小娟
2017-02-24 | 21:30 | HD2 (1) | 17002242 | 120 | 80 |  | 20 |  |  | 99.65 | PASS | PASS | 9级 | 微量 | 少量 | 有残 | 严残 | 有残 | 严残 |  | 李小娟
2017-02-24 | 23:30 | HD2 (2) | 17002242 | 120 | 82 |  | 20 |  |  | 99.35 | PASS | PASS | 9级 | 微量 | 少量 | 有残 | 严残 | 有残 | 严残 |  | 黄桂泉
2017-02-24 | 23:30 | GH15 | 17002298 | 262 | 202 | PASS | 20 | 2 | 8 | 99.28 | PASS | PASS | 9级 | 微量 | 少量 | 有残 | 严残 | 有残 | 严残 | 900K80断 | 黄桂泉
2017-02-24 | 23:30 | SP02 | 17002262 | 230 | 150 | PASS | 20 | 3.5 | 2 | 99.57 | PASS | PASS | 10级 | 微量 | 少量 | 有残 | 严残 | 有残 | 严残 | 800K70断 | 黄桂泉
2017-02-24 | 23:30 | HD22试样2 | 17002250 | 147 | 90 |  | 20 |  |  | 99.65 | PASS | PASS | 10级 | 微量 | 少量 | 有残 | 严残 | 有残 | 严残 |  | 黄桂泉
2017-02-24 | 23:30 | 8BL2 | 17002259 | 240 | 182 | PASS | 20 | 2.5 | 10 | 99.67 | PASS | PASS | 8级 | 微量 | 少量 | 有残 | 严残 | 有残 | 严残 | 100OK,90断 | 黄桂泉
2017-02-24 | 23:30 | GH15 | 17002297 | 260 | 202 | PASS | 20 | 2.5 | 9 | 99.75 | PASS | PASS | 9级残 | 微量 | 少量 | 有残 | 严残 | 有残 | 严残 | 100OK90微残 | 黄桂泉
2017-02-24 | 23:30 | G2006 | 17002217 | 276 |  | PASS | 20 | 2 | 7 | 99.49 | PASS | PASS | 10级 | 微量 | 少量 | 有残 | 严残 | 有残 | 严残 | 70OK60微残 | 黄桂泉
2017-02-25 | 8:00 | W1 | 17002268 | 260 |  | PASS | 20 | 2 | 12 | 99.58 | PASS | PASS | 6级 | 微量 | 少量 | 有残 | 严残 | 有残 | 严残 | 全断 | 谭娇娇
2017-02-25 | 8:00 | 99G01 | 17002296 | 310 |  | 色相不一样 | 20 | 1.5 | 8.5 | 99.67 | 有气泡 | PASS | 9级 | 微量 | 少量 | 有残 | 严残 | 有残 | 严残 |  | 谭娇娇
2017-02-25 | 8:00 | 8R16 | 17002224 | 267 | 205 | PASS | 20 | 1.5 | 9.8 | 99.46 | PASS | PASS | 9级 | 微量 | 少量 | 有残 | 严残 | 有残 | 严残 | 800K70断 | 谭娇娇
2017-02-25 | 8:00 | 8BK5 | 17002260 | 260 | 198 | PASS | 20 | 1.5 | 11 | 99.87 | PASS | PASS | 9级 | 微量 | 少量 | 有残 | 严残 | 有残 | 严残 | 140OK130微残 | 谭娇娇
2017-02-25 | 9:30 | HD2 1 | 17002243 | 130 | 82 |  | 20 |  |  | 99.25 | PASS | PASS | 9级 | 微量 | 少量 | 有残 | 严残 | 有残 | 严残 |  | 谭娇娇
2017-02-25 | 9:30 | 8BL | 17002288 | 270 | 208 | PASS | 20 | 5.5 | 0 | 99.48 | PASS | PASS | 9级 | 微量 | 少量 | 有残 | 严残 | 有残 | 严残 | 120OK110微残 | 谭娇娇
2017-02-25 | 9:30 | SP8T3 | 17002290 | 218 | 135 | PASS | 20 | 2.5 | 2 | 99.36 | PASS | PASS | 9级 | 微量 | 少量 | 有残 | 严残 | 有残 | 严残 | 900K80断 | 谭娇娇
2017-02-25 | 9:30 | MG3101江门崇达 | 17002258 | 298 | 223 | PASS | 20 | 0.5 | 0.5 | 98.82 | PASS | PASS | 9级 | 微量 | 少量 | 有残 | 严残 | 有残 | 严残 | 120OK110断 | 谭娇娇
2017-02-25 | 9:30 | HD2 2 | 17002243 | 120 | 71 |  | 20 |  |  | / | PASS | PASS | 9级 | 微量 | 少量 | 有残 | 严残 | 有残 | 严残 |  | 谭娇娇
2017-02-25 | 9:30 | HD2 2 | 17002277 | 128 | 82 |  | 20 |  |  | / | PASS | PASS | 9级 | 微量 | 少量 | 有残 | 严残 | 有残 | 严残 |  | 谭娇娇
2017-02-25 | 9:30 | HD2101 1 | 17002295 | 108 | 52 | PASS | 20 |  |  | 99.27 | PASS | PASS | 9级 | 微量 | 少量 | 有残 | 严残 | 有残 | 严残 |  | 谭娇娇
2017-02-25 | 10:30 | DSP66HF01 | 17002285 | 250 | 188 | PASS | 20 | 1 | 10 | 99.75 | PASS | PASS | 10级 | 微量 | 少量 | 有残 | 严残 | 有残 | 严残 | 900K80断 | 周菊明
2017-02-25 | 10:30 | SP02深圳崇达 | 17002261 | 227 | 140 | PASS | 20 | 2 | 4 | 99.49 | PASS | PASS | 11级 | 微量 | 少量 | 有残 | 严残 | 有残 | 严残 |  | 周菊明
2017-02-25 | 10:30 | 8G01金禄 | 17002283 | 270 | 203 | PASS | 20 | 1.5 | 9 | 99.58 | PASS | PASS | 11级 | 微量 | 少量 | 有残 | 严残 | 有残 | 严残 | 120OK110微 | 周菊明
2017-02-25 | 10:30 | 44G | 17002284 | 237 | 186 | PASS | 20 | 1.5 | 10 | 99.67 | PASS | PASS | 11级 | 微量 | 少量 | 有残 | 严残 | 有残 | 严残 | 100OK,90断 | 周菊明
2017-02-25 | 10:30 | HD2 (2) | 17002276 | 130 | 80 |  | 20 |  |  | 99.46 | PASS | PASS | 11级 | 微量 | 少量 | 有残 | 严残 | 有残 | 严残 |  | 周菊明
2017-02-25 | 10:30 | HD2 (1) | 17002276 | 125 | 78 |  | 20 |  |  | 99.87 | PASS | PASS | 11级 | 微量 | 少量 | 有残 | 严残 | 有残 | 严残 |  | 周菊明
2017-02-25 | 10:30 | HD2 | 17002277 | 130 | 87 |  | 20 |  |  | 99.25 | PASS | PASS | 11级 | 微量 | 少量 | 有残 | 严残 | 有残 | 严残 |  | 周菊明
2017-02-25 | 10:30 | HD32 | 17002279 | 97 | 58 |  | 25 |  |  | 98.7 | PASS | PASS | 11级 | 微量 | 少量 | 有残 | 严残 | 有残 | 严残 |  | 周菊明
2017-02-25 | 10:30 | HD2101(2) | 17002295 | 100 | 62 |  | 20 |  |  | 99.87 | PASS | PASS | 11级 | 微量 | 少量 | 有残 | 严残 | 有残 | 严残 |  | 周菊明
2017-02-25 | 12:00 | 8BL2 | 17002289 | 238 | 186 | PASS | 20 | 1 | 3.5 | 99.51 | PASS | PASS | 9级 | 微量 | 少量 | 有残 | 有残 | 有残 | 严残 | 140OK130微残 | 谭娇娇
2017-02-25 | 12:00 | 23HB江西深联 | 17002253 | 267 | 205 | 色相不一样 | 20 | 2.8 | 11 | 99.88 | PASS | PASS | 9级 | 微量 | 少量 | 有残 | 有残 | 有残 | 严残 | 120OK110微 | 谭娇娇
2017-02-25 | 12:00 | 20G2联泰 | 17002299 | 150 | 121 | PASS | 20 | 1 | 0.5 | 99.45 | PASS | PASS | 9级 | 微量 | 少量 | 有残 | 有残 | 有残 | 严残 | 100OK,90断 | 谭娇娇
2017-02-25 | 13:30 | SP8T3 | 17002291 | 220 | 128 | PASS | 20 | 3.8 | 1 | 99.51 | PASS | PASS | 10级 | 微量 | 少量 | 有残 | 有残 | 有残 | 严残 | 900K80断 | 李建丽 |  | 下一箱
2017-02-25 | 13:30 | HD2 1 | 17002306 | 128 | 80 |  | 20 |  |  | 99.48 | PASS | PASS | 10级 | 微量 | 少量 | 有残 | 有残 | 有残 | 严残 |  | 李建丽
2017-02-25 | 13:30 | 8G04 | 17002308 | 235 | 182 | PASS | 20 | 2.5 | 6.5 | 99.81 | PASS | PASS | 9级 | 微量 | 少量 | 有残 | 严残 | 有残 | 严残 | 100OK90微残 | 李建丽
2017-02-25 | 14:30 | 54G | 17002282 | 360 | 235 | PASS | 20 | 1 | 14.5 | 99.57 | 有气泡 | PASS | 10级 | 微量 | 少量 | 有残 | 严残 | 有残 | 严残 | 800K70断 | 李建丽
2017-02-25 | 14:30 | 8G04 | 17002309 | 240 |  | PASS | 20 | 1 | 10.5 | 99.67 | 有气泡 | PASS | 9级残 | 微量 | 少量 | 有残 | 严残 | 有残 | 严残 |  | 李建丽
2017-02-25 | 14:30 | HD12 | 17002211 | 70 | 31 |  | 20 |  |  | 99.51 | PASS | PASS | 10级 | 微量 | 少量 | 有残 | 有残 | 有残 | 严残 |  | 李建丽
2017-02-25 | 14:30 | 09BL | 17002318 | 235 | 143 | PASS | 20 |  |  | 99.88 | PASS | PASS | 8级 | 微量 | 少量 | 有残 | 严残 | 有残 | 严残 |  | 李建丽
2017-02-25 | 15:30 | HD2 2 | 17002306 | 126 | 75 |  | 20 |  |  | 99.45 | PASS | PASS | 9级 | 微量 | 少量 | 有残 | 有残 | 有残 | 严残 |  | 黄桂泉
2017-02-25 | 15:30 | DSP31HF | 17002286 | 232 | 141 | PASS | 20 | 2 | 0.5 | 99.51 | PASS | PASS | 10级 | 微量 | 少量 | 有残 | 有残 | 有残 | 严残 | 70oK 60断 | 黄桂泉
2017-02-25 | 17:30 | HD21 | 17002307 | 100 | 52 |  | 20 |  |  | 99.19 | PASS | PASS | 10级 | 微量 | 少量 | 有残 | 严残 | 有残 | 严残 |  | 黄桂泉
2017-02-25 | 17:30 | HB16 | 17002280 | 75 | 56 |  | 20 |  |  | 98.69 | PASS | PASS | 10级 | 微量 | 少量 | 有残 | 有残 | 有残 | 严残 |  | 黄桂泉
2017-02-25 | 19:30 | HD21(2) | 17002307 | 100 | 63 |  | 20 |  |  | 99.33 | PASS | PASS | 10级 | 微量 | 少量 | 有残 | 严残 | 有残 | 严残 |  | 李小娟
2017-02-25 | 19:30 | 12GHB | 17002314 | 270 | 220 | PASS | 20 | 2 | 7 | 99.31 | PASS | PASS | 10级 | 微量 | 少量 | 有残 | 严残 | 有残 | 严残 | 60OK 50断 | 李小娟
2017-02-25 | 19:30 | 8G25 | 17002356 | 278 | 198 | PASS | 20 | 3 | 8 | 99.25 | PASS | PASS | 10级 | 微量 | 少量 | 有残 | 严残 | 有残 | 严残 | 800K70断 | 李小娟
2017-02-25 | 19:30 | 8BKT11哑光 | 17002350 |  |  | PASS | 22.5 | 1.5 | 0.5 | 99.37 | PASS | PASS | 9级 | 微量 | 少量 | 有残 | 严残 | 有残 | 严残 |  | 李小娟
2017-02-25 | 20:30 | G2006 | 17002257 | 280 | 200 | PASS | 20 | 2 | 6.5 | 99.44 | PASS | PASS | 10级 | 微量 | 少量 | 有残 | 严残 | 有残 | 严残 | 900K80断 | 黄桂泉
2017-02-25 | 20:30 | HD21 | 17002245 | 100 | 63 |  | 20 |  |  | 99.49 | PASS | PASS | 10级 | 微量 | 少量 | 有残 | 严残 | 有残 | 严残 |  | 黄桂泉
2017-02-25 | 23:00 | HD2 1 高粘度 | 17002357 | 220 | 149 |  | 20 |  |  | 99.03 | PASS | PASS | 10级 | 微量 | 少量 | 有残 | 严残 | 有残 | 严残 |  | 李小娟
2017-02-25 | 23:00 | SP02深圳崇达 | 17002321 | 226 |  | PASS | 20 | 3.5 | 1.5 | 99.57 | PASS | PASS | 10级 | 微量 | 少量 | 有残 | 严残 | 有残 | 严残 | 80oK 70微残 | 李小娟
2017-02-27 | 8:00 | 8WL501 | 17002327 | 260 |  | PASS | 20 | 3.5 | 12 | 99.49 | PASS | PASS | 6级 | 微量 | 有残 | 严残 |  | 有残 | 严残 | 130OK120残 | 李小娟
2017-02-27 | 8:00 | 8G25 | 17002355 | 276 | 200 | PASS | 20 | 1.5 | 2 | 99.68 | PASS | PASS | 10级 | 微量 | 少量 | 有残 | 严残 | 有残 | 严残 | 90OK,80残 | 李小娟
2017-02-27 | 8:00 | HD2 (2)高粘度 | 17002357 | 220 | 150 |  | 20 |  |  | 98.49 | PASS | PASS | 10级 | 微量 | 少量 | 有残 | 严残 | 有残 | 严残 |  | 李建丽
2017-02-27 | 9:30 | HD2 (2) | 17002305 | 126 | 88 |  | 20 |  |  | 99.62 | PASS | PASS | 9级 | 微量 | 少量 | 有残 | 严残 | 有残 | 严残 |  | 李建丽
2017-02-27 | 9:30 | GH15 | 17002337 | 260 | 192 | PASS | 20 | 2 | 9 | 99.75 | PASS | PASS | 9级 | 微量 | 少量 | 有残 | 严残 | 有残 | 严残 | 90oK 80微残 | 李建丽
2017-02-27 | 10:30 | 20G2联泰 | 17002317 | 160 |  | PASS | 20 | 1 | 0.5 | 99.52 | PASS | PASS | 10级 | 微量 | 少量 | 有残 | 严残 | 有残 | 严残 | 100OK90微残 | 李建丽
2017-02-27 | 10:30 | HD7{2} | 17002278 | 140 | 110 |  | 20 |  |  | 99.45 | PASS | PASS | 10级 | 微量 | 少量 | 有残 | 严残 | 有残 | 严残 |  | 李建丽
2017-02-27 | 10:30 | 8BKT联泰 | 17002287 | 160 |  | PASS | 20 | 2 | 1 | 99.13 | PASS | PASS | 9级残 | 微量 | 少量 | 有残 | 严残 | 有残 | 严残 | 150OK140微残 | 李建丽
2017-02-27 | 10:30 | 8G10富盈 | 17002336 | 260 | 190 | PASS | 20 |  |  | 99.75 | PASS | PASS | 10级 | 微量 | 少量 | 有残 | 严残 | 有残 | 严残 | 800K70断 | 李建丽
2017-02-27 | 11:30 | 8R2 | 17002344 | 270 |  | PASS | 20 | 2 | 7 | 99.23 | PASS | PASS | 10级 | 微量 | 少量 | 有残 | 严残 | 有残 | 严残 | 1100K100断 | 李建丽
2017-02-27 | 11:30 | 9G201诚亿 | 17002315 | 270 | 160 | PASS | 25 | 2 | 0.5 | 99.12 | PASS | PASS | 11级 | 微量 | 少量 | 有残 | 严残 | 有残 | 严残 | 800K70断 | 李建丽
2017-02-27 | 11:30 | HD7{2} | 17002278 | 140 | 106 |  | 22.5 |  |  | 99.29 | PASS | PASS | 11级 | 微量 | 少量 | 有残 | 严残 | 有残 | 严残 |  | 李建丽
2017-02-27 | 11:30 | HD2 (1) | 17002305 | 120 | 80 |  | 20 |  |  | 99.63 | PASS | PASS | 10级 | 微量 | 少量 | 有残 | 严残 | 有残 | 严残 |  | 李建丽
2017-02-27 | 13:30 | HB30 | 17002246 | 160 |  | PASS | 20 |  |  | 99.26 | PASS | PASS | 10级 | 微量 | 少量 | 有残 | 严残 | 有残 | 严残 |  | 谭娇娇
2017-02-27 | 13:30 | 54G | 17002281 | 360 |  | PASS | 20 | 2 | 7.5 | 99.59 | PASS | PASS | 10级 | 微量 | 少量 | 有残 | 严残 | 有残 | 严残 | 70oK 60断 | 谭娇娇
2017-02-27 | 13:30 | GH17 | 17002348 | 270 | 200 |  | 20 | 2 | 6 | 99.57 | PASS | PASS | 10级 | 微量 | 少量 | 有残 | 严残 | 有残 | 严残 | 110OK100断 | 谭娇娇
2017-02-27 | 13:30 | HB6 | 17002347 | 112 | 69 |  | 20 |  |  | 98.81 | PASS | PASS | 10级残 | 微量 | 少量 | 有残 | 严残 | 有残 | 严残 |  | 谭娇娇
2017-02-27 | 13:30 | 44G01 | 17002358 | 240 | 182 | PASS | 20 | 2 | 7 | 99.47 | PASS | PASS | 10级 | 微量 | 少量 | 有残 | 严残 | 有残 | 严残 | 90oK 80微残 | 谭娇娇
2017-02-27 | 13:30 | HD2 (1) 高 | 17002367 | 208 |  |  | 20 |  |  | 99.57 | PASS | PASS | 10级 | 微量 | 少量 | 有残 | 严残 | 有残 | 严残 |  | 谭娇娇
2017-02-27 | 14:30 | 18GHB低粘度 | 17002312 | 130 | 95 | 偏黄 | 20 | 3 | 8.5 | 99.73 | PASS | PASS | 9级 | 微量 | 少量 | 有残 | 严残 | 有残 | 严残 | 800K70断 | 谭娇娇
2017-02-27 | 14:30 | 8BL7 | 17002341 | 270 | 208 | PASS | 20 | 1.5 | 4.5 | 99.92 | PASS | PASS | 9级残 | 微量 | 少量 | 有残 | 严残 | 有残 | 严残 | 100OK,90断 | 谭娇娇
2017-02-27 | 14:30 | SP8T3 | 17002343 | 218 | 140 | PASS | 20 | 3.5 | 1.5 | 99.63 | PASS | PASS | 10级 | 微量 | 少量 | 有残 | 严残 | 有残 | 严残 | 70oK 60断 | 谭娇娇
2017-02-27 | 14:30 | 18GHB低粘度 | 17002313 | 121 | 87 | 偏黄 | 20 | 3.5 | 7.5 | 99.76 | PASS | PASS | 9级 | 微量 | 少量 | 有残 | 严残 | 有残 | 严残 | 800K70断 | 谭娇娇
2017-02-27 | 15:30 | 9G | 17002335 | 268 | 190 |  | 20 |  |  | 99.37 | PASS | PASS | 9级 | 微量 | 少量 | 有残 | 严残 | 有残 | 严残 |  | 周菊明
2017-02-27 | 15:30 | 8BK5 | 17002340 | 270 | 208 | 深了 | 20 |  |  | 99.39 | PASS | PASS | 9级 | 微量 | 少量 | 有残 | 严残 | 有残 | 严残 | 800K70断 | 周菊明
2017-02-27 | 15:30 | HD2 (2)高粘度 | 17002367 | 230 | 158 |  | 20 |  |  | 99.45 | PASS | PASS | 9级 | 微量 | 少量 | 有残 | 严残 | 有残 | 严残 |  | 周菊明
2017-02-27 | 17:30 | GH1602 | 17002316 | 280 | 210 |  | 20 | 2 | 4 | 99.47 | PASS | PASS | 9级 | 微量 | 少量 | 有残 | 严残 | 有残 | 严残 | 70OK60微断 | 周菊明
2017-02-27 | 17:30 | SP02深圳崇达 | 17002320 | 228 | 150 |  | 20 | 5 | 2.5 | 99329 | PASS | PASS | 10级 | 微量 | 少量 | 有残 | 严残 | 有残 | 严残 |  | 周菊明
2017-02-27 | 17:30 | 6GHB | 17002374 | 270 | 209 | 偏黄 | 20 | 2 | 10.5 | 99.27 | PASS | PASS | 9级 | 微量 | 少量 | 有残 | 严残 | 有残 | 严残 | 900K80断 | 周菊明
2017-02-27 | 17:30 | HD2 (1) | 17002366 | 130 | 90 |  | 22.5 |  |  | 99.35 | PASS | PASS | 9级 | 微量 | 少量 | 有残 | 严残 | 有残 | 严残 |  | 周菊明 |  | 下一箱
2017-02-27 | 19:30 | HD2 (1) | 17002332 | 130 | 82 |  | 20 |  |  | 99.37 | PASS | PASS | 9级 | 微量 | 少量 | 有残 | 严残 | 有残 | 严残 |  | 周菊明
2017-02-27 | 19:30 | HD2 (2) | 17002366 | 127 | 78 |  | 20 |  |  | 99.68 | PASS | PASS | 9级 | 微量 | 少量 | 有残 | 严残 | 有残 | 严残 |  | 周菊明
2017-02-27 | 19:30 | 8G01中京 | 17002376 | 272 | 213 | PASS | 20 | 2.3 | 8 | 99.38 | PASS | PASS | 9级 | 微量 | 少量 | 有残 | 严残 | 有残 | 严残 | 1100K100断 | 周菊明
2017-02-27 | 19:30 | 8BK6 | 17002319 | 307 | 248 | PASS | 20 | 3.5 | 7.5 | 99.64 | PASS | PASS | 11级 | 微量 | 少量 | 有残 | 严残 | 有残 | 严残 | 900K80断 | 周菊明
2017-02-27 | 20:30 | HD2 (2) | 17002332 | 129 | 80 |  | 20 |  |  | 99.32 | PASS | PASS | 10级 | 微量 | 少量 | 有残 | 严残 | 有残 | 严残 |  | 黄桂泉
2017-02-27 | 20:30 | 9G201 | 17002339 | 263 | 178 | PASS | 20 | 1 | 0.2 | 99.25 | PASS | PASS | 10级 | 微量 | 少量 | 有残 | 严残 | 有残 | 严残 | 800K70断 | 黄桂泉
2017-02-27 | 20:30 | SP8T3 | 17002342 | 218 | 135 | PASS | 20 | 4 | 1.5 | 99.19 | PASS | PASS | 10级 | 微量 | 少量 | 有残 | 严残 | 有残 | 严残 | 900K80断 | 黄桂泉
2017-02-27 | 20:30 | 8G01永隆 | 17002373 | 93 | 63 | PASS | 20 | 2 | 8 | 99.47 | PASS | PASS | 10级 | 微量 | 少量 | 有残 | 严残 | 有残 | 严残 | 900K80断 | 黄桂泉
2017-02-27 | 20:30 | 8BL2 | 17002379 | 235 | 183 | PASS | 20 | 2.5 | 9 | 99.41 | PASS | PASS | 8级 | 微量 | 少量 | 有残 | 严残 | 有残 | 严残 | 120OK110微 | 黄桂泉
2017-02-27 | 20:30 | HD21 | 17002369 | 100 | 38 |  | 20 |  |  | 99.52 | PASS | PASS | 10级 | 微量 | 少量 | 有残 | 严残 | 有残 | 严残 |  | 黄桂泉
2017-02-27 | 22:00 | MG55 | 17002378 | 250 | 212 | PASS | 20 | 1.5 | 0.3 | 99.38 | PASS | PASS | 10级 | 微量 | 少量 | 有残 | 严残 | 有残 | 严残 | 70OK60微断 | 黄桂泉
2017-02-27 | 22:00 | 8G04高粘度 | 17002370 | 315 | 248 | PASS | 20 |  |  | 99.33 | PASS | PASS | 10级 | 微量 | 少量 | 有残 | 严残 | 有残 | 严残 | 900K80断 | 黄桂泉
2017-02-27 | 22:00 | HD2 (1) 高 | 17002396 | 230 | 125 |  | 20 |  |  | 99.26 | PASS | PASS | 10级 | 微量 | 少量 | 有残 | 严残 | 有残 | 严残 |  | 黄桂泉
2017-02-27 | 22:00 | HD12 | 17002334 | 73 | 35 |  | 20 |  |  | 99.51 | PASS | PASS | 10级 | 微量 | 少量 | 有残 | 严残 | 有残 | 严残 |  | 黄桂泉
2017-02-27 | 23:30 | 09BK | 17002381 | 230 | 182 | PASS | 20 | 2 | 7 | 99.57 | PASS | PASS | 8级残 | 微量 | 少量 | 有残 | 严残 | 有残 | 严残 | 120OK110微 | 周菊明
2017-02-27 | 24:00 | 8G04高粘度 | 17002372 | 315 | 272 | PASS | 20 | 2.5 | 9 | 99.37 | PASS | PASS | 9级 | 微量 | 少量 | 有残 | 严残 | 有残 | 严残 | 900K80断 | 周菊明
2017-02-28 | 8:00 | 8BL205 | 17002380 | 230 | 162 | PASS | 20 | 2 | 6 | 99.83 | PASS | PASS | 9级残 | 微量 | 少量 | 有残 | 严残 | 有残 | 严残 | 900K80断 | 李建丽
2017-02-28 | 8:00 | HD2 2 | 17002396 | 224 | 112 |  | 20 | 2 | 8 | 99.63 | PASS | PASS | 10级 | 微量 | 少量 | 有残 | 严残 | 有残 | 严残 |  | 李建丽
2017-02-28 | 8:00 | 8G01金禄 | 17002476 | 267 | 202 | PASS | 20 |  |  | 99.75 | PASS | PASS | 9级 | 微量 | 少量 | 有残 | 严残 | 有残 | 严残 | 90oK 80微残 | 李建丽
2017-02-28 | 10:30 | SP02深圳崇达 | 17002382 | 225 | 146 | PASS | 20 |  |  | 99.57 | PASS | PASS | 10级 | 微量 | 少量 | 少量多 | 有残 | 有残 | 严残 | 80oK 70微残 | 李小娟
2017-02-28 | 10:30 | G2006 | 17002377 | 276 | 200 | PASS | 20 | 1.5 | 3.5 | 99.76 | PASS | PASS | 10级 | 微量 | 少量 | 有残 | 严残 | 有残 | 严残 | 800K70断 | 李小娟
2017-02-28 | 10:30 | 8BL16金像 | 17002406 | 126 | 90 | PASS | 20 | 2 | 4.5 | 99.81 | PASS | PASS | 10级 | 微量 | 少量 | 少量多 | 有残 | 有残 | 严残 | 80oK 70微残 | 李小娟 |  | 样
2017-02-28 | 10:30 | HD8(1) | 17002399 | 102 | 76 |  | 20 |  |  | 99.62 | PASS | PASS | 10级 | 微量 | 少量 | 少量多 | 有残 | 有残 | 严残 |  | 李小娟
2017-02-28 | 10:30 | HD2低粘度2 | 17002482 | 90 |  |  | 20 | 4.2 | 6.5 | 99.59 | PASS | PASS | 9级 | 微量 | 少量 | 有残 | 严残 | 有残 | 严残 |  | 李小娟
2017-02-28 | 11:30 | HD2 (1) | 17002397 | 124 | 83 |  | 20 |  |  | 99.63 | PASS | PASS | 9级 | 微量 | 少量 | 有残 | 严残 | 有残 | 严残 |  | 谭娇娇
2017-02-28 | 11:30 | 8BL16金像 | 17002407 | 128 | 90 | PASS | 20 | 2 | 7 | 99.75 | PASS | PASS | 9级 | 微量 | 少量 | 少量多 | 有残 | 有残 | 严残 | 800K70断 | 谭娇娇
2017-02-28 | 11:30 | 8BK5 | 17002480 | 267 |  | 浅了 | 20 | 2 | 11 | 99.85 | PASS | PASS | 10级残 | 微量 | 少量 | 有残 | 严残 | 有残 | 严残 | 70oK 60断 | 谭娇娇
2017-02-28 | 11:30 | SP02深圳崇达 | 17002383 | 229 |  | PASS | 20 | 4 | 2 | 99.55 | PASS | PASS | 11级残 | 微量 | 少量 | 少量多 | 有残 | 有残 | 严残 | 800K70断 | 谭娇娇
2017-02-28 | 13:30 | 8G01中京 | 17002433 | 250 | 202 | PASS | 20 | 2 | 8 | 99.84 | PASS | PASS | 10级 | 微量 | 少量 | 有残 | 严残 | 有残 | 严残 | 70oK 60断 | 李建丽
2017-02-28 | 13:30 | HD2 (1) | 17002426 | 128 | 90 |  | 20 |  |  | 99.62 | PASS | PASS | 10级 | 微量 | 少量 | 有残 | 严残 | 有残 | 严残 |  | 李建丽
2017-02-28 | 13:30 | 19G | 17002478 | 350 | 250 | PASS | 20 | 2 | 8.5 | 99.55 | PASS | PASS | 11级 | 微量 | 少量 | 有残 | 严残 | 有残 | 严残 | 100OK90微残 | 李建丽 |  | 样
2017-02-28 | 14:30 | 8G04 | 17002435 | 240 | 184 | PASS | 20 | 1.5 | 7.5 | 99.37 | PASS | PASS | 9级 | 微量 | 少量 | 有残 | 严残 | 有残 | 严残 | 800K70断 | 李小娟
2017-02-28 | 14:30 | SP01 | 17002474 | 220 | 156 | PASS | 20 | 1.5 | 1.5 | 99.83 | PASS | PASS | 10级 | 微量 | 少量 | 少量多 | 有残 | 有残 | 严残 | 80oK 70微残 | 李小娟
2017-02-28 | 14:30 | DSP66HF01 | 17002402 | 260 | 210 | 偏黄 | 20 | 1 | 8 | 99.63 | PASS | PASS | 10级 | 微量 | 少量 | 有残 | 严残 | 有残 | 严残 | 900K80断 | 李小娟
2017-02-28 | 14:30 | 8G25 | 17002375 | 270 | 170 | PASS | 20 | 1 | 3 | 99.75 | PASS | PASS | 10级 | 微量 | 少量 | 有残 | 严残 | 有残 | 严残 | 800K70断 | 李小娟
2017-02-28 | 14:30 | HD8 无卤素 | 17002400 | 108 | 76 |  | 20 |  |  | 99.81 | PASS | PASS | 10级 | 微量 | 少量 | 有残 | 严残 | 有残 | 严残 |  | 李小娟
2017-02-28 | 15:30 | 8G04高粘度 | 17002371 | 310 | 240 | PASS | 20 | 1.5 | 8 | 99.85 | PASS | PASS | 10级 | 微量 | 少量 | 有残 | 严残 | 有残 | 严残 | 70oK 60断 | 周菊明
2017-02-28 | 15:30 | 8R2 | 17002387 | 260 | 190 | PASS | 20 | 2 |  | 99.35 | PASS | PASS | 10级 | 微量 | 少量 | 有残 | 严残 | 有残 | 严残 | 900K80断 | 周菊明
2017-02-28 | 15:30 | HD2 (2) | 17002426 | 130 | 92 |  | 20 |  |  | 99.62 | PASS | PASS | 10级 | 微量 | 少量 | 有残 | 严残 | 有残 | 严残 |  | 周菊明
2017-02-28 | 17:30 | 8G04 | 17002436 | 236 | 180 | PASS | 20 | 2 | 12.5 | 99.37 | PASS | PASS | 10级 | 微量 | 少量 | 有残 | 严残 | 有残 | 严残 | 900K80断 | 周菊明
2017-02-28 | 17:30 | 8G04 | 17002434 | 238 | 181 | PASS | 20 | 2.5 | 12.5 | 99.58 | PASS | PASS | 9级 | 微量 | 少量 | 有残 | 严残 | 有残 | 严残 | 900K80断 | 周菊明 |  | 下一箱
2017-02-28 | 17:30 | GH4001 | 17002439 | 340 | 278 | PASS | 20 | 2.5 | 16 | 99.38 | PASS | PASS | 11级 | 微量 | 少量 | 有残 | 严残 | 有残 | 严残 | 800K70断 | 周菊明
2017-02-28 | 17:30 | HD5(1) | 17002428 | 78 |  |  | 20 |  |  | 99.56 | PASS | PASS | 10级 | 微量 | 少量 | 有残 | 严残 | 有残 | 严残 |  | 周菊明
2017-02-28 | 20:00 | 12G | 17002477 | 350 | 282 | PASS | 20 | 3 | 11.5 | 99.37 | PASS | PASS | 10级 | 微量 | 少量 | 有残 | 严残 | 有残 | 严残 | 800K70断 | 黄桂泉
2017-02-28 | 20:00 | SP01 | 17002473 | 229 | 142 | PASS | 20 | 3 | 2 | 99.47 | PASS | PASS | 10级 | 微量 | 少量 | 有残 | 严残 | 有残 | 严残 | 900K80断 | 黄桂泉
2017-02-28 | 20:00 | 8BL16金像 | 17002440 | 128 | 85 | PASS | 20 | 3.5 | 7 | 99.65 | PASS | PASS | 10级 | 微量 | 少量 | 有残 | 严残 | 有残 | 严残 | 800K70断 | 黄桂泉
2017-02-28 | 20:00 | 8V4 | 17002413 | 270 | 208 | PASS | 20 | 2.5 | 8 | 99.58 | PASS | PASS | 9级 | 微量 | 少量 | 有残 | 严残 | 有残 | 严残 | 120OK110微 | 黄桂泉
2017-02-28 | 20:00 | 8BL16金像 | 17002441 | 123 | 92 | PASS | 20 | 4 | 7.5 | 99.38 | PASS | PASS | 10级 | 微量 | 少量 | 有残 | 严残 | 有残 | 严残 | 800K70断 | 黄桂泉
2017-02-28 | 20:00 | HD2 (1) | 17002427 | 130 | 82 |  | 20 |  |  | 99.64 | PASS | PASS | 10级 | 微量 | 少量 | 有残 | 严残 | 有残 | 严残 |  | 黄桂泉
2017-02-28 | 20:00 | HD5(2) | 17002428 | 70 | 32 |  | 20 |  |  | 99..64 | PASS | PASS | 9级 | 微量 | 少量 | 有残 | 严残 | 有残 | 严残 |  | 黄桂泉
2017-02-28 | 21:30 | 8G01中京 | 17002483 | 272 | 213 | PASS | 20 | 2.5 | 8.5 | 99.47 | PASS | PASS | 10级 | 微量 | 少量 | 有残 | 严残 | 有残 | 严残 | 900K80断 | 周菊明
2017-02-28 | 21:30 | HD8(2) | 17002399 | 103 | 56 |  | 20 |  |  | 99.38 | PASS | PASS | 9级 | 微量 | 少量 | 有残 | 严残 | 有残 | 严残 |  | 周菊明
2017-02-28 | 21:30 | HD2 (2) | 17002427 | 128 | 78 |  | 20 |  |  | 99.57 | PASS | PASS | 9级 | 微量 | 少量 | 有残 | 严残 | 有残 | 严残 |  | 周菊明
2017-02-28 | 23:30 | 8G25 | 17002432 | 278 | 215 | PASS | 20 | 1.5 | 3 | 99.78 | PASS | PASS | 10级 | 微量 | 少量 | 有残 | 严残 | 有残 | 严残 | 80oK 70微残 | 李小娟
2017-03-01 | 8:00 | 8G25 | 17002431 | 278 | 205 | PASS | 20 | 1.5 | 2.5 | 99.72 | PASS | PASS | 10级 | 微量 | 少量 | 有残 | 严残 | 有残 | 严残 | 70oK 60断 | 李小娟
2017-03-01 | 8:00 | HD2 (1) | 17002455 | 123 | 74 |  | 20 |  |  | 99.62 | PASS | PASS | 10级 | 微量 | 少量 | 有残 | 严残 | 有残 | 严残 |  | 李小娟
2017-03-01 | 8:00 | HD2 (1) 高 | 17002456 | 220 | 152 |  | 20 |  |  | 99.65 | PASS | PASS | 10级 | 微量 | 少量 | 有残 | 严残 | 有残 | 严残 |  | 李小娟
2017-03-01 | 8:00 | GL5金象 | 17002461 | 122 |  | PASS | 20 | 2.5 | 5.5 | 99.86 | PASS | PASS | 11级 | 微量 | 少量 | 少量多 | 有残 | 有残 | 严残 | 800K70断 | 李小娟
2017-03-01 | 9:30 | 9G | 17002459 | 270 | 198 | PASS | 20 | 2 | 4.5 | 99.85 | PASS | PASS | 10级残 | 微量 | 少量 | 有残 | 严残 | 有残 | 严残 | 100OK,90断 | 李小娟
2017-03-01 | 9:30 | HD2 (2)高粘度 | 17002456 | 200 | 135 |  | 20 |  |  | 99.51 | PASS | PASS | 10级 | 微量 | 少量 | 有残 | 严残 | 有残 | 严残 |  | 李小娟 |  | 样
2017-03-01 | 9:30 | HD8(1) | 17002429 | 108 | 76 |  | 20 |  |  | 99.68 | PASS | PASS | 11级 | 微量 | 少量 | 少量多 | 有残 | 有残 | 严残 |  | 李小娟
2017-03-01 | 9:30 | G602 | 17002437 | 234 | 168 | PASS | 20 | 1 | 6.5 | 99.34 | PASS | PASS | 10级 | 微量 | 少量 | 有残 | 严残 | 有残 | 严残 | 70oK 60断 | 李建丽
2017-03-01 | 10:30 | SP02深圳崇达 | 17002442 | 226 | 148 | PASS | 20 | 4 | 2 | 99.78 | PASS | PASS | 9级 | 微量 | 少量 | 少量多 | 有残 | 有残 | 严残 | 80oK 70微残 | 李建丽
2017-03-01 | 10:30 | 44G | 17002460 | 240 | 180 | PASS | 20 | 2 | 8 | 99.89 | PASS | PASS | 9级 | 微量 | 少量 | 有残 | 严残 | 有残 | 严残 | 800K70断 | 李建丽
2017-03-01 | 11:00 | HD2 (2) | 17002455 | 124 | 86 |  | 20 |  |  | 99.62 | PASS | PASS | 9级 | 微量 | 少量 | 有残 | 严残 | 有残 | 严残 |  | 李建丽
2017-03-01 | 11:00 | 8R | 17002447 | 270 | 200 | PASS | 20 | 2 | 8 | 99.35 | PASS | PASS | 11级残 | 微量 | 少量 | 有残 | 严残 | 有残 | 严残 | 800K70断 | 李建丽
2017-03-01 | 11:30 | 6GHB07 | 17002463 | 300 | 230 | PASS | 20 | 2 | 12 | 99.67 | PASS | PASS | 10级 | 微量 | 少量 | 有残 | 严残 | 有残 | 严残 | 900K80断 | 李建丽 |  | 样
2017-03-01 | 11:30 | 87GHB | 17002481 | 240 | 180 | PASS | 20 | 2 | 4.5 | 99.81 | PASS | PASS | 10级 | 微量 | 少量 | 有残 | 严残 | 有残 | 严残 | 50OK40微残 | 谭娇娇
2017-03-01 | 13:30 | GH15 | 17002500 | 270 | 198 | PASS | 30 | 2.5 | 10.5 | 99.84 | PASS | PASS | 9级 | 微量 | 少量 | 有残 | 严残 | 有残 | 严残 | 800K70断 | 谭娇娇
2017-03-01 | 14:30 | SP01 | 17002472 | 220 | 166 | PASS | 20 | 3.5 | 2 | 99.28 | PASS | PASS | 10级 | 微量 | 少量 | 少量多 | 有残 | 有残 | 严残 | 70oK 60断 | 谭娇娇
2017-03-01 | 14:30 | 8V4 | 17002470 | 262 | 202 | PASS | 20 | 2 | 5.5 | 99.65 | PASS | PASS | 9级 | 微量 | 少量 | 有残 | 严残 | 有残 | 严残 | 70OK60微残 | 谭娇娇
2017-03-01 | 14:30 | GH15 | 17002501 | 270 | 190 | PASS | 20 | 2.5 | 10 | 99.82 | PASS | PASS | 10级 | 微量 | 少量 | 有残 | 严残 | 有残 | 严残 | 90oK 80微残 | 谭娇娇
2017-03-01 | 14:30 | 09BL60 | 17002464 | 330 | 265 | PASS | 20 | 2.5 | 7.5 | 99.57 | PASS | PASS | 9级 | 微量 | 少量 | 有残 | 严残 | 有残 | 严残 | 800K70断 | 谭娇娇
2017-03-01 | 14:30 | HD8 (1) | 17002457 | 106 | 74 |  | 20 |  |  | 99.63 | PASS | PASS | 10级 | 微量 | 少量 | 有残 | 严残 | 有残 | 严残 |  | 谭娇娇
2017-03-01 | 14:30 | HD8(2) | 17002457 | 100 | 70 |  | 20 |  |  | 99.53 | PASS | PASS | 9级 | 微量 | 少量 | 有残 | 严残 | 有残 | 严残 |  | 谭娇娇
2017-03-01 | 15:30 | HD21 | 17002484 | 100 | 84 |  | 20 |  |  | 99.18 | PASS | PASS | 10级 | 微量 | 少量 | 有残 | 严残 | 有残 | 严残 |  | 黄桂泉
2017-03-01 | 17:30 | HD2 (1) 高 | 17002492 | 220 | 138 |  | 20 |  |  | 99.25 | PASS | PASS | 10级 | 微量 | 少量 | 有残 | 严残 | 有残 | 严残 |  | 黄桂泉
2017-03-01 | 19:00 | 8R15 | 17002541 | 261 | 201 | PASS | 20 | 3 | 6 | 99.32 | PASS | PASS | 10级 | 微量 | 少量 | 有残 | 严残 | 有残 | 严残 | 100OK,90断 | 黄桂泉
2017-03-01 | 20:00 | HD2101 | 17002493 | 100 | 38 |  | 20 |  |  | 99.34 | PASS | PASS | 10级 | 微量 | 少量 | 有残 | 严残 | 有残 | 严残 |  | 黄桂泉
2017-03-01 | 20:00 | 8G25 | 17002495 | 278 | 215 | PASS | 20 | 1.5 | 3.5 | 99.25 | PASS | PASS | 10级 | 微量 | 少量 | 有残 | 严残 | 有残 | 严残 | 1100K100断 | 黄桂泉
2017-03-01 | 20:00 | HD2 (1) | 17002491 | 127 | 80 |  | 20 |  |  | 99.28 | PASS | PASS | 10级 | 微量 | 少量 | 有残 | 严残 | 有残 | 严残 |  | 黄桂泉
2017-03-01 | 20:00 | 8BL | 17002507 | 270 | 202 | PASS | 20 | 2 | 6.5 | 99.44 | PASS | PASS | 9级 | 微量 | 少量 | 有残 | 严残 | 有残 | 严残 | 120OK110断 | 黄桂泉
2017-03-01 | 20:00 | HD2 (2)高粘度 | 17002492 | 220 | 150 |  | 20 |  |  | 99.54 | PASS | PASS | 10级 | 微量 | 少量 | 有残 | 严残 | 有残 | 严残 |  | 黄桂泉
2017-03-01 | 20:00 | HD2 1 | 17002490 | 128 | 80 |  | 20 |  |  | 99.58 | PASS | PASS | 10级 | 微量 | 少量 | 有残 | 严残 | 有残 | 严残 |  | 黄桂泉
2017-03-01 | 20:00 | SP02深圳崇达 | 17002465 | 228 | 137 | PASS | 20 | 3.5 | 1.5 | 99.67 | PASS | PASS | 11级 | 微量 | 少量 | 有残 | 严残 | 有残 | 严残 |  | 黄桂泉
2017-03-01 | 21:00 | 8BL10{2} | 17002462 | 260 | 200 | PASS | 25 | 1.6 | 5 | 99.66 | PASS | PASS | 9级 | 微量 | 少量 | 有残 | 严残 | 有残 | 严残 | 100OK90断 | 黄桂泉
2017-03-01 | 21:00 | SK11 | 17002438 | 346 | 206 | PASS | 22.5 |  |  | 99.55 | PASS | PASS | 11级 | 微量 | 少量 | 有残 | 严残 | 有残 | 严残 |  | 黄桂泉
2017-03-01 | 22:00 | HD12C | 17002475 | 78 | 43 |  | 20 |  |  | 99.19 | PASS | PASS | 11级 | 微量 | 少量 | 有残 | 严残 | 有残 | 严残 |  | 黄桂泉
2017-03-01 | 22:00 | HD2 2 | 17002490 | 125 | 82 |  | 20 |  |  | 99.22 | PASS | PASS | 10级 | 微量 | 少量 | 有残 | 严残 | 有残 | 严残 |  | 黄桂泉
2017-03-01 | 22:00 | 8G01中京 | 17002499 | 270 | 208 | PASS | 20 | 2.5 | 8 | 99.29 | PASS | PASS | 9级 | 微量 | 少量 | 有残 | 严残 | 有残 | 严残 | 100OK90断 | 黄桂泉
2017-03-01 | 22:00 | 9G201 | 17002503 | 260 | 173 | PASS | 25 | 1 | 0.5 | 99.24 | PASS | PASS | 10级 | 微量 | 少量 | 有残 | 严残 | 有残 | 严残 | 70oK 60断 | 黄桂泉
2017-03-01 | 22:00 | 8G25 | 17002496 | 278 | 215 | PASS | 22.5 | 1.5 | 4 | 99.68 | PASS | PASS | 10级 | 微量 | 少量 | 有残 | 严残 | 有残 | 严残 | 1100K100断 | 周菊明
2017-03-01 | 22:30 | 8BL10(1) | 17002462 | 267 | 208 | PASS | 20 | 1.6 | 5 | 99.37 | PASS | PASS | 9级 | 微量 | 少量 | 有残 | 严残 | 有残 | 严残 | 100OK,90断 | 周菊明 |  | 下一箱
2017-03-01 | 23:30 | 8G01中京 | 17002497 | 278 | 218 | PASS | 20 | 2 | 7 | 99.65 | PASS | PASS | 10级 | 微量 | 少量 | 有残 | 严残 | 有残 | 严残 | 1100K100断 | 周菊明
2017-03-01 | 23:30 | 8G01中京 | 17002498 | 278 | 215 | PASS | 20 | 2 | 7.5 | 99.37 | PASS | PASS | 10级 | 微量 | 少量 | 有残 | 严残 | 有残 | 严残 | 100OK,90断 | 周菊明
2017-03-01 | 23:30 | 59G | 17002543 | 298 | 232 | PASS | 20 | 3 | 8 | 99.54 | PASS | PASS | 10级 | 微量 | 少量 | 有残 | 严残 | 有残 | 严残 | 80oK 70微残 | 李小娟
2017-03-02 | 8:00 | HD2 (1) | 17002491 | 120 | 75 |  | 20 |  |  | 99.57 | PASS | PASS | 9级 | 微量 | 少量 | 有残 | 严残 | 有残 | 严残 |  | 李小娟
2017-03-02 | 8:00 | HD2 1 | 17002522 | 122 | 75 |  | 20 |  |  | 99.88 | PASS | PASS | 9级 | 微量 | 少量 | 有残 | 严残 | 有残 | 严残 |  | 李小娟
2017-03-02 | 8:00 | HD2 (2) | 17002522 | 120 | 80 |  | 20 |  |  | 9.63 | PASS | PASS | 9级 | 微量 | 少量 | 有残 | 严残 | 有残 | 严残 |  | 李小娟
2017-03-02 | 9:30 | 8G25试样１ | 17002504 | 275 |  | PASS | 20 | 2 | 3 | 99.72 | PASS | PASS | 10级 | 微量 | 少量 | 有残 | 严残 | 有残 | 严残 | 90oK 80微残 | 李小娟
2017-03-02 | 9:30 | MG60 | 17002532 | 270 | 160 | PASS | 20 | 2 | 0.5 | 99.65 | PASS | PASS | 10级 | 微量 | 少量 | 少量多 | 有残 | 有残 | 严残 | 80oK 70微残 | 李小娟
2017-03-02 | 9:30 | HD12 | 17002458 | 71 | 45 |  | 20 |  |  | 99.39 | PASS | PASS | 10级 | 微量 | 少量 | 少量多 | 有残 | 有残 | 严残 |  | 李小娟
2017-03-02 | 9:30 | HD8 (1) | 17002523 | 108 | 76 |  | 20 |  |  | 99.28 | PASS | PASS | 10级 | 微量 | 少量 | 有残 | 严残 | 有残 | 严残 |  | 李小娟
2017-03-02 | 9:30 | 6GHB深色 | 17002502 | 260 |  | PASS | 20 | 2.5 | 6 | 99.85 | PASS | PASS | 10级 | 微量 | 少量 | 有残 | 严残 | 有残 | 严残 | 800K70断 | 谭娇娇
2017-03-02 | 10:30 | SP02深圳崇达 | 17002466 | 223 |  | PASS | 20 | 5 | 1 | 99.57 | PASS | PASS | 10级 | 微量 | 少量 | 有残 | 严残 | 有残 | 严残 | 70oK 60断 | 谭娇娇
2017-03-02 | 10:30 | 44G | 17002528 | 240 | 180 | PASS | 20 | 2.5 | 8 | 99.68 | PASS | PASS | 9级 | 微量 | 少量 | 有残 | 严残 | 有残 | 严残 | 80oK 70微残 | 谭娇娇
2017-03-02 | 10:30 | 6GHB01骏亚 | 17002535 | 238 | 182 | PASS | 20 | 2.5 | 7 | 99.52 | PASS | PASS | 9级 | 微量 | 少量 | 有残 | 严残 | 有残 | 严残 | 120OK110微残 | 谭娇娇
2017-03-02 | 10:30 | GH1801 | 17002531 | 360 | 288 | PASS | 20 | 2 | 8.5 | 99.68 | PASS | PASS | 10级 | 微量 | 少量 | 有残 | 严残 | 有残 | 严残 | 90oK 80微残 | 李小娟
2017-03-02 | 11:00 | SP02 | 17002443 | 225 | 148 | PASS | 20 | 4.5 | 2.5 | 99.44 | PASS | PASS | 10级 | 微量 | 少量 | 少量多 | 有残 | 有残 | 严残 | 70OK60微残 | 李小娟
2017-03-02 | 11:00 | HD8(2) | 17002523 | 110 | 80 |  | 20 |  |  | 99.65 | PASS | PASS | 10级 | 微量 | 少量 | 有残 | 严残 | 有残 | 严残 |  | 李小娟
2017-03-02 | 11:00 | 6GHBS | 17002505 | 276 |  | PASS | 20 | 2 | 11.5 | 98.8 | PASS | PASS | 8级 | 微量 | 少量 | 少量多 | 有残 | 有残 | 严残 | 100OK90微残 | 李小娟
2017-03-02 | 11:00 | 8G01中京 | 17002527 | 278 | 201 | PASS | 20 | 1.5 | 7 | 99.75 | PASS | PASS | 9级 | 微量 | 少量 | 有残 | 严残 | 有残 | 严残 | 900K80断 | 李小娟
2017-03-02 | 11:00 | 8G25 | 17002529 | 276 | 190 | PASS | 20 | 1.5 | 4.5 | 99.51 | PASS | PASS | 10级 | 微量 | 少量 | 有残 | 严残 | 有残 | 严残 | 900K80断 | 李小娟
2017-03-02 | 11:00 | 8BK5 | 17002508 | 264 | 198 | PASS | 20 | 2 | 12 | 99.8 | PASS | PASS | 9级 | 微量 | 少量 | 有残 | 严残 | 有残 | 严残 | 130OK120残 | 李小娟
2017-03-02 | 12:00 | HD22试样2 | 17002525 | 145 | 94 |  | 20 |  |  | 99.35 | PASS | PASS | 10级 | 微量 | 少量 | 有残 | 严残 | 有残 | 严残 |  | 谭娇娇
2017-03-02 | 12:00 | 8BL2 | 17002536 | 240 | 180 | PASS | 20 | 1 | 5 | 99.47 | PASS | PASS | 8级 | 微量 | 少量 | 有残 | 严残 | 有残 | 严残 | 140OK130微残 | 谭娇娇
2017-03-02 | 13:30 | HD25 2 | 17002524 | 98 | 74 |  | 20 |  |  | 99.63 | PASS | PASS | 10级 | 微量 | 少量 | 有残 | 严残 | 有残 | 严残 |  | 谭娇娇
2017-03-02 | 14:30 | SP02 | 17002510 | 220 | 142 | PASS | 20 | 3 | 2.5 | 99.43 | PASS | PASS | 10级 | 微量 | 少量 | 有残 | 严残 | 有残 | 严残 | 800K70断 | 谭娇娇
2017-03-02 | 14:30 | 8R17 | 17002599 | 270 | 200 | PASS | 20 | 1 | 5.5 | 99.11 | PASS | PASS | 9级 | 微量 | 少量 | 有残 | 严残 | 有残 | 严残 | 60OK 50断 | 谭娇娇 |  | 标样
2017-03-02 | 14:30 | GH4001 | 17002534 | 335 | 270 | PASS | 20 | 1 | 11 | 99.78 | PASS | PASS | 10级 | 微量 | 少量 | 有残 | 严残 | 有残 | 严残 | 800K70断 | 谭娇娇
2017-03-02 | 14:30 | HD2 (1) | 17002552 | 122 | 85 |  | 20 |  |  | 99.53 | PASS | PASS | 10级 | 微量 | 少量 | 有残 | 严残 | 有残 | 严残 |  | 谭娇娇
2017-03-02 | 16:00 | HD12 | 17002526 | 74 |  |  | 20 |  |  | 99.88 | PASS | PASS | 10级 | 微量 | 少量 | 有残 | 严残 | 有残 | 严残 |  | 谭娇娇
2017-03-02 | 16:00 | HD25 1 | 17002524 | 97 |  |  | 20 |  |  | 99.79 | PASS | PASS | 10级 | 微量 | 少量 | 有残 | 严残 | 有残 | 严残 |  | 谭娇娇
2017-03-02 | 17:30 | 8G25 | 17002557 | 280 | 190 | PASS | 20 | 2 | 3 | 99.37 | PASS | PASS | 10级 | 微量 | 少量 | 有残 | 严残 | 有残 | 严残 | 900K80断 | 周菊明
2017-03-02 | 17:30 | 8G25 | 17002530 | 280 | 192 | PASS | 20 | 2 | 3 | 99.65 | PASS | PASS | 10级 | 微量 | 少量 | 有残 | 严残 | 有残 | 严残 | 900K80断 | 周菊明
2017-03-02 | 17:30 | HD2 (2) | 17002552 | 128 | 88 |  | 20 |  |  | 99.48 | PASS | PASS | 10级 | 微量 | 少量 | 有残 | 严残 | 有残 | 严残 |  | 周菊明
2017-03-02 | 17:30 | HD12 | 17002526 | 74 |  |  | 20 |  |  | 99.37 | PASS | PASS | 10级 | 微量 | 少量 | 有残 | 严残 | 有残 | 严残 |  | 周菊明
2017-03-02 | 20:00 | HD28HF | 17002545 | 104 | 95 |  | 20 |  |  | 99.13 | PASS | PASS | 9级 | 微量 | 少量 | 有残 | 严残 | 有残 | 严残 |  | 周菊明
2017-03-02 | 20:00 | HD2 (2)高粘度 | 17002554 | 220 | 142 |  | 20 |  |  | 99.24 | PASS | PASS | 10级 | 微量 | 少量 | 有残 | 严残 | 有残 | 严残 |  | 周菊明
2017-03-02 | 20:00 | SP02深圳崇达 | 17002509 | 230 | 138 | PASS | 20 | 4 | 3 | 99.57 | PASS | PASS | 10级 | 微量 | 少量 | 有残 | 严残 | 有残 | 严残 |  | 周菊明
2017-03-02 | 20:30 | 8G01中京 | 17002562 | 273 | 206 | PASS | 20 | 2 | 7.5 | 99.59 | PASS | PASS | 10级 | 微量 | 少量 | 有残 | 严残 | 有残 | 严残 | 800K70断 | 周菊明
2017-02-03 | 20:30 | 8G25 | 17002559 | 280 | 216 | PASS | 20 | 2 | 5 | 99.62 | PASS | PASS | 10级 | 微量 | 少量 | 有残 | 严残 | 有残 | 严残 | 120OK110微 | 周菊明
2017-03-02 | 20:30 | HD2 (1) | 17002554 | 220 | 150 | PASS | 20 |  |  | 99.33 | PASS | PASS | 10级 | 微量 | 少量 | 有残 | 严残 | 有残 | 严残 |  | 周菊明
2017-03-02 | 20:30 | HS2 | 17002556 | 110 | 75 | PASS | 20 |  |  | 99.45 | PASS | PASS | 10级 | 微量 | 少量 | 有残 | 严残 | 有残 | 严残 |  | 周菊明
2017-03-02 | 21:30 | HS2 | 17002494 | 104 | 72 | PASS | 20 |  |  | 99.49 | PASS | PASS | 10级 | 微量 | 少量 | 有残 | 严残 | 有残 | 严残 |  | 周菊明
2017-03-02 | 21:30 | 8BL2 | 17002568 | 238 | 152 | PASS | 20 | 2 | 5 | 99.53 | PASS | PASS | 9级 | 微量 | 少量 | 有残 | 严残 | 有残 | 严残 | 100OK,90断 | 周菊明
2017-03-02 | 22:30 | 8G01中京 | 17002560 | 277 | 216 | PASS | 20 | 1.5 | 7 | 99.37 | PASS | PASS | 9级 | 微量 | 少量 | 有残 | 严残 | 有残 | 严残 | 800K70断 | 黄桂泉
2017-03-02 | 22:30 | HD2 (1) | 17002553 | 120 | 75 |  | 20 |  |  | 99.42 | PASS | PASS | 9级 | 微量 | 少量 | 有残 | 严残 | 有残 | 严残 |  | 黄桂泉
2017-03-02 | 22:30 | 9G201永隆 | 17002565 | 270 | 182 | PASS | 20 |  |  | 99.18 | PASS | PASS | 10级 | 微量 | 少量 | 有残 | 严残 | 有残 | 严残 |  | 黄桂泉
2017-03-02 | 23:00 | 6GHBS | 17002566 | 275 | 208 | PASS | 20 |  |  | 98.8 | PASS | PASS | 8级 | 微量 | 少量 | 有残 | 严残 | 有残 | 严残 |  | 黄桂泉
2017-03-02 | 23:00 | 8G01中京 | 17002561 | 280 | 216 | PASS | 20 |  |  | 99.27 | PASS | PASS | 9级 | 微量 | 少量 | 有残 | 严残 | 有残 | 严残 |  | 黄桂泉
2017-03-02 | 23:00 | HD11 | 17002555 | 104 | 55 |  | 20 |  |  | 99.17 | PASS | PASS | 10级 | 微量 | 少量 | 有残 | 严残 | 有残 | 严残 |  | 黄桂泉
2017-03-02 | 23:30 | MBK01 | 17002471 | 150 | 130 | PASS | 30 | 3 | 11 | 99.47 | PASS | PASS | 9级 | 微量 | 微量 | 少量多 | 有残 | 有残 | 严残 | 90OK 80残 | 黄桂泉
2017-03-03 | 8:00 | HD2 (2) | 17002553 | 125 | 78 |  | 20 |  |  | 99.57 | PASS | PASS | 9级 | 微量 | 少量 | 有残 | 严残 | 有残 | 严残 |  | 李小娟
2017-03-03 | 8:00 | 8G01永隆 | 17002563 | 93 | 67 | PASS | 20 | 2.5 | 7 | 99.84 | PASS | PASS | 10级 | 微量 | 少量 | 有残 | 严残 | 有残 | 严残 | 100OK90微残 | 李小娟
2017-03-03 | 8:00 | 09BL28 | 17002544 | 290 | 223 | PASS | 20 | 1.5 | 3.5 | 99.88 | PASS | PASS | 9级 | 微量 | 少量 | 有残 | 严残 | 有残 | 严残 | 900K80断 | 李小娟
2017-03-03 | 9:30 | HD2 2 | 17002581 | 122 | 87 |  | 20 |  |  | 99.63 | PASS | PASS | 9级 | 微量 | 少量 | 有残 | 严残 | 有残 | 严残 |  | 谭娇娇
2017-03-03 | 9:30 | 44G | 17002586 | 240 | 180 | PASS | 20 | 2 | 10 | 99 | PASS | PASS | 9级 | 微量 | 少量 | 有残 | 严残 | 有残 | 严残 | 900K80断 | 谭娇娇 |  | 下一箱
2017-03-03 | 9:30 | HD22试样2 1 | 17002583 | 142 |  |  | 20 |  |  | 99.26 | PASS | PASS | 10级 | 微量 | 少量 | 有残 | 严残 | 有残 | 严残 |  | 谭娇娇
2017-03-03 | 9:30 | HD2 1 | 17002582 | 127 | 90 |  | 20 |  |  | 99.64 | PASS | PASS | 9级残 | 微量 | 少量 | 有残 | 严残 | 有残 | 严残 |  | 谭娇娇
2017-03-03 | 9:30 | HD2 2 | 17002582 | 123 | 88 |  | 20 |  |  | 99.62 | PASS | PASS | 9级 | 微量 | 少量 | 有残 | 严残 | 有残 | 严残 |  | 谭娇娇
2017-03-03 | 10:30 | 8G04建业 | 17002564 | 180 | 136 | PASS | 20 | 3.5 | 11.5 | 99.81 | PASS | PASS | 9级 | 微量 | 少量 | 有残 | 严残 | 有残 | 严残 | 900K80断 | 谭娇娇
2017-03-03 | 10:30 | 8G04 | 17002587 | 240 | 181 | PASS | 20 | 3 | 12.5 | 99.85 | PASS | PASS | 9级 | 微量 | 少量 | 有残 | 严残 | 有残 | 严残 | 80oK 70微残 | 谭娇娇
2017-03-03 | 10:30 | MG9 | 17002663 | 269 | 196 | 偏黄 | 20 | 2.2 | 2.5 | 99.23 | PASS | PASS | 10级 | 微量 | 少量 | 有残 | 严残 | 有残 | 严残 | 70oK 60断 | 谭娇娇
2017-03-03 | 10:30 | HD2 1 | 17002581 | 120 | 84 |  | 20 |  |  | 99.27 | PASS | PASS | 9级 | 微量 | 少量 | 有残 | 严残 | 有残 | 严残 |  | 谭娇娇
2017-03-03 | 10:30 | HD22试样2 | 17002583 | 140 | 97 |  | 20 |  |  | 99.65 | PASS | PASS | 10级 | 微量 | 少量 | 有残 | 严残 | 有残 | 严残 |  | 谭娇娇
2017-03-03 | 11:00 | GH15 | 17002589 | 270 | 198 | PASS | 20 | 2 | 9 | 99.78 | PASS | PASS | 8级 | 微量 | 少量 | 有残 | 严残 | 有残 | 严残 | 110OK100残 | 谭娇娇
2017-03-03 | 11:00 | 09BL | 17002569 | 230 | 165 | PASS | 20 | 2 | 5 | 99.69 | PASS | PASS | 9级 | 微量 | 少量 | 有残 | 严残 | 有残 | 严残 | 130OK120残 | 谭娇娇
2017-03-03 | 11:00 | HD21 | 17002584 | 100 |  |  | 20 |  |  | 99.52 | PASS | PASS | 8级 | 微量 | 少量 | 有残 | 严残 | 有残 | 严残 |  | 谭娇娇
2017-03-03 | 11:30 | 8BL2 | 17002594 | 235 | 170 | PASS | 20 | 2 | 9 | 99.69 | PASS | PASS | 8级 | 微量 | 少量 | 有残 | 严残 | 有残 | 严残 | 110OK100断 | 谭娇娇
2017-03-03 | 14:30 | SP8T3 | 17002595 | 220 | 142 | PASS | 20 | 5 | 1 | 99.6 | PASS | PASS | 10级 | 微量 | 少量 | 有残 | 严残 | 有残 | 严残 | 70oK 60断 | 李小娟
2017-03-03 | 14:30 | 8G25 | 17002558 | 280 | 190 | PASS | 25 | 2 | 4 | 99.66 | PASS | PASS | 10级 | 微量 | 少量 | 有残 | 严残 | 有残 | 严残 | 800K70断 | 李小娟
2017-03-03 | 14:30 | 8BKH | 17002593 | 240 |  | PASS | 20 | 3 | 6.5 | 99.86 | PASS | PASS | 8级 | 微量 | 少量 | 有残 | 严残 | 有残 | 严残 | 150OK140微残 | 李小娟 |  | 样
2017-03-03 | 14:30 | 8G04 | 17002616 | 240 | 180 | PASS | 20 | 2.5 | 8 | 99.78 | PASS | PASS | 9级 | 微量 | 少量 | 有残 | 严残 | 有残 | 严残 | 800K70断 | 李小娟
2017-03-03 | 15:30 | 8G04试样 | 17002618 | 240 | 182 | PASS | 20 | 2 | 11 | 99.52 | PASS | PASS | 9级 | 微量 | 少量 | 有残 | 严残 | 有残 | 严残 | 90oK 80微残 | 李小娟
2017-03-03 | 17:30 | SP8T3 | 17002596 | 220 | 142 | PASS | 20 | 3.5 | 2.5 | 99.67 | PASS | PASS | 10级 | 微量 | 少量 | 有残 | 严残 | 有残 | 严残 |  | 周菊明
2017-03-03 | 17:30 | 8BL2 | 17002624 | 210 | 172 | PASS | 20 | 1.5 | 6 | 99.75 | PASS | PASS | 10级 | 微量 | 少量 | 有残 | 严残 | 有残 | 严残 | 130OK120残 | 周菊明
2017-03-03 | 17:30 | GH1801 | 17002590 | 370 | 288 | PASS | 20 | 2 | 8 | 99.37 | PASS | PASS | 10级 | 微量 | 少量 | 有残 | 严残 | 有残 | 严残 | 120OK110微 | 周菊明
2017-03-03 | 17:30 | HD2 (1) | 17002610 | 120 | 80 |  | 20 |  |  | 99.58 | PASS | PASS | 10级 | 微量 | 少量 | 有残 | 严残 | 有残 | 严残 |  | 周菊明
2017-03-03 | 19:30 | 9G | 17002614 | 260 | 200 | PASS | 20 |  |  | 99.57 | PASS | PASS | 10级 | 微量 | 少量 | 严残 | 显不净 | 有残 | 严残 | 1100K100断 | 周菊明
2017-03-03 | 20:00 | GH1801 | 17002613 | 370 | 276 |  | 20 |  |  | 99.58 | PASS | PASS | 10级 | 微量 | 少量 | 有残 | 严残 | 有残 | 严残 | 900K80断 | 周菊明
2017-03-03 | 20:00 | HD2 2 | 17002610 | 120 | 78 |  | 20 |  |  | 99.37 | PASS | PASS | 10级 | 微量 | 少量 | 有残 | 严残 | 有残 | 严残 |  | 周菊明
2017-03-03 | 21:30 | 44G | 17002620 | 240 | 185 | PASS | 20 | 1 | 5 | 99.37 | PASS | PASS | 10级 | 微量 | 少量 | 有残 | 严残 | 有残 | 严残 | 800K70断 | 周菊明
2017-03-03 | 21:30 | SP8T3 | 17002571 | 214 | 130 | PASS | 20 | 3 | 2 | 99.58 | PASS | PASS | 10级 | 微量 | 少量 | 有残 | 严残 | 有残 | 严残 |  | 周菊明
2017-03-03 | 21:30 | 8G04 | 17002588 | 238 | 182 | PASS | 20 | 2 | 9 | 99.37 | PASS | PASS | 10级 | 微量 | 少量 | 有残 | 严残 | 有残 | 严残 |  | 周菊明
2017-03-03 | 21:30 | 3G | 17002621 | 270 | 205 | PASS | 20 | 2 | 8 | 99.78 | PASS | PASS | 10级 | 微量 | 少量 | 有残 | 严残 | 有残 | 严残 |  | 周菊明
2017-03-03 | 21:30 | HD5 | 17002611 | 80 | 32 |  | 20 |  |  | 99.17 | PASS | PASS | 10级 | 微量 | 少量 | 有残 | 严残 | 有残 | 严残 |  | 周菊明
2017-03-03 | 22:30 | HD12 | 17002585 | 80 | 52 |  | 20 |  |  | 99.34 | PASS | PASS | 10级 | 微量 | 少量 | 有残 | 严残 | 有残 | 严残 |  | 周菊明
2017-03-03 | 22:30 | HD5 2 | 17002611 | 72 | 38 |  | 20 |  |  | 99.54 | PASS | PASS | 10级 | 微量 | 少量 | 有残 | 严残 | 有残 | 严残 |  | 周菊明
2017-03-03 | 22:30 | 23GHB | 17002506 | 260 | 200 | 偏黄 | 20 | 3 | 13.5 | 99.37 | PASS | PASS | 10级 | 微量 | 少量 | 有残 | 严残 | 有残 | 严残 |  | 谭娇娇
2017-03-03 | 22:30 | 9G | 17002615 | 270 | 206 | PASS | 20 | 2 | 5 | 99.58 | PASS | PASS | 10级 | 微量 | 少量 | 有残 | 严残 | 有残 | 严残 |  | 谭娇娇
2017-03-03 | 22:30 | 8BL2 | 17002623 | 230 | 182 | PASS | 20 | 1.5 | 3 | 99.21 | PASS | PASS | 9级 | 微量 | 少量 | 有残 | 严残 | 有残 | 严残 |  | 谭娇娇
2017-03-03 | 23:00 | WB5101 | 17002630 | 274 | 250 | PASS | 20 | 2 | 15 | 99.58 | PASS | PASS | 6级 | 微量 | 少量 | 有残 | 严残 | 有残 | 严残 | 130OK120残 | 谭娇娇
2017-03-03 | 23:00 | 8BKH5 | 17002570 | 270 | 216 | PASS | 20 | 2 | 9 | 99.58 | PASS | PASS | 9级残 | 微量 | 少量 | 有残 | 显不净 | 有残 | 严残 | 1100K100断 | 周菊明
2017-03-03 | 23:30 | 8G04 | 17002617 | 235 | 181 | PASS | 20 | 2.5 | 8 | 99.18 | PASS | PASS | 9级 | 微量 | 少量 | 有残 | 严残 | 有残 | 严残 | 900K80断 | 周菊明
2017-03-03 | 23:30 | 8G04 | 17002643 | 240 |  | PASS | 20 | 2.5 | 7.5 | 99.47 | PASS | PASS | 9级 | 微量 | 少量 | 有残 | 严残 | 有残 | 严残 | 100OK,90断 | 周菊明
2017-03-03 | 23:30 | HD2 1 | 17002638 | 127 | 80 |  | 20 |  |  | 99.62 | PASS | PASS | 10级 | 微量 | 少量 | 有残 | 严残 | 有残 | 严残 |  | 谭娇娇
2017-03-04 | 8:00 | HB36 | 17002612 | 334 | 158 |  | 20 |  |  | 99.36 | PASS | PASS | 10级 | 微量 | 少量 | 有残 | 严残 | 有残 | 严残 |  | 谭娇娇
2017-03-04 | 8:00 | 8G04 | 17002619 | 240 | 188 | PASS | 20 | 2.5 | 7 | 99.78 | PASS | PASS | 10级 | 微量 | 少量 | 有残 | 严残 | 有残 | 严残 | 80oK 70微残 | 谭娇娇
2017-03-04 | 9:30 | HD2 2 | 17002609 | 130 | 91 |  | 20 |  |  | 99.63 | PASS | PASS | 9级 | 微量 | 少量 | 有残 | 严残 | 有残 | 严残 |  | 李小娟
2017-03-04 | 9:30 | SK3601 | 17002592 | 410 | 225 | PASS | 20 |  |  | 99.35 | PASS | PASS | 13级 | 微量 | 少量 | 有残 | 严残 | 有残 | 严残 |  | 李小娟
2017-03-04 | 9:30 | HD2 2 | 17002638 | 128 | 89 |  | 20 |  |  | 99.38 | PASS | PASS | 9级 | 微量 | 少量 | 有残 | 严残 | 有残 | 严残 |  | 李小娟
2017-03-04 | 9:30 | HD2 1 | 17002639 | 129 | 90 |  | 20 |  |  | 99.64 | PASS | PASS | 9级 | 微量 | 少量 | 有残 | 严残 | 有残 | 严残 |  | 李小娟 |  | 下一箱
2017-03-04 | 9:30 | HD2 1 | 17002609 | 130 | 92 |  | 20 |  |  | 99.57 | PASS | PASS | 9级 | 微量 | 少量 | 有残 | 严残 | 有残 | 严残 |  | 李小娟
2017-03-04 | 9:30 | HD2 2 | 17002639 | 125 | 86 |  | 20 |  |  | 99.28 | PASS | PASS | 9级 | 微量 | 少量 | 有残 | 严残 | 有残 | 严残 |  | 李小娟
2017-03-04 | 10:30 | HD25(1) | 17002640 | 111 | 72 |  | 20 |  |  | 99.58 | PASS | PASS | 10级 | 微量 | 少量 | 有残 | 严残 | 有残 | 严残 |  | 李小娟
2017-03-04 | 10:30 | GH4001 | 17002648 | 340 | 260 | PASS | 20 | 2 | 8 | 99.82 | PASS | PASS | 10级 | 微量 | 少量 | 有残 | 严残 | 有残 | 严残 | 800K70断 | 李小娟 |  | 下一箱
2017-03-04 | 10:30 | WB53 | 17002651 | 260 |  | PASS | 20 | 2.5 | 10 | 99.72 | PASS | PASS | 6级 | 微量 | 少量 | 严残 |  | 有残 | 严残 | 140OK130微残 | 李小娟
2017-03-04 | 10:30 | 8G04 | 17002644 | 240 | 182 | PASS | 20 | 2.5 | 11 | 99.75 | PASS | PASS | 9级 | 微量 | 少量 | 有残 | 严残 | 有残 | 严残 | 80oK 70微残 | 李小娟
2017-03-04 | 11:30 | 23GHB | 17002567 | 270 | 222 | PASS | 20 | 2.5 | 12.5 | 99.76 | PASS | PASS | 10级 | 微量 | 少量 | 有残 | 严残 | 有残 | 严残 | 80oK 70微残 | 李小娟
2017-03-04 | 11:30 | 8G26 | 17002670 | 240 | 160 | PASS | 20 | 2 | 8.5 | 99.82 | PASS | PASS | 9级 | 微量 | 少量 | 有残 | 严残 | 有残 | 严残 | 100OK90微残 | 李小娟
2017-03-04 | 11:30 | HB5 | 17002669 | 100 | 98 |  | 20 |  |  | 99.67 | PASS | PASS | 6级 | 微量 | 少量 | 严残 |  | 有残 | 严残 |  | 李小娟
2017-03-04 | 11:30 | GH1801 | 17002646 | 370 | 288 | PASS | 20 | 2 | 8 | 99.75 | PASS | PASS | 10级 | 微量 | 少量 | 有残 | 严残 | 有残 | 严残 | 90oK 80微残 | 李小娟
2017-03-04 | 11:30 | SK1101 | 17002591 | 410 | 288 | PASS | 27.5 |  |  | 99.69 | PASS | PASS | 9级 | 微量 | 少量 | 少量多 | 有残 | 有残 | 严残 |  | 李小娟
2017-03-04 | 11:30 | HD25(2) | 17002640 | 110 | 71 |  | 20 |  |  | 99.53 | PASS | PASS | 10级 | 微量 | 少量 | 有残 | 严残 | 有残 | 严残 |  | 李小娟
2017-03-04 | 13:30 | SP02深圳崇达 | 17002625 | 230 | 150 | PASS | 20 | 4.5 | 0.5 | 99.55 | PASS | PASS | 10级 | 微量 | 少量 | 少量多 | 有残 | 有残 | 严残 | 70oK 60断 | 谭娇娇
2017-03-04 | 13:30 | 9G | 17002681 | 270 | 190 | PASS | 20 | 1.5 | 3 | 99.83 | PASS | PASS | 9级 | 微量 | 少量 | 有残 | 严残 | 有残 | 严残 | 130OK120残 | 谭娇娇
2017-03-04 | 14:30 | 8BK2 | 17002650 | 265 | 160 | PASS | 20 | 1.5 | 0.5 | 99.52 | PASS | PASS | 8级 | 微量 | 少量 | 有残 | 严残 | 有残 | 严残 | 150OK140微残 | 谭娇娇
2017-03-04 | 14:30 | SP8T3 | 17002572 | 216 | 140 | PASS | 20 | 6 | 1 | 99.76 | PASS | PASS | 10级 | 微量 | 少量 | 有残 | 严残 | 有残 | 严残 | 800K70断 | 谭娇娇
2017-03-04 | 14:30 | 8G04奥士康 | 17002685 | 270 | 202 | PASS | 20 | 4 | 6.5 | 99.31 | PASS | PASS | 10级 | 微量 | 少量 | 有残 | 严残 | 有残 | 严残 | 800K70断 | 谭娇娇
2017-03-04 | 14:30 | HD31 | 17002641 | 122 | 67 |  | 20 |  |  | 99.58 | PASS | PASS | 11级残 | 微量 | 少量 | 少量多 | 有残 | 有残 | 严残 |  | 谭娇娇
2017-03-04 | 15:30 | 09BL | 17002735 | 240 | 176 | PASS | 20 | 1 | 3 | 99.78 | PASS | PASS | 9级残 | 微量 | 少量 | 有残 | 有残 | 有残 | 严残 | 120OK110微 | 周菊明
2017-03-04 | 15:30 | SP02 | 17002626 | 230 | 150 | PASS | 20 | 3 | 1 | 99.55 | PASS | PASS | 10级残 | 微量 | 少量 | 有残 | 有残 | 有残 | 严残 | 900K80断 | 周菊明
2017-03-04 | 17:30 | 8G04奥士康 | 17002683 | 260 | 198 | PASS | 20 | 4 | 7 | 99.17 | PASS | PASS | 10级 | 微量 | 少量 | 有残 | 有残 | 有残 | 严残 | 800K70断 | 周菊明
2017-03-04 | 19:00 | SK3603 | 17002649 | 408 | 266 | PASS | 20 |  |  | 99.37 | PASS | PASS | 10级 | 微量 | 少量 | 有残 | 有残 | 有残 | 严残 |  | 周菊明
2017-03-04 | 19:00 | HD2 1 | 17002676 | 130 | 82 |  | 20 |  |  | 99.58 | PASS | PASS | 10级 | 微量 | 少量 | 有残 | 有残 | 有残 | 严残 |  | 周菊明
2017-03-04 | 19:00 | HD2 2 | 17002676 | 130 | 80 |  | 20 |  |  | 99.23 | PASS | PASS | 10级 | 微量 | 少量 | 有残 | 有残 | 有残 | 严残 |  | 周菊明
2017-03-04 | 19:00 | SP02 | 17002653 | 230 | 138 | PASS | 20 |  |  | 99.48 | PASS | PASS | 10级 | 微量 | 少量 | 有残 | 有残 | 有残 | 严残 |  | 周菊明
2017-03-04 | 20:00 | 8G04 | 17002684 | 265 | 203 | PASS | 20 | 4.2 | 6.8 | 99.57 | PASS | PASS | 10级 | 微量 | 少量 | 有残 | 有残 | 有残 | 严残 | 900K80断 | 周菊明
2017-03-04 | 20:00 | HD25(1) | 17002677 | 130 | 60 |  | 20 |  |  | 99.44 | PASS | PASS | 10级 | 微量 | 少量 | 有残 | 有残 | 有残 | 严残 |  | 周菊明
2017-03-04 | 20:00 | 8BL | 17002689 | 268 | 205 | PASS | 20 | 2 | 6 | 99.38 | PASS | PASS | 10级 | 微量 | 少量 | 有残 | 有残 | 有残 | 严残 | 100OK,90断 | 周菊明
2017-03-04 | 21:00 | HD25(2) | 17002677 | 130 | 100 |  | 20 |  |  | / | PASS | PASS | 9级 | 微量 | 少量 | 有残 | 有残 | 有残 | 严残 |  | 周菊明
2017-03-04 | 21:00 | 8BL2 | 17002690 | 231 | 182 | PASS | 20 | 2.5 | 7 | 99.64 | PASS | PASS | 9级 | 微量 | 少量 | 有残 | 有残 | 有残 | 严残 | 100OK,90断 | 周菊明
2017-03-04 | 22:00 | SP02 | 17002653 | 228 | 145 | PASS | 20 |  |  | 99.47 | PASS | PASS | 10级 | 微量 | 少量 | 少量多 | 有残 | 有残 | 严残 | 900K80断 | 黄桂泉
2017-03-04 | 22:00 | MG77 | 17002687 | 270 | 180 | PASS | 22.5 |  |  | 99.51 | PASS | PASS | 10级 | 微量 | 少量 | 有残 | 严残 | 有残 | 严残 |  | 黄桂泉
2017-03-04 | 23:00 | GH1801 | 17002680 | 365 | 278 | PASS | 20 | 2 | 8 | 99.43 | PASS | PASS | 10级 | 微量 | 少量 | 有残 | 严残 | 有残 | 严残 | 900K80断 | 黄桂泉
2017-03-04 | 23:30 | 8G04奥 | 17002868 | 268 | 204 | PASS | 20 | 2.5 | 6 | 99.32 | PASS | PASS | 9级 | 微量 | 少量 | 有残 | 严残 | 有残 | 严残 | 900K80断 | 黄桂泉
2017-03-06 | 8:00 | 8G04试样 | 17002711 | 232 | 203 | PASS | 20 | 2.5 | 8 | 99.88 | PASS | PASS | 9级 | 微量 | 少量 | 有残 | 严残 | 有残 | 严残 | 100OK,90断 | 周菊明
2017-03-06 | 8:00 | HD8A试样 | 17002679 | 107 | 73 |  | 20 |  |  | 99.51 | PASS | PASS | 10级残 | 微量 | 少量 | 有残 | 严残 | 有残 | 严残 |  | 周菊明
2017-03-06 | 8:00 | HB16 | 17002642 | 78 | 36 |  | 20 |  |  | 99.68 | PASS | PASS | 9级 | 微量 | 少量 | 有残 | 严残 | 有残 | 严残 |  | 周菊明
2017-03-06 | 9:30 | HD8 (1) | 17002678 | 105 | 73 |  | 20 |  |  | 99.74 | PASS | PASS | 10级残 | 微量 | 少量 | 有残 | 严残 | 有残 | 严残 |  | 周菊明
2017-03-06 | 9:30 | GH1602 | 17002622 | 275 | 216 | PASS | 20 | 1.5 | 3 | 99.51 | PASS | PASS | 9级 | 微量 | 少量 | 有残 | 严残 | 有残 | 严残 | 900K80断 | 周菊明
2017-03-06 | 9:30 | 6GHB | 17002718 | 260 | 200 | 偏黄 | 20 | 1.5 | 7 | 99.84 | PASS | PASS | 10级 | 微量 | 少量 | 有残 | 严残 | 有残 | 严残 | 1100K100断 | 周菊明
2017-03-06 | 9:30 | MG3101 | 17002726 | 300 | 192 | PASS | 20 | 1 | 0 | 99.57 | PASS | PASS | 11级 | 微量 | 少量 | 有残 | 严残 | 有残 | 严残 | 50OK40微残 | 周菊明
2017-03-06 | 9:30 | 8BL16 | 17002720 | 125 | 93 | PASS | 20 | 3 | 6.5 | 99.25 | PASS | PASS | 10级残 | 微量 | 少量 | 有残 | 严残 | 有残 | 严残 | 1100K100断 | 周菊明
2017-03-06 | 10:30 | 8G04 | 17002712 | 240 | 186 | PASS | 20 | 2 | 6 | 99.84 | PASS | PASS | 10级 | 微量 | 少量 | 有残 | 严残 | 有残 | 严残 | 900K80断 | 黄桂泉
2017-03-06 | 10:30 | 8G04益阳奥 | 17002716 | 270 | 208 | PASS | 20 | 2.5 | 7 | 99.68 | PASS | PASS | 10级 | 微量 | 少量 | 有残 | 严残 | 有残 | 严残 | 100OK,90断 | 黄桂泉 |  | 下一箱
2017-03-06 | 10:30 | G602万基隆 | 17002715 | 268 | 206 | PASS | 20 | 2 | 8 | 99.74 | PASS | PASS | 10级 | 微量 | 少量 | 有残 | 严残 | 有残 | 严残 | 900K80断 | 黄桂泉
2017-03-06 | 10:30 | HD5 2 | 17002709 | 70 | 40 | PASS | 20 |  |  | / | PASS | PASS | 10级 | 微量 | 少量 | 有残 | 严残 | 有残 | 严残 |  | 黄桂泉
2017-03-06 | 11:00 | 8G04高粘度 | 17002714 | 320 | 280 | PASS | 20 | 2.5 | 7.5 | 99.58 | PASS | PASS | 9级 | 微量 | 少量 | 有残 | 严残 | 有残 | 严残 | 100OK,90断 | 黄桂泉
2017-03-06 | 11:00 | GH16 | 17002686 | 267 | 205 | PASS | 20 | 2 | 10 | 99.36 | PASS | PASS | 9级 | 微量 | 少量 | 有残 | 严残 | 有残 | 严残 | 900K80断 | 黄桂泉
2017-03-06 | 11:00 | GH15 | 17002645 | 260 | 203 | PASS | 20 | 2 | 9 | 99.47 | PASS | PASS | 9级 | 微量 | 少量 | 有残 | 严残 | 有残 | 严残 | . | 谭娇娇
2017-03-06 | 13:30 | HB1601 | 17002710 | 75 | 38 |  | 20 |  |  | 99.54 | PASS | PASS | 10级 | 微量 | 少量 | 有残 | 严残 | 有残 | 严残 |  | 谭娇娇
2017-03-06 | 13:30 | 8G04 | 17002752 | 230 | 182 | PASS | 20 | 2.5 | 7 | 99.81 | PASS | PASS | 10级 | 微量 | 少量 | 有残 | 严残 | 有残 | 严残 | 120OK110断 | 谭娇娇
2017-03-06 | 13:30 | 44G | 17002713 | 236 | 183 | PASS | 20 | 3 | 8.5 | 99.57 | PASS | PASS | 10级 | 微量 | 少量 | 有残 | 严残 | 有残 | 严残 | 800K70断 | 谭娇娇
2017-03-06 | 13:30 | 44G01 | 17002755 | 235 | 182 | PASS | 20 | 1.2 | 0.5 | 99.82 | PASS | PASS | 10级 | 微量 | 少量 | 有残 | 严残 | 有残 | 严残 | 900K80断 | 谭娇娇
2017-03-06 | 14:30 | SP16 | 17002724 | 128 |  | PASS | 20 | 10.5 | 6 | 99.57 | PASS | PASS | 10级 | 微量 | 少量 | 有残 | 严残 | 有残 | 严残 | 60OK 50断 | 谭娇娇
2017-03-06 | 14:30 | 23G | 17002725 | 268 | 208 | PASS | 20 | 1.5 | 3.5 | 99.65 | PASS | PASS | 9级 | 微量 | 少量 | 有残 | 严残 | 有残 | 严残 | 140OK130微残 | 谭娇娇
2017-03-06 | 14:30 | 50G | 17002797 | 340 | 258 | 色相不一样 | 20 | 3 | 13 | 99.25 | PASS | PASS | 10级 | 微量 | 少量 | 有残 | 严残 | 有残 | 严残 | 70oK 60断 | 谭娇娇
2017-03-06 | 14:30 | 9G | 17002749 | 260 | 200 | PASS | 20 | 1.5 | 5 | 99.84 | PASS | PASS | 10级 | 微量 | 少量 | 有残 | 严残 | 有残 | 严残 | 150OK140微残 | 谭娇娇
2017-03-06 | 14:30 | MG6 | 17002756 | 262 | 183 | PASS | 20 | 1.2 | 0.3 | 99.88 | PASS | PASS | 10级 | 微量 | 少量 | 有残 | 严残 | 有残 | 严残 | 70oK 60断 | 谭娇娇
2017-03-06 | 14:30 | HD2 (1) | 17002745 | 126 | 80 |  | 20 |  |  | 99.18 | PASS | PASS | 10级 | 微量 | 少量 | 有残 | 严残 | 有残 | 严残 |  | 谭娇娇
2017-03-06 | 17:30 | 8BK5 | 17002719 | 261 | 203 | PASS | 20 | 3.5 | 10 | 99.89 | PASS | PASS | 9级 | 微量 | 少量 | 有残 | 严残 | 有残 | 严残 | 80oK 70微残 | 李小娟
2017-03-06 | 17:30 | SP8T3 | 17002693 | 200 | 125 | PASS | 20 | 5 | 0.5 | 99.55 | PASS | PASS | 10级 | 微量 | 少量 | 少量多 | 有残 | 有残 | 严残 | 800K70断 | 李小娟
2017-03-06 | 17:30 | 8V4 | 17002691 | 270 | 208 | PASS | 20 | 2.5 | 5.5 | 99.8 | PASS | PASS | 10级 | 微量 | 少量 | 少量多 | 有残 | 有残 | 严残 | 80oK70微断 | 李小娟
2017-03-06 | 19:30 | 8G04 | 17002750 | 237 | 176 | PASS | 20 | 2.5 | 7.5 | 99.78 | PASS | PASS | 9级 | 微量 | 少量 | 有残 | 严残 | 有残 | 严残 | 90oK 80微残 | 李小娟
2017-03-06 | 19:30 | HD8(2) | 17002678 | 104 | 76 | PASS | 20 |  |  | 99.62 | PASS | PASS | 10级 | 微量 | 少量 | 有残 | 严残 | 有残 | 严残 |  | 李小娟
2017-03-06 | 19:30 | SP8T3 | 17002692 | 215 | 140 | PASS | 20 | 4.5 | 1.5 | 99.54 | PASS | PASS | 10级 | 微量 | 少量 | 有残 | 严残 | 有残 | 严残 | 80oK 70微残 | 李小娟
2017-03-06 | 19:30 | HD2 (2) | 17002745 | 120 | 80 | PASS | 20 |  |  | 99.64 | PASS | PASS | 9级 | 微量 | 少量 | 有残 | 严残 | 有残 | 严残 |  | 李小娟
2017-03-06 | 20:30 | HD2 (1) | 17002707 | 128 | 89 |  | 20 |  |  | 99.62 | PASS | PASS | 9级 | 微量 | 少量 | 有残 | 严残 | 有残 | 严残 |  | 李建丽
2017-03-06 | 20:30 | GH6华新 | 17002753 | 196 | 151 | 浅了 | 20 | 2 | 12 | 99.86 | PASS | PASS | 9级 | 微量 | 少量 | 有残 | 严残 | 有残 | 严残 | 900K80断 | 李建丽
2017-03-06 | 20:30 | 8BKH | 17002759 | 240 | 187 | PASS | 20 | 2.5 | 10 | 99.75 | PASS | PASS | 9级残 | 微量 | 少量 | 有残 | 严残 | 有残 | 严残 | 130OK120残 | 李建丽
2017-03-06 | 22:30 | 9G | 17002748 | 270 | 196 | PASS | 20 | 2 | 4 | 99.85 | PASS | PASS | 9级 | 微量 | 少量 | 有残 | 严残 | 有残 | 严残 | 90oK 80微残 | 李建丽
2017-03-06 | 22:30 | MG77 | 17002785 | 280 |  | PASS | 20 | 2 | 3 | 99.36 | PASS | PASS | 10级 | 微量 | 少量 | 有残 | 严残 | 有残 | 严残 | 70oK 60断 | 李建丽
2017-03-06 | 22:30 | SP8T3 | 17002722 | 220 |  | PASS | 20 | 4 | 1.5 | 99.55 | PASS | PASS | 10级 | 微量 | 少量 | 有残 | 严残 | 有残 | 严残 | 80oK 70微残 | 李建丽
2017-03-06 | 22:30 | HD2 (2) | 17002707 | 128 | 87 |  | 20 |  |  | 99.62 | PASS | PASS | 9级 | 微量 | 少量 | 有残 | 严残 | 有残 | 严残 |  | 李建丽
2017-03-06 | 23:30 | HD2406 | 17002747 | 77 | 28 |  | 20 |  |  | 97.04 | PASS | PASS | 10级 | 微量 | 少量 | 有残 | 严残 | 有残 | 严残 |  | 李小娟
2017-03-07 | 8:00 | 8G04 | 17002751 | 236 | 176 | 浅了 | 20 | 2 | 7 | 99.55 | PASS | PASS | 10级 | 微量 | 少量 | 有残 | 严残 | 有残 | 严残 | 800K70断 | 周菊明
2017-03-07 | 8:00 | HD2 (1) | 17002706 | 120 | 78 |  | 20 |  |  | 99.71 | PASS | PASS | 10级 | 微量 | 少量 | 有残 | 严残 | 有残 | 严残 |  | 周菊明
2017-03-07 | 9:00 | HD5 2 | 17002776 | 78 | 39 |  | 20 |  |  | 9+9.65 | PASS | PASS | 10级 | 微量 | 少量 | 有残 | 严残 | 有残 | 严残 |  | 周菊明
2017-03-07 | 9:00 | G602万基隆 | 17002782 | 268 | 206 | PASS | 20 | 2.5 | 8 | 99.81 | PASS | PASS | 10级 | 微量 | 少量 | 有残 | 严残 | 有残 | 严残 | 70oK 60断 | 周菊明
2017-03-07 | 9:00 | HD2 1 | 17002744 | 120 | 75 |  | 20 |  |  | 99.54 | PASS | PASS | 10级 | 微量 | 少量 | 有残 | 严残 | 有残 | 严残 |  | 周菊明
2017-03-07 | 9:00 | HD5 1 | 17002776 | 76 | 42 |  | 20 |  |  | 99.74 | PASS | PASS | 10级 | 微量 | 少量 | 有残 | 严残 | 有残 | 严残 |  | 周菊明
2017-03-07 | 9:30 | HD2低粘度2 | 17002746 | 85 | 43 |  | 20 |  |  | / | PASS | PASS | 10级 | 微量 | 少量 | 有残 | 严残 | 有残 | 严残 |  | 周菊明
2017-03-07 | 10:30 | SP8T3 | 17002721 | 218 | 134 | PASS | 20 | 4 | 1.5 | 99.64 | PASS | PASS | 11级 | 微量 | 少量 | 有残 | 严残 | 有残 | 严残 |  | 周菊明 |  | 下一箱
2017-03-07 | 10:30 | 8G01中京 | 17002781 | 270 | 210 | PASS | 20 | 2 | 8 | 99.25 | PASS | PASS | 10级 | 微量 | 少量 | 有残 | 严残 | 有残 | 严残 | 100OK90断 | 周菊明
2017-03-07 | 10:30 | 8G04建业 | 17002862 | 188 | 142 | PASS | 20 | 2 | 7 | 99.64 | PASS | PASS | 10级 | 微量 | 少量 | 有残 | 严残 | 有残 | 严残 | 900K80断 | 周菊明
2017-03-07 | 10:30 | SP8T3 | 17002760 | 210 | 131 | PASS | 20 | 4.5 | 1.5 | 99.49 | PASS | PASS | 10级 | 微量 | 少量 | 有残 | 严残 | 有残 | 严残 | 1100K100断 | 周菊明
2017-03-07 | 10:30 | DSP66HF | 17002783 | 255 | 180 | 偏黄 | 20 | 1.5 | 6.5 | 99.25 | PASS | PASS | 10级 | 微量 | 少量 | 有残 | 严残 | 有残 | 严残 | 900K80断 | 周菊明
2017-03-07 | 10:30 | HD2低粘度1 | 17002746 | 90 | 87 |  | 20 |  |  | 99.47 | PASS | PASS | 10级 | 微量 | 少量 | 有残 | 严残 | 有残 | 严残 |  | 谭娇娇
2017-03-07 | 10:30 | HD2 (2) | 17002706 | 121 | 78 |  | 20 |  |  | / | PASS | PASS | 10级 | 微量 | 少量 | 有残 | 严残 | 有残 | 严残 |  | 谭娇娇
2017-03-07 | 11:00 | GH1801 | 17002779 | 370 | 278 | PASS | 20 | 2 | 11 | 99.34 | PASS | PASS | 10级 | 微量 | 少量 | 有残 | 严残 | 有残 | 严残 | 800K70断 | 谭娇娇
2017-03-07 | 12:00 | GH6华新 | 17002754 | 200 | 154 | 浅了 | 20 | 2 | 9.5 | 99.47 | PASS | PASS | 10级 | 微量 | 少量 | 有残 | 严残 | 有残 | 严残 | 100OK,90断 | 谭娇娇
2017-03-07 | 12:00 | 44G | 17002780 | 236 | 183 | 浅了 | 20 | 2 | 6.5 | 99.37 | PASS | PASS | 10级 | 微量 | 少量 | 有残 | 严残 | 有残 | 严残 | 120OK110微 | 谭娇娇
2017-03-07 | 13:30 | GH4001 | 17002820 | 330 | 272 | PASS | 20 | 2 | 12 | 99.42 | PASS | PASS | 11级 | 微量 | 少量 | 有残 | 严残 | 有残 | 严残 | 70oK 60断 | 谭娇娇
2017-03-07 | 13:30 | GH1602 | 17002717 | 280 | 220 | PASS | 20 | 1.5 | 3.5 | 99.52 | PASS | PASS | 10级 | 微量 | 少量 | 有残 | 严残 | 有残 | 严残 | 70oK 60断 | 谭娇娇
2017-03-07 | 13:30 | 8G01金禄 | 17002813 | 260 | 201 | PASS | 20 | 2 | 6 | 99.18 | PASS | PASS | 10级 | 微量 | 少量 | 有残 | 严残 | 有残 | 严残 |  | 谭娇娇
2017-03-07 | 13:30 | HD2 | 17002744 | 121 | 73 |  | 20 |  |  | 99.22 | PASS | PASS | 10级 | 微量 | 少量 | 有残 | 严残 | 有残 | 严残 |  | 谭娇娇
2017-03-07 | 14:30 | SP8T3 | 17002761 | 218 | 138 | PASS | 20 | 4 | 1 | 99.34 | PASS | PASS | 11级残 | 微量 | 少量 | 有残 | 严残 | 有残 | 有残 | 800K70断 | 黄桂泉
2017-03-07 | 14:30 | GH1602 | 17002784 | 280 | 224 | PASS | 20 | 3 | 2 | 9.64 | PASS | PASS | 11级残 | 微量 | 少量 | 有残 | 严残 | 有残 | 严残 | 130OK120残 | 黄桂泉
2017-03-07 | 14:30 | HD21 | 17002777 | 100 | 63 |  | 20 |  |  | 99.35 | PASS | PASS | 11级残 | 微量 | 少量 | 有残 | 严残 | 有残 | 严残 |  | 黄桂泉
2017-03-07 | 14:30 | HD2 1 | 17002775 | 127 | 78 |  | 20 |  |  | 99.59 | PASS | PASS | 11级残 | 微量 | 少量 | 有残 | 严残 | 有残 | 严残 |  | 黄桂泉
2017-03-07 | 14:30 | 9G | 17002810 | 270 | 208 | PASS | 20 | 2 | 3 | 99.68 | PASS | PASS | 11级残 | 微量 | 少量 | 有残 | 严残 | 有残 | 严残 | 800K70断 | 黄桂泉
2017-03-07 | 15:30 | 8BL2 | 17002787 | 230 | 180 | PASS | 20 | 2 | 10 | 99.59 | PASS | PASS | 8级 | 微量 | 少量 | 有残 | 严残 | 有残 | 严残 | 900K80断 | 李小娟
2017-03-07 | 15:30 | HD2 (2) | 17002775 | 124 | 80 |  | 20 |  |  | 99.63 | PASS | PASS | 9级 | 微量 | 少量 | 有残 | 严残 | 有残 | 严残 |  | 李小娟
2017-03-07 | 17:30 | 8BL75 | 17002664 | 260 | 198 | PASS | 20 | 2 | 9 | 99.71 | PASS | PASS | 10级残 | 微量 | 少量 | 有残 | 严残 | 有残 | 严残 | 900K80断 | 李小娟
2017-03-07 | 17:30 | MG6 | 17002816 | 265 | 182 | PASS | 20 | 1 | 0.5 | 99.82 | PASS | PASS | 10级 | 微量 | 少量 | 少量多 | 有残 | 有残 | 严残 | 70OK60微残 | 李小娟
2017-03-07 | 17:30 | HD2 (1) | 17002806 | 126 | 78 |  | 20 |  |  | 99.62 | PASS | PASS | 9级 | 微量 | 少量 | 有残 | 严残 | 有残 | 严残 |  | 李小娟
2017-03-07 | 17:30 | SP8T3 | 17002789 | 220 | 134 | PASS | 20 | 4 | 0.5 | 99.55 | PASS | PASS | 10级 | 微量 | 少量 | 少量多 | 有残 | 有残 | 严残 | 80oK 70微残 | 李小娟
2017-03-07 | 17:30 | DSP31HF | 17002817 | 220 | 152 | PASS | 20 | 1 | 0.5 | 99.39 | PASS | PASS | 10级 | 微量 | 少量 | 少量多 | 有残 | 有残 | 严残 | 60ok50微残 | 李小娟
2017-03-07 | 17:30 | 8G04 | 17002812 | 236 | 182 | 浅了 | 20 | 2 | 8 | 99.83 | PASS | PASS | 9级 | 微量 | 少量 | 有残 | 严残 | 有残 | 严残 | 800K70断 | 李小娟
2017-03-07 | 19:30 | 8G01中京 | 17002814 | 270 | 200 | PASS | 20 | 2.5 | 7.5 | 99.8 | PASS | PASS | 9级 | 微量 | 少量 | 有残 | 严残 | 有残 | 严残 | 800K70断 | 李小娟
2017-03-07 | 19:30 | HD2 (2) | 17002806 | 128 | 86 |  | 20 |  |  | 99.63 | PASS | PASS | 9级 | 微量 | 少量 | 有残 | 严残 | 有残 | 严残 |  | 李小娟
2017-03-07 | 19:30 | SP8T3 | 17002788 | 220 | 142 | PASS | 20 | 4.5 | 1.5 | 99.6 | PASS | PASS | 10级残 | 微量 | 少量 | 少量多 | 有残 | 有残 | 严残 | 80oK 70微残 | 李小娟
2017-03-07 | 19:30 | 09BL607 | 17002757 | 267 | 211 | PASS | 20 | 3 | 5 | 99.42 | PASS | PASS | 10级 | 微量 | 少量 | 有残 | 严残 | 有残 | 严残 | 70oK 60断 | 李小娟
2017-03-07 | 19:30 | 09BL607 | 17002758 | 265 | 210 | PASS | 20 | 3 | 5 | 99.43 | PASS | PASS | 10级 | 微量 | 少量 | 有残 | 严残 | 有残 | 严残 | 80oK 70微残 | 李小娟
2017-03-07 | 20:30 | 8R2 | 17002791 | 270 | 200 | PASS | 22.5 | 2 | 5 | 99.71 | PASS | PASS | 10级 | 微量 | 少量 | 有残 | 严残 | 有残 | 严残 | 110OK100残 | 李建丽
2017-03-07 | 20:30 | 6GHB | 17002818 | 270 | 208 | 偏黄 | 20 | 2 | 8 | 99.82 | PASS | PASS | 10级 | 微量 | 少量 | 有残 | 严残 | 有残 | 严残 | 900K80断 | 李建丽
2017-03-07 | 20:30 | DSP66HF01 | 17002815 | 255 | 197 | 偏黄 | 20 | 2 | 10 | 99.62 | PASS | PASS | 10级 | 微量 | 少量 | 有残 | 严残 | 有残 | 严残 | 800K70断 | 李建丽
2017-03-07 | 20:30 | 8BL | 17002823 | 265 | 200 | PASS | 20 | 2 | 5 | 99.55 | PASS | PASS | 10级残 | 微量 | 少量 | 有残 | 严残 | 有残 | 严残 | 1100K100断 | 李建丽
2017-03-07 | 22:30 | G602 | 17002846 | 240 | 180 | PASS | 20 | 2 | 6 | 99.59 | PASS | PASS | 10级 | 微量 | 少量 | 有残 | 严残 | 有残 | 严残 | 70OK60微断 | 李建丽
2017-03-07 | 22:30 | 8G04 | 17002811 | 240 | 198 | PASS | 20 | 2.5 | 8 | 99.78 | PASS | PASS | 9级 | 微量 | 少量 | 有残 | 严残 | 有残 | 严残 | 80oK 70微残 | 李建丽
2017-03-07 | 0:30 | HD22试样2 | 17002809 | 146 |  |  | 20 |  |  | 99.64 | PASS | PASS | 10级 | 微量 | 少量 | 有残 | 严残 | 有残 | 严残 |  | 李小娟
2017-03-07 | 0:30 | 6GHB | 17002786 | 265 | 200 | 稍浅 | 20 | 2 | 7 | 99.86 | PASS | PASS | 10级 | 微量 | 少量 | 有残 | 严残 | 有残 | 严残 | 90oK 80微残 | 李小娟
2017-03-07 | 0:30 | HB16 | 17002778 | 75 | 40 |  | 20 |  |  | 99.58 | PASS | PASS | 10级 | 微量 | 少量 | 有残 | 严残 | 有残 | 严残 |  | 李小娟
2017-03-07 | 0:30 | HD2 (1) | 17002839 | 125 | 75 |  | 20 |  |  | 99.23 | PASS | PASS | 9级 | 微量 | 少量 | 有残 | 严残 | 有残 | 严残 |  | 李小娟
2017-03-08 | 8:00 | 44G | 17002844 | 238 | 180 | 浅了 | 20 | 2 | 10 | 99.84 | PASS | PASS | 10级 | 微量 | 少量 | 有残 | 严残 | 有残 | 严残 | 70oK 60断 | 黄桂泉
2017-03-08 | 8:00 | 09BL35 | 17002822 | 268 | 200 |  | 20 | 2 | 9.5 | 99.54 | PASS | PASS | 9级 | 微量 | 少量 | 有残 | 严残 | 有残 | 严残 | 900K80断 | 黄桂泉
2017-03-08 | 8:00 | HD2 2 | 17002839 | 125 | 76 |  | 20 |  |  | 99.34 | PASS | PASS | 9级 | 微量 | 少量 | 有残 | 严残 | 有残 | 严残 |  | 黄桂泉
2017-03-08 | 9:30 | HB16 | 17002842 | 72 | 42 |  | 20 |  |  | 99.65 | PASS | PASS | 9级 | 微量 | 少量 | 有残 | 严残 | 有残 | 严残 |  | 谭娇娇
2017-03-08 | 9:30 | HD2 1 | 17002838 | 126 | 80 |  | 20 |  |  | 99.47 | PASS | PASS | 9级 | 微量 | 少量 | 有残 | 严残 | 有残 | 严残 |  | 谭娇娇
2017-03-08 | 9:30 | GH1602 | 17002848 | 280 | 182 | 浅了 | 20 | 2 | 9 | 99.58 | PASS | PASS | 9级 | 微量 | 少量 | 有残 | 严残 | 有残 | 严残 | 800K70断 | 谭娇娇
2017-03-08 | 9:30 | 09BL35 | 17002821 | 266 | 203 |  | 20 |  |  | 99.34 | PASS | PASS | 9级 | 微量 | 少量 | 有残 | 严残 | 有残 | 严残 | 800K70断 | 谭娇娇
2017-03-08 | 9:30 | HD2101 1 | 17002840 | 106 | 48 |  | 20 |  |  | 99.78 | PASS | PASS | 10级 | 微量 | 少量 | 有残 | 严残 | 有残 | 严残 |  | 谭娇娇
2017-03-08 | 9:30 | SP50BLHF | 17002861 | 230 |  | PASS | 20 | 4 | 2 | 99.54 | PASS | PASS | 10级 | 微量 | 少量 | 有残 | 严残 | 有残 | 严残 | 70oK 60断 | 谭娇娇 |  | 样
2017-03-08 | 10:30 | G602万基隆 | 17002847 | 268 | 208 | PASS | 20 | 2 | 8 | 99.58 | PASS | PASS | 10级 | 微量 | 少量 | 有残 | 严残 | 有残 | 严残 | 900K80断 | 周菊明
2017-03-08 | 10:30 | GH15 | 17002866 | 268 | 206 | 浅了 | 20 | 2 | 9.5 | 99.25 | 有气泡 | PASS | 10级 | 微量 | 少量 | 有残 | 严残 | 有残 | 严残 | 100OK,90断 | 周菊明
2017-03-08 | 10:30 | 44G | 17002845 | 238 | 185 |  | 20 | 1.5 | 7.5 | 99.58 | PASS | PASS | 10级 | 微量 | 少量 | 有残 | 严残 | 有残 | 严残 | 100OK,90断 | 周菊明
2017-03-08 | 10:30 | HD2101(2) | 17002840 | 100 | 42 |  | 20 |  |  | / | PASS | PASS | 10级 | 微量 | 少量 | 有残 | 严残 | 有残 | 严残 |  | 周菊明
2017-03-08 | 10:30 | HD2 2 | 17002838 | 120 | 78 |  | 20 |  |  | 99.65 | PASS | PASS | 10级 | 微量 | 少量 | 有残 | 严残 | 有残 | 严残 |  | 周菊明
2017-03-08 | 11:30 | GH1801 | 17002743 | 360 | 273 | PASS | 20 | 2 | 7.5 | 99.36 | PASS | PASS | 10级 | 微量 | 少量 | 有残 | 严残 | 有残 | 严残 | 120OK110微 | 周菊明
2017-03-08 | 11:30 | 8R2 | 17002854 | 266 | 205 | PASS | 20 | 2 | 5 | 99.58 | PASS | PASS | 10级 | 微量 | 少量 | 有残 | 严残 | 有残 | 严残 | 100OK,90断 | 周菊明
2017-03-08 | 12:00 | HD8A | 17002841 | 110 | 56 |  | 20 |  |  | 99.35 | PASS | PASS | 10级 | 微量 | 少量 | 有残 | 严残 | 有残 | 严残 |  | 周菊明
2017-03-08 | 13:30 | 8BL2 | 17002850 | 231 | 182 | PASS | 20 | 2 | 6 | 99.54 | PASS | PASS | 10级 | 微量 | 少量 | 有残 | 严残 | 有残 | 严残 | 100OK,90断 | 周菊明
2017-03-08 | 13:30 | SP8T3 | 17002824 | 215 | 132 | PASS | 20 | 2.5 | 7.5 | 99.84 | PASS | PASS | 10级 | 微量 | 少量 | 有残 | 严残 | 有残 | 严残 | 900K80断 | 周菊明
2017-03-08 | 13:30 | 8G01中京 | 17002880 | 278 | 213 | PASS | 20 |  |  | 99.88 | PASS | PASS | 10级 | 微量 | 少量 | 有残 | 严残 | 有残 | 严残 | 800K70断 | 周菊明
2017-03-08 | 13:30 | HD25 1 | 17002875 | 130 | 60 |  | 20 |  |  | 99.68 | PASS | PASS | 10级 | 微量 | 少量 | 有残 | 严残 | 有残 | 严残 |  | 周菊明
2017-03-08 | 13:30 | 87GHB | 17002849 | 241 | 182 | PASS | 20 | 2 | 9 | 99.25 | PASS | PASS | 10级 | 微量 | 少量 | 有残 | 严残 | 有残 | 严残 | 800K70断 | 周菊明
2017-03-08 | 13:30 | HD2 1 | 17002873 | 105 |  |  | 20 |  |  | 99.65 | PASS | PASS | 10级 | 微量 | 少量 | 有残 | 严残 | 有残 | 严残 |  | 周菊明
2017-03-08 | 14:30 | HD25(2) | 17002875 | 130 | 60 |  | 20 |  |  | / | PASS | PASS | 9级 | 微量 | 少量 | 有残 | 严残 | 有残 | 严残 |  | 谭娇娇
2017-03-08 | 14:30 | 8BKH | 17002851 | 234 | 182 | PASS | 20 |  |  | 99.86 | PASS | PASS | 8级 | 微量 | 少量 | 有残 | 严残 | 有残 | 严残 | 全 断 | 谭娇娇
2017-03-08 | 15:30 | G2006 | 17002885 | 278 | 208 | PASS | 20 |  |  | 99.58 | PASS | PASS | 11级 | 微量 | 少量 | 有残 | 严残 | 有残 | 严残 | 60OK 50断 | 李小娟 |  |  |  | 样
2017-03-08 | 15:30 | 09BK3 | 17002930 | 268 |  | PASS | 20 |  |  | 99.23 | PASS | PASS | 9级 | 微量 | 少量 | 有残 | 严残 | 有残 | 严残 | 110OK100残 | 李小娟
2017-03-08 | 17:30 | SP8T3 | 17002825 | 220 | 136 | PASS | 20 | 3.3 | 2 | 99.84 | PASS | PASS | 11级残 | 微量 | 少量 | 少量多 | 有残 | 有残 | 严残 | 70oK 60断 | 李小娟
2017-03-08 | 17:30 | 8G04 | 17002877 | 238 | 185 | PASS | 20 | 2.5 | 7 | 99.54 | PASS | PASS | 10级 | 微量 | 少量 | 有残 | 严残 | 有残 | 严残 | 70OK60微残 | 李小娟
2017-03-08 | 17:30 | G602福建星河 | 17002883 | 128 | 83 | PASS | 20 | 2.8 | 12 | 99.34 | PASS | PASS | 10级 | 微量 | 少量 | 有残 | 严残 | 有残 | 严残 | 80oK 70微残 | 李小娟
2017-03-08 | 17:30 | HD2 (2) | 17002873 | 120 | 75 |  | 20 |  |  | 99.65 | PASS | PASS | 9级 | 微量 | 少量 | 有残 | 严残 | 有残 | 严残 |  | 李小娟
2017-03-08 | 17:30 | HD8(2) | 17002808 | 110 | 56 |  | 20 |  |  | 99.47 | PASS | PASS | 10级 | 微量 | 少量 | 有残 | 严残 | 有残 | 严残 |  | 李小娟
2017-03-08 | 19:30 | HD25(1) | 17002936 | 130 | 76 |  | 20 |  |  | 99.65 | PASS | PASS | 10级 | 微量 | 少量 | 有残 | 严残 | 有残 | 严残 |  | 李建丽
2017-03-08 | 20:30 | 8BKT1 | 17002889 | 270 | 180 | PASS | 20 | 1 | 0.5 | 99.83 | PASS | PASS | 9级 | 微量 | 少量 | 有残 | 严残 | 有残 | 严残 | 120OK110微残 | 李建丽
2017-03-08 | 20:30 | 6GHB | 17002887 | 270 | 203 | PASS | 20 | 1 | 5.5 | 99.89 | PASS | PASS | 10级 | 微量 | 少量 | 有残 | 严残 | 有残 | 严残 | 90oK 80微残 | 李建丽
2017-03-08 | 20:30 | HD8 (1) | 17002808 | 102 | 76 |  | 20 |  |  | 99.55 | PASS | PASS | 10级 | 微量 | 少量 | 有残 | 严残 | 有残 | 严残 |  | 李建丽
2017-03-08 | 20:30 | 8G04 | 17002878 | 240 | 182 | PASS | 20 | 1.5 | 8 | 99.75 | PASS | PASS | 9级 | 微量 | 少量 | 有残 | 严残 | 有残 | 严残 | 800K70断 | 李建丽
2017-03-08 | 21:30 | SP02深圳崇达 | 17002852 | 225 |  | PASS | 20 | 5 | 1 | 99.57 | PASS | PASS | 10级 | 微量 | 少量 | 少量多 | 有残 | 有残 | 严残 | 80oK 70微残 | 李建丽
2017-03-08 | 21:30 | HD21 | 17002876 | 87 |  |  | 20 |  |  | 99.32 | PASS | PASS | 10级 | 微量 | 少量 | 有残 | 严残 | 有残 | 严残 |  | 李建丽
2017-03-08 | 22:30 | GH1801 | 17002884 | 368 |  | PASS | 20 | 2 | 8 | 99.68 | PASS | PASS | 10级 | 微量 | 少量 | 有残 | 严残 | 有残 | 严残 | 90OK,80残 | 李小娟
2017-03-08 | 22:30 | SP02深圳崇达 | 17002853 | 226 |  | PASS | 20 | 4.5 | 2 | 99.59 | PASS | PASS | 10级 | 微量 | 少量 | 少量多 | 有残 | 有残 | 有残 | 80oK 70微残 | 李小娟
2017-03-08 | 22:30 | HD2 (1) | 17002905 | 128 | 80 |  | 20 |  |  | 99.43 | PASS | PASS | 9级 | 微量 | 少量 | 有残 | 严残 | 有残 | 严残 |  | 李小娟
2017-03-08 | 22:30 | HD25(2) | 17002936 | 116 |  |  | 20 |  |  | 99.57 | PASS | PASS | 10级 | 微量 | 少量 | 有残 | 严残 | 有残 | 严残 |  | 李小娟
2017-03-08 | 23:30 | G602福建星河 | 17002882 | 128 | 90 | PASS | 20 | 2 | 11 | 99.82 | PASS | PASS | 10级残 | 微量 | 少量 | 有残 | 严残 | 有残 | 严残 | 800K70断 | 李小娟
2017-03-08 | 24:00 | HD2 (2) | 17002905 | 128 | 82 |  | 20 |  |  | 99.63 | PASS | PASS | 10级 | 微量 | 少量 | 有残 | 严残 | 有残 | 严残 |  | 李小娟
2017-03-09 | 8:00 | 8G01中京 | 17002998 | 280 | 200 | PASS | 20 |  |  | 99.34 | PASS | PASS | 10级 | 微量 | 少量 | 有残 | 严残 | 有残 | 严残 | 800K70断 | 周菊明
2017-03-09 | 8:00 | HD2 1 | 17002904 | 126 |  |  | 20 | 2 | 7.5 | 99.47 | PASS | PASS | 10级 | 微量 | 少量 | 有残 | 严残 | 有残 | 严残 |  | 周菊明
2017-03-09 | 8:00 | 8BL2 | 17002888 | 234 | 176 | PASS | 20 | 2 | 4 | 99.27 | PASS | PASS | 9级 | 微量 | 少量 | 有残 | 严残 | 有残 | 严残 | 1100K100断 | 周菊明
2017-03-09 | 9:00 | HD2101 | 17002907 | 100 | 32 |  | 20 |  |  | 99.81 | PASS | PASS | 10级 | 微量 | 少量 | 有残 | 严残 | 有残 | 严残 |  | 黄桂泉
2017-03-09 | 9:00 | 30G07 | 17002819 | 144 | 98 | PASS | 20 | 3.5 | 5.8 | 99.87 | PASS | PASS | 11级 | 微量 | 少量 | 有残 | 严残 | 有残 | 严残 | 800K70断 | 黄桂泉
2017-03-09 | 10:00 | 8BL2 | 17002916 | 238 | 186 | PASS | 20 | 4 | 6 | 99.54 | PASS | PASS | 8级 | 微量 | 少量 | 有残 | 严残 | 有残 | 严残 | 1100K100断 | 黄桂泉 |  | 下一箱
2017-03-09 | 10:00 | HD2 2 | 17002904 | 125 | 80 |  | 20 |  |  |  | PASS | PASS | 10级 | 微量 | 少量 | 有残 | 严残 | 有残 | 严残 |  | 黄桂泉
2017-03-09 | 10:00 | HB5 | 17002908 | 105 | 72 |  | 20 |  |  | 99.66 | PASS | PASS | 10级 | 微量 | 少量 | 有残 | 严残 | 有残 | 严残 |  | 黄桂泉
2017-03-09 | 11:00 | HD8 (1) | 17002906 | 136 | 58 |  | 20 |  |  | 99.57 | PASS | PASS | 10级 | 微量 | 少量 | 有残 | 严残 | 有残 | 严残 |  | 谭娇娇
2017-03-09 | 11:00 | 44G | 17002911 | 235 | 203 | 浅了 | 20 | 2 | 8 | 99.55 | PASS | PASS | 10级 | 微量 | 少量 | 有残 | 显不净 | 有残 | 严残 | 100OK,90断 | 谭娇娇
2017-03-09 | 11:00 | G602 | 17002913 | 266 | 205 | PASS | 20 | 2 | 9.5 | 99.65 | PASS | PASS | 10级 | 微量 | 少量 | 有残 | 显不净 | 有残 | 严残 | 900K80断 | 谭娇娇
2017-03-09 | 11:00 | 6GHB深色 | 17002912 | 268 | 208 | PASS | 20 | 2 | 8 | 99.35 | PASS | PASS | 10级 | 微量 | 少量 | 有残 | 显不净 | 有残 | 严残 | 100OK,90断 | 谭娇娇
2017-03-09 | 11:00 | 8BL7 | 17002985 | 260 | 200 | PASS | 20 | 1.5 | 4 | 99.81 | PASS | PASS | 10级 | 微量 | 少量 | 有残 | 严残 | 有残 | 严残 | 100OK,90断 | 谭娇娇
2017-03-09 | 11:00 | SK3601 | 17002886 | 400 | 308 | PASS | 20 |  |  | 99.88 | PASS | PASS | 10级 | 微量 | 少量 | 有残 | 严残 | 有残 | 有残 |  | 谭娇娇
2017-03-09 | 11:00 | 8G04 | 17002879 | 238 | 183 | PASS | 20 | 2 | 6.5 | 99.67 | PASS | PASS | 10级 | 微量 | 少量 | 有残 | 显不净 | 有残 | 严残 | 800K70断 | 谭娇娇
2017-03-09 | 11:30 | GH1801 | 17002879 | 365 | 275 | PASS | 20 | 2 | 7.5 | 99.64 | 有气泡 | PASS | 10级 | 微量 | 少量 | 有残 | 严残 | 有残 | 严残 | 120OK110微 | 谭娇娇
2017-03-09 | 13:30 | SP8T3 | 17002890 | 213 | 128 | PASS | 20 | 3.8 | 1.5 | 99.84 | PASS | PASS | 9级 | 微量 | 少量 | 有残 | 严残 | 有残 | 严残 | 900K80断 | 谭娇娇
2017-03-09 | 13:30 | 9G | 17002949 | 262 | 203 | 浅了 | 20 | 1.2 | 1.5 | 99.68 | PASS | PASS | 9级 | 微量 | 少量 | 有残 | 严残 | 有残 | 严残 | 120OK110微 | 谭娇娇
2017-03-09 | 13:30 | HD2 (1) | 17002943 | 130 | 82 |  | 20 |  |  | 99.66 | PASS | PASS | 9级 | 微量 | 少量 | 有残 | 严残 | 有残 | 严残 |  | 谭娇娇
2017-03-09 | 13:30 | HD2低粘度2 | 17003065 | 82 | 43 |  | 20 |  |  | 99.38 | PASS | PASS | 9级 | 微量 | 少量 | 有残 | 严残 | 有残 | 严残 |  | 谭娇娇
2017-03-09 | 14:30 | G602万基隆 | 17002950 | 266 | 206 | PASS | 20 | 1.2 | 5.5 | 99.81 | PASS | PASS | 10级 | 微量 | 少量 | 有残 | 严残 | 有残 | 严残 | 800K70断 | 谭娇娇
2017-03-09 | 14:30 | HD8 2 | 17002906 | 103 | 56 |  | 20 |  |  | 99.66 | PASS | PASS | 11级 | 微量 | 少量 | 有残 | 严残 | 有残 | 严残 |  | 黄桂泉
2017-03-09 | 14:30 | HD25 1 | 17002945 | 120 | 63 |  | 20 |  |  | 99.62 | PASS | PASS | 10级 | 微量 | 少量 | 有残 | 严残 | 有残 | 严残 |  | 黄桂泉
2017-03-09 | 14:30 | 8R16 | 17002920 | 266 | 205 | PASS | 20 | 3 | 9.5 | 99.35 | PASS | PASS | 11级 | 微量 | 少量 | 有残 | 严残 | 有残 | 严残 | 70OK60微断 | 黄桂泉
2017-03-09 | 14:30 | 8G04建业 | 17002947 | 180 | 140 | PASS | 20 | 3 | 8 | 99.55 | PASS | PASS | 11级 | 微量 | 少量 | 有残 | 严残 | 有残 | 严残 | 800K70断 | 黄桂泉
2017-03-09 | 14:30 | HD2 2 | 17002943 | 127 | 81 |  | 20 |  |  | 99.18 | PASS | PASS | 11级 | 微量 | 少量 | 有残 | 严残 | 有残 | 严残 |  | 李小娟
2017-03-09 | 15:30 | G2006 | 17002915 | 275 | 210 | PASS | 20 | 2 | 3.5 | 99.42 | PASS | PASS | 11级 | 微量 | 少量 | 有残 | 严残 | 有残 | 严残 | 80OK70微残 | 李小娟
2017-03-09 | 15:30 | 30G08 | 17002935 | 184 | 142 | PASS | 22.5 | 3.5 | 2 | 99.16 | PASS | PASS | 11级 | 微量 | 少量 | 有残 | 严残 | 有残 | 严残 | 70oK 60断 | 李小娟 |  | 标样
2017-03-09 | 17:30 | G602万基隆 | 17002951 | 260 | 200 | PASS | 20 | 2.5 | 9 | 99.75 | PASS | PASS | 11级 | 微量 | 少量 | 有残 | 显不净 | 有残 | 严残 | 60OK 50断 | 李小娟
2017-03-09 | 17:30 | 8BKT | 17002957 | 270 | 182 | PASS | 20 | 2.2 | 0.5 | 99.57 | PASS | PASS | 9级 | 微量 | 少量 | 有残 | 严残 | 有残 | 严残 | 110OK100残 | 李小娟
2017-03-09 | 17:30 | 09BL12 | 17003004 | 350 | 262 | PASS | 20 | 2.5 | 7.8 | 99.32 | PASS | PASS | 9级 | 微量 | 少量 | 有残 | 严残 | 有残 | 严残 | 70oK 60断 | 李小娟
2017-03-09 | 17:30 | 09W | 17002922 | 264 | 202 | PASS | 20 | 4 | 18 | 99.68 | PASS | PASS | 6级 | 微量 | 少量多 | 严残 |  | 有残 | 严残 | 140OK130微残 | 李小娟 |  | 样
2017-03-09 | 17:30 | SP02深圳崇达 | 17002919 | 220 | 142 | PASS | 20 | 4.8 | 1.2 | 99.59 | PASS | PASS | 11级 | 微量 | 少量 | 少量多 | 有残 | 有残 | 严残 | 70ok60残 | 李小娟
2017-03-09 | 17:30 | GH16 | 17002914 | 263 | 200 | 稍浅 | 20 | 2.8 | 9.5 | 99.43 | 气泡破裂烤后成黑点 | PASS | 11级 | 微量 | 少量 | 有残 | 显不净 | 有残 | 严残 | 80OK70微残 | 李小娟
2017-03-09 | 20:30 | 8G01永隆 | 17002948 | 130 | 95 | 浅了 | 20 | 3 | 9 | 99.78 | PASS | PASS | 10级 | 微量 | 少量 | 有残 | 显不净 | 有残 | 严残 | 80oK 70微残 | 李建丽
2017-03-09 | 20:30 | WB5101 | 17002898 | 275 |  | PASS | 20 | 4 | 20 | 99.58 | PASS | PASS | 8级残 | 微量 | 有残 | 严残 |  | 有残 | 严残 | 100OK,90断 | 李建丽
2017-03-09 | 20:30 | 80GHB | 17002956 | 266 | 208 | PASS | 20 | 2 | 10 | 99.76 | PASS | PASS | 10级 | 微量 | 少量 | 有残 | 显不净 | 有残 | 严残 | 60OK 50断 | 李建丽
2017-03-09 | 20:30 | HD25(2) | 17002945 | 130 | 77 |  | 20 |  |  | 99.35 | PASS | PASS | 10级 | 微量 | 少量 | 有残 | 严残 | 有残 | 严残 |  | 李建丽
2017-03-09 | 20:30 | HB50 | 17002946 | 77 |  |  | 20 |  |  | 99.42 | PASS | PASS | 6级 | 微量 | 有残 | 严残 |  | 有残 | 严残 |  | 李建丽
2017-03-09 | 20:30 | 8WL501 | 17002965 | 260 |  | PASS | 20 | 3 | 13.5 | 99.67 | PASS | PASS | 6级 | 微量 | 有残 | 严残 |  | 有残 | 严残 | 120OK110微 | 李建丽
2017-03-09 | 22:00 | GH1801 | 17002952 | 365 | 288 | PASS | 20 | 2 | 9 | 99.82 | PASS | PASS | 10级 | 微量 | 少量 | 有残 | 显不净 | 有残 | 严残 | 90oK 80微残 | 李小娟
2017-03-09 | 22:00 | 44G01试样 | 17003001 | 238 | 178 | 浅了 | 20 | 2 | 10 | 99.75 | PASS | PASS | 9级 | 微量 | 少量 | 有残 | 严残 | 有残 | 严残 | 800K70断 | 李小娟
2017-03-09 | 22:00 | HD22试样2 | 17002944 | 150 | 93 |  | 20 |  |  | 99.28 | PASS | PASS | 10级 | 微量 | 少量 | 有残 | 严残 | 有残 | 有残 |  | 李小娟
2017-03-09 | 23:30 | SP8T3 | 17002891 | 218 |  | PASS | 20 | 4 | 1.5 | 99.55 | PASS | PASS | 10级 | 微量 | 少量 | 有残 | 严残 | 有残 | 严残 | 800K70断 | 李小娟
2017-03-09 | 23:30 | HD12 | 17002909 | 72 | 60 |  | 20 |  |  | 99.36 | PASS | PASS | 10级 | 微量 | 少量 | 少量多 | 有残 | 有残 | 严残 |  | 李小娟
2017-03-10 | 8:00 | 20G201 | 17002955 | 362 | 232 | PASS | 20 | 1 | 0 | 99.51 | PASS | PASS | 11级残 | 微量 | 少量 | 有残 | 有残 | 有残 | 严残 | 70oK 60断 | 周菊明
2017-03-10 | 8:00 | GH1801 | 17002953 | 370 | 288 | PASS | 20 | 2 |  | 99.68 | PASS | PASS | 11级残 | 微量 | 少量 | 有残 | 显不净 | 有残 | 严残 | 900K80断 | 周菊明
2017-03-10 | 8:00 | HD22试样2（2） | 17002944 | 140 | 78 |  | 20 |  |  | 99.74 | PASS | PASS | 11级残 | 微量 | 少量 | 有残 | 显不净 | 有残 | 严残 |  | 周菊明
2017-03-10 | 8:00 | HD25 1 | 17002975 | 130 | 76 |  | 20 |  |  | 99.57 | PASS | PASS | 11级残 | 微量 | 少量 | 有残 | 显不净 | 有残 | 严残 |  | 周菊明
2017-03-10 | 9:00 | HD2 1 | 17002973 | 122 | 78 |  | 20 |  |  | 99.66 | PASS | PASS | 11级残 | 微量 | 少量 | 有残 | 有残 | 有残 | 严残 |  | 周菊明
2017-03-10 | 9:00 | HD2 1 | 17002974 | 130 | 80 |  | 20 |  |  | 99.55 | PASS | PASS | 11级残 | 微量 | 少量 | 有残 | 有残 | 有残 | 严残 |  | 周菊明
2017-03-10 | 9:00 | HD2 2 | 17002974 | 127 | 80 |  | 20 |  |  | 99.17 | PASS | PASS | 11级残 | 微量 | 少量 | 有残 | 有残 | 有残 | 严残 |  | 周菊明
2017-03-10 | 9:30 | 8BK | 17002917 | 236 | 182 | PASS | 20 | 2 | 6 | 99.65 | PASS | PASS | 8级 | 微量 | 少量 | 有残 | 有残 | 有残 | 严残 | 全断 | 周菊明 |  | 下一箱
2017-03-10 | 9:30 | 8WL502 | 17002990 | 200 | 158 | PASS | 20 | 2.5 | 7 | 99.35 | PASS | PASS | 7级残 | 少量 | 有残 | 有残 | 严残 | 有残 | 严残 | 900K80断 | 周菊明
2017-03-10 | 9:30 | HD25 2 | 17002975 | 130 | 60 |  | 20 |  |  | 99.55 | PASS | PASS | 9级 | 微量 | 少量 | 有残 | 显不净 | 有残 | 严残 |  | 周菊明
2017-03-10 | 9:30 | HD2 2 | 17002973 | 123 | 75 |  | 20 |  |  | 99.24 | PASS | PASS | 10级 | 微量 | 少量 | 有残 | 严残 | 有残 | 严残 |  | 周菊明
2017-03-10 | 10:30 | SK47 | 17002954 | 390 | 210 | PASS | 30 |  |  | 99.51 | PASS | PASS | 13级 | 微量 | 少量 | 有残 | 严残 | 有残 | 严残 |  | 谭娇娇
2017-03-10 | 10:30 | SP02深圳崇达 | 17002918 | 230 | 145 | PASS | 20 | 5.5 | 3 | 99.88 | PASS | PASS | 10级 | 微量 | 少量 | 有残 | 严残 | 有残 | 严残 | 900K80断 | 谭娇娇
2017-03-10 | 10:30 | HD31 | 17002976 | 110 | 63 |  | 20 |  |  | 99.87 | PASS | PASS | 10级 | 微量 | 少量 | 有残 | 严残 | 有残 | 严残 |  | 谭娇娇 |  | 下一箱
2017-03-10 | 10:30 | 8BL2 | 17002984 | 230 | 182 | PASS | 20 | 2 | 8 | 99.68 | PASS | PASS | 10级 | 微量 | 少量 | 有残 | 严残 | 有残 | 严残 | 120OK110微 | 谭娇娇
2017-03-10 | 11:00 | 44G | 17002982 | 230 | 180 |  | 20 | 2.5 | 11 | 99.34 | PASS | PASS | 10级 | 微量 | 少量 | 有残 | 严残 | 有残 | 严残 | 800K70断 | 谭娇娇
2017-03-10 | 11:00 | 8G01金禄 | 17002979 | 268 | 205 | PASS | 20 | 2 | 11 | 99.68 | PASS | PASS | 10级 | 微量 | 少量 | 有残 | 严残 | 有残 | 严残 | 70oK 60断 | 谭娇娇
2017-03-10 | 11:00 | GH68 | 17002981 | 270 | 206 | PASS | 20 | 2 | 7 | 99.78 | PASS | PASS | 10级 | 微量 | 少量 | 有残 | 显不净 | 有残 | 严残 | 900K80断 | 谭娇娇
2017-03-10 | 13:30 | 8G01中京 | 17003020 | 270 | 206 | PASS | 20 | 2 | 6.5 | 99.34 | PASS | PASS | 9级 | 微量 | 少量 | 有残 | 显不净 | 有残 | 严残 | 70oK 60断 | 谭娇娇
2017-03-10 | 13:30 | GH4001 | 17003027 | 340 | 258 | PASS | 20 | 2 | 12 | 99.39 | PASS | PASS | 9级 | 微量 | 少量 | 有残 | 显不净 | 有残 | 严残 | 800K70断 | 谭娇娇
2017-03-10 | 13:30 | HD25 1 | 17003015 | 130 | 78 |  | 20 |  |  | 99.41 | PASS | PASS | 9级 | 微量 | 少量 | 有残 | 显不净 | 有残 | 严残 |  | 谭娇娇
2017-03-10 | 14:30 | SP02深圳崇达 | 17002987 | 228 | 141 | PASS | 20 | 3.5 | 1 | 99.17 | PASS | PASS | 10级 | 微量 | 少量 | 有残 | 严残 | 有残 | 严残 | 800K70断 | 黄桂泉
2017-03-10 | 14:30 | GH4001 | 17003026 | 340 | 248 | PASS | 20 | 2.5 | 13 | 99.22 | PASS | PASS | 10级 | 微量 | 少量 | 有残 | 严残 | 有残 | 严残 | 120OK110微 | 黄桂泉
2017-03-10 | 14:30 | 9G试样 | 17003003 | 270 | 208 | PASS | 20 | 2 | 5 | 99.35 | PASS | PASS | 9级 | 微量 | 少量 | 有残 | 严残 | 有残 | 严残 | 120OK110微 | 黄桂泉
2017-03-10 | 14:30 | 8R2 | 17002988 | 265 | 205 | PASS | 20 | 2 | 6 | 99.46 | PASS | PASS | 11级残 | 微量 | 少量 | 有残 | 严残 | 有残 | 严残 | 120OK110微 | 黄桂泉
2017-03-10 | 14:30 | 8G04 | 17003018 | 238 | 185 | PASS | 20 | 2.5 | 9 | 99.58 | PASS | PASS | 10级 | 微量 | 少量 | 有残 | 严残 | 有残 | 严残 | 70oK 60断 | 黄桂泉
2017-03-10 | 14:30 | HD2 (1) | 17003013 | 130 | 82 |  | 20 |  |  | 99.62 | PASS | PASS | 10级 | 微量 | 少量 | 有残 | 严残 | 有残 | 严残 |  | 黄桂泉
2017-03-10 | 14:30 | HD25(2) | 17003015 | 130 | 60 |  | 20 |  |  | 99.19 | PASS | PASS | 10级 | 微量 | 少量 | 有残 | 严残 | 有残 | 严残 |  | 黄桂泉
2017-03-10 | 14:30 | GH1801 | 17002978 | 364 | 271 | PASS | 20 | 1.5 | 6.5 | 99.65 | PASS | PASS | 10级 | 微量 | 少量 | 有残 | 显不净 | 有残 | 严残 | 90oK 80微残 | 黄桂泉
2017-03-10 | 15:30 | 8BL205 | 17003029 | 238 | 182 | PASS | 20 | 1.8 | 9.5 | 99.75 | PASS | PASS | 10级残 | 微量 | 少量 | 有残 | 严残 | 有残 | 严残 | 90OK 80残 | 李小娟
2017-03-10 | 15:30 | 8BK2 | 17003028 | 265 | 200 | PASS | 20 | 0.5 | 0.5 | 99.59 | PASS | PASS | 9级 | 微量 | 少量 | 有残 | 严残 | 有残 | 严残 | 120OK110微 | 李小娟
2017-03-10 | 15:30 | SP02 | 17002986 | 225 | 138 | PASS | 20 | 4 | 0.5 | 99.55 | PASS | PASS | 10级 | 微量 | 少量 | 少量多 | 有残 | 有残 | 严残 | 800K70断 | 李小娟
2017-03-10 | 15:30 | 8G04 | 17003017 | 230 | 172 | PASS | 20 | 3 | 7 | 99.83 | PASS | PASS | 10级 | 微量 | 少量 | 有残 | 显不净 | 有残 | 严残 | 800K70断 | 李小娟
2017-03-10 | 17:30 | HD2 (2) | 17003013 | 120 | 75 |  | 20 |  |  | 99.62 | PASS | PASS | 10级 | 微量 | 少量 | 有残 | 严残 | 有残 | 严残 |  | 李小娟
2017-03-10 | 17:30 | HB16 | 17002477 | 75 | 42 |  | 20 |  |  | 99.51 | PASS | PASS | 10级 | 微量 | 少量 | 少量多 | 有残 | 有残 | 严残 |  | 李小娟
2017-03-10 | 20:30 | HD2 (2) | 17003014 | 130 | 81 |  | 20 |  |  | 99.35 | PASS | PASS | 11级 | 微量 | 少量 | 少量多 | 有残 | 有残 | 严残 |  | 李建丽
2017-03-10 | 20:30 | 9G201永隆 | 17003024 | 266 | 182 | 浅了 | 20 | 2 | 0 | 99.55 | PASS | PASS | 10级 | 微量 | 少量 | 少量多 | 有残 | 有残 | 严残 | 70OK60微断 | 李建丽
2017-03-10 | 20:30 | GH1602 | 17003025 | 272 | 198 | PASS | 20 | 2 | 3 | 99.24 | PASS | PASS | 10级 | 微量 | 少量 | 有残 | 显不净 | 有残 | 严残 | 800K70断 | 李建丽
2017-03-10 | 20:30 | 8G01中京 | 17003021 | 270 | 190 | PASS | 20 | 2 | 7 | 99.51 | PASS | PASS | 10级 | 微量 | 少量 | 少量多 | 严残 | 有残 | 严残 | 70oK60微断 | 李建丽
2017-03-10 | 20:30 | G602(200PS) | 17003022 | 311 | 242 | PASS | 20 | 2 | 11 | 99.88 | PASS | PASS | 11级 | 微量 | 少量 | 有残 | 显不净 | 有残 | 严残 | 60ok50微残 | 李建丽
2017-03-10 | 20:30 | HD2 (1) | 17003014 | 128 | 80 |  | 20 |  |  | 99.87 | PASS | PASS | 11级 | 微量 | 少量 | 少量多 | 有残 | 有残 | 严残 |  | 李建丽
2017-03-10 | 20:30 | GH15 | 17002980 | 270 | 202 | 浅了 | 20 | 3 | 10.5 | 99.68 | PASS | PASS | 11级残 | 微量 | 少量 | 有残 | 严残 | 有残 | 严残 | 70oK 60断 | 李建丽
2017-03-10 | 21:30 | HD15 | 17003016 | 118 |  |  | 20 |  |  | 99.35 | PASS | PASS | 10级 | 微量 | 少量 | 少量多 | 严残 | 有残 | 严残 |  | 李小娟
2017-03-10 | 21:30 | SP1601试样 | 17003066 | 128 |  | PASS | 20 | 6 | 8 | 入图库 | PASS | PASS | 11级 | 微量 | 少量 | 少量多 | 有残 | 有残 | 严残 | 70OK60微残 | 李小娟 |  | 样
2017-03-10 | 22:00 | YH2 | 17002992 | 265 | 208 | PASS | 20 | 3 | 7 | 99.55 | PASS | PASS | 10级 | 微量 | 少量 | 少量多 | 严残 | 有残 | 严残 |  | 李小娟
2017-03-10 | 22:00 | HB1602 | 17003067 | 70 |  |  | 20 |  |  | 99.83 | PASS | PASS | 10级 | 微量 | 少量 | 少量多 | 有残 | 有残 | 严残 |  | 李小娟
2017-03-10 | 22:00 | 8G04 | 17003019 | 235 | 176 | PASS | 20 | 3 | 6.5 | 99.62 | PASS | PASS | 10级 | 微量 | 少量 | 有残 | 显不净 | 有残 | 严残 | 800K70断 | 李小娟
2017-03-10 | 24:00 | HD2 1 | 17003045 | 120 | 70 |  | 20 |  |  | 99.51 | PASS | PASS | 10级残 | 微量 | 少量 | 少量多 | 显不净 | 有残 | 严残 |  | 李建丽
2017-03-10 | 24:00 | MG9 | 17003068 | 270 |  | PASS | 20 | 2 | 0.5 | 99.35 | PASS | PASS | 10级 | 微量 | 少量 | 少量多 | 有残 | 有残 | 严残 | 800K70断 | 李建丽
2017-03-10 | 24:00 | 8G04 | 17003051 | 230 | 172 | PASS | 20 | 2 | 10 | 99.64 | PASS | PASS | 10级 | 微量 | 少量 | 有残 | 显不净 | 有残 | 严残 | 80oK 70微残 | 李建丽
2017-03-11 | 8:00 | GH1801 | 17003023 | 365 | 288 | PASS | 22.5 | 2.5 | 7 | 99.65 | PASS | PASS | 10级 | 微量 | 少量 | 有残 | 显不净 | 有残 | 严残 | 80oK 70微残 | 黄桂泉
2017-03-11 | 8:00 | SK3603 | 17002983 | 350 |  | PASS | 20 |  |  | 99.55 | PASS | PASS | 13级 | 微量 | 少量 | 有残 | 严残 | 有残 | 严残 |  | 黄桂泉
2017-03-11 | 8:00 | HD2 2 | 17003045 | 120 | 71 |  | 20 |  |  | 99.24 | PASS | PASS | 9级 | 微量 | 少量 | 有残 | 严残 | 有残 | 严残 |  | 黄桂泉
2017-03-11 | 9:30 | HD2 (1) | 17003047 | 120 | 78 |  | 20 |  |  | 99.63 | PASS | PASS | 10级 | 微量 | 少量 | 有残 | 严残 | 有残 | 严残 |  | 谭娇娇
2017-03-11 | 9:30 | HD2 (2) | 17003047 | 126 | 78 |  | 20 |  |  | 99.51 | PASS | PASS | 10级 | 微量 | 少量 | 有残 | 严残 | 有残 | 严残 |  | 谭娇娇
2017-03-11 | 9:30 | HD2 (2) | 17003046 | 128 | 80 |  | 20 |  |  | 99.65 | PASS | PASS | 10级 | 微量 | 少量 | 有残 | 严残 | 有残 | 严残 |  | 谭娇娇
2017-03-11 | 9:30 | HD2 (1) | 17003046 | 125 | 78 |  | 20 |  |  | 99.55 | PASS | PASS | 10级 | 微量 | 少量 | 有残 | 严残 | 有残 | 严残 |  | 谭娇娇
2017-03-11 | 9:30 | MG3101江门崇达 | 17003057 | 290 | 172 | PASS | 20 | 2 | 0.5 | 99.36 | PASS | PASS | 10级 | 微量 | 少量 | 有残 | 严残 | 有残 | 严残 | 70OK60微残 | 谭娇娇
2017-03-11 | 9:30 | SP8T3 | 17002959 | 215 | 130 | PASS | 20 | 4 | 1.5 | 99.57 | PASS | PASS | 10级 | 微量 | 少量 | 有残 | 严残 | 有残 | 严残 | 80oK(70微残) | 谭娇娇
2017-03-11 | 9:30 | GH1602 | 17003056 | 270 | 213 | PASS | 20 | 2 | 9 | 99.75 | PASS | PASS | 10级 | 微量 | 少量 | 有残 | 严残 | 有残 | 严残 | 800K70断 | 谭娇娇
2017-03-11 | 10:30 | 8BL2 | 17003058 | 235 | 182 | PASS | 20 | 2 | 9 | 99.87 | PASS | PASS | 9级 | 微量 | 少量 | 有残 | 严残 | 有残 | 严残 | 900K80断 | 谭娇娇
2017-03-11 | 10:30 | 8BKH | 17003059 | 238 | 183 | PASS | 20 | 2.5 | 10 | 99.58 | PASS | PASS | 10级残 | 微量 | 少量 | 有残 | 严残 | 有残 | 严残 | 150OK140微残 | 谭娇娇
2017-03-11 | 10:30 | GH22 | 17003070 | 265 | 200 | 浅了 | 20 | 2.5 | 7 | 98.6 | PASS | PASS | 10级 | 微量 | 少量 | 有残 | 严残 | 有残 | 严残 | 70oK 60断 | 谭娇娇
2017-03-11 | 10:30 | SP8T3 | 17002958 | 218 | 128 | PASS | 20 | 3.5 | 1.5 | 99.36 | PASS | PASS | 10级 | 微量 | 少量 | 有残 | 严残 | 有残 | 严残 | 800K70断 | 谭娇娇
2017-03-11 | 11:00 | 44G | 17003054 | 230 | 180 | PASS | 20 | 2 | 9 | 99.78 | PASS | PASS | 9级 | 微量 | 少量 | 有残 | 严残 | 有残 | 严残 | 70oK 60断 | 谭娇娇
2017-03-11 | 11:00 | 8G04 | 17003052 | 235 | 182 | 浅了 | 20 | 2 | 8 | 99.85 | PASS | PASS | 10级 | 微量 | 少量 | 有残 | 严残 | 有残 | 严残 | 800K70断 | 谭娇娇
2017-03-11 | 11:00 | 44G | 17003055 | 230 | 230 | PASS | 20 | 2 | 7 | 99.81 | PASS | PASS | 9级 | 微量 | 少量 | 有残 | 严残 | 有残 | 严残 | 70oK 60断 | 谭娇娇
2017-03-11 | 13:30 | 44G | 17003080 | 235 | 183 | PASS | 20 | 2 | 8 | 99.83 | PASS | PASS | 10级 | 微量 | 少量 | 有残 | 显不净 | 有残 | 严残 | 70ok60残 | 黄桂泉
2017-03-11 | 13:30 | 44G | 17003081 | 239 | 186 | PASS | 20 | 2 | 7 | 99.75 | PASS | PASS | 10级 | 微量 | 少量 | 有残 | 显不净 | 有残 | 严残 | 70oK60残 | 黄桂泉
2017-03-11 | 13:30 | SP8T3 | 17003031 | 213 | 132 | PASS | 20 | 5 | 1.5 | 99.59 | PASS | PASS | 10级 | 微量 | 少量 | 少量多 | 有残 | 有残 | 严残 | 80oK(70微残) | 黄桂泉
2017-03-11 | 13:30 | HB36 | 17003048 | 340 | 288 |  | 20 |  |  | 99.38 | PASS | PASS | 13级 | 微量 | 少量 | 有残 | 严残 | 有残 | 严残 |  | 黄桂泉
2017-03-11 | 15:00 | 8BL2 | 17003091 | 230 | 172 | PASS | 20 | 2 | 8 | 99.54 | PASS | PASS | 9级 | 微量 | 少量 | 有残 | 严残 | 有残 | 严残 | 100OK,90断 | 李小娟
2017-03-11 | 15:00 | 9G201 | 17003086 | 270 | 185 | PASS | 20 | 2 | 0.5 | 99.57 | PASS | PASS | 11级残 | 微量 | 少量 | 少量多 | 有残 | 有残 | 严残 | 60OK 50断 | 李小娟
2017-03-11 | 16:00 | SP02 | 17003061 | 223 | 145 | 稍深 | 20 |  |  | 99.55 | PASS | PASS | 10级 | 微量 | 少量 | 少量多 | 有残 | 有残 | 严残 | 80oK 70微残 | 李小娟
2017-03-11 | 16:00 | GH16 | 17003053 | 261 | 203 | 浅了 | 20 | 3 | 12 | 99.71 | PASS | PASS | 9级 | 微量 | 少量 | 有残 | 严残 | 有残 | 严残 | 900K80断 | 李小娟
2017-03-11 | 16:00 | 44G | 17003082 | 230 | 182 | PASS | 20 | 2.5 | 7 | 99.85 | PASS | PASS | 9级 | 微量 | 少量 | 有残 | 严残 | 有残 | 严残 | 800K70断 | 李小娟
2017-03-11 | 16:00 | DSP66HF01 | 17003050 | 245 | 192 | PASS | 20 | 2 | 10 | 99.86 | PASS | PASS | 10级 | 微量 | 少量 | 有残 | 严残 | 有残 | 严残 | 80oK 70微残 | 李小娟
2017-03-11 | 19:30 | HD5(2) | 17003078 | 78 | 46 |  | 20 |  |  | 99.28 | PASS | PASS | 11级 | 微量 | 少量 | 有残 | 严残 | 有残 | 严残 |  | 李建丽
2017-03-11 | 19:30 | 8R2 | 17003062 | 270 | 197 | PASS | 20 | 2 | 6 | 99.76 | PASS | PASS | 10级 | 微量 | 少量 | 有残 | 严残 | 有残 | 严残 | 140OK130微残 | 李建丽 |  | 样
2017-03-11 | 19:30 | HD52 | 17003122 | 120 |  |  | 20 |  |  | 99.63 | PASS | PASS | 10级 | 微量 | 少量 | 有残 | 严残 | 有残 | 严残 |  | 李建丽
2017-03-11 | 19:30 | SP8T3 | 17003030 | 217 | 139 | PASS | 20 | 4 | 1 | 99.65 | PASS | PASS | 12级残 | 微量 | 少量 | 有残 | 严残 | 有残 | 严残 | 800K70断 | 李建丽
2017-03-11 | 19:30 | G602万基隆 | 17003083 | 270 |  | PASS | 20 | 2 | 8 | 99.79 | PASS | PASS | 11级 | 微量 | 少量 | 有残 | 严残 | 有残 | 严残 | 60ok50微残 | 李建丽
2017-03-11 | 20:30 | 8Y18 | 17003126 | 260 | 193 | PASS | 20 | 1.5 | 2.5 | 99.78 | PASS | PASS | 10级 | 微量 | 少量 | 有残 | 严残 | 有残 | 严残 | 900K80断 | 李小娟
2017-03-11 | 20:30 | HD5(1) | 17003078 | 75 | 53 |  | 20 |  |  | 99.85 | PASS | PASS | 9级 | 微量 | 少量 | 有残 | 严残 | 有残 | 严残 |  | 李小娟
2017-03-11 | 20:30 | 8BL | 17003090 | 270 | 208 | PASS | 20 | 2 | 6 | 99.81 | PASS | PASS | 9级 | 微量 | 少量 | 有残 | 严残 | 有残 | 严残 | 110OK100残 | 李小娟
2017-03-11 | 21:30 | 8G10富盈 | 17003085 | 242 |  | PASS | 20 | 2 | 3.2 | 99.83 | PASS | PASS | 10级 | 微量 | 少量 | 有残 | 严残 | 有残 | 严残 | 80oK 70微残 | 李小娟
2017-03-11 | 21:30 | 8G04建业 | 17003084 | 185 | 140 | PASS | 20 | 2 | 7 | 99.69 | PASS | PASS | 10级 | 微量 | 少量 | 有残 | 严残 | 有残 | 严残 | 800K70断 | 李小娟
2017-03-11 | 21:30 | HD2 (1) | 17003077 | 120 | 78 |  | 20 |  |  | 99.76 | PASS | PASS | 9级 | 微量 | 少量 | 有残 | 严残 | 有残 | 严残 |  | 李小娟
2017-03-11 | 22:30 | GH103 | 17003087 | 270 | 210 | PASS | 20 | 2.5 | 2.5 | 入图库 | PASS | PASS | 10级 | 微量 | 少量 | 有残 | 严残 | 有残 | 严残 | 90oK 80微残 | 李小娟
2017-03-11 | 23:00 | HD2 (2) | 17003077 | 122 | 75 |  | 20 |  |  | 99.23 | PASS | PASS | 9级 | 微量 | 少量 | 有残 | 严残 | 有残 | 严残 |  | 李小娟
2017-03-11 | 23:00 | GH4001 | 17003089 | 340 | 270 | PASS | 20 | 2.5 | 9 | 99.82 | PASS | PASS | 10级 | 微量 | 少量 | 有残 | 严残 | 有残 | 严残 |  | 李小娟
2017-03-11 | 23:00 | 9G201永隆 | 17003112 | 265 | 180 | 浅了 | 20 | 2 | 0.5 | 99.59 | PASS | PASS | 11级残 | 微量 | 少量 | 少量多 | 有残 | 有残 | 严残 | 70oK 60断 | 李小娟 |  | 下一箱
2017-03-11 | 8:00 | HD2 (1) | 17003076 | 128 | 81 |  | 20 |  |  | 99.45 | PASS | PASS | 9级 | 微量 | 少量 | 有残 | 严残 | 有残 | 严残 |  | 李小娟
2017-03-13 | 8:00 | HD22(1) | 17003107 | 150 | 88 |  | 20 |  |  | 99.35 | PASS | PASS | 10级 | 微量 | 少量 | 有残 | 严残 | 有残 | 严残 |  | 李小娟
2017-03-13 | 9:30 | GH15 | 17003110 | 267 | 200 | 浅了 | 20 | 2.5 | 7 | 99.57 | PASS | PASS | 9级 | 微量 | 少量 | 有残 | 严残 | 有残 | 严残 | 80oK 70微残 | 李建丽
2017-03-13 | 9:30 | 8BL7 | 17003115 | 260 | 190 | PASS | 20 | 2 | 9 | 99.55 | PASS | PASS | 9级 | 微量 | 少量 | 有残 | 严残 | 有残 | 严残 | 110OK100残 | 李建丽
2017-03-13 | 9:30 | HD2 (2) | 17003106 | 120 | 78 |  | 20 |  |  | 99.71 | PASS | PASS | 9级 | 微量 | 少量 | 有残 | 严残 | 有残 | 严残 |  | 李建丽
2017-03-13 | 9:30 | HD22试样2（2） | 17003107 | 140 | 87 |  | 20 |  |  | 99.85 | PASS | PASS | 10级 | 微量 | 少量 | 有残 | 严残 | 有残 | 严残 |  | 李建丽
2017-03-13 | 9:30 | HD22 | 17003079 | 120 |  |  | 20 |  |  | 99.86 | PASS | PASS | 10级 | 微量 | 少量 | 有残 | 严残 | 有残 | 严残 |  | 李建丽
2017-03-13 | 10:30 | HD2 (1) | 17003106 | 122 | 80 |  | 20 |  |  | 99.63 | PASS | PASS | 9级 | 微量 | 少量 | 有残 | 严残 | 有残 | 严残 |  | 李小娟
2017-03-13 | 10:30 | HD2 (2) | 17003076 | 120 | 75 |  | 20 |  |  | 99.65 | PASS | PASS | 9级 | 微量 | 少量 | 有残 | 严残 | 有残 | 严残 |  | 李小娟
2017-03-13 | 10:30 | GH1801 | 17003111 | 365 | 288 | PASS | 20 | 2 | 7.5 | 99.79 | PASS | PASS | 10级 | 微量 | 少量 | 有残 | 显不净 | 有残 | 严残 | 100OK90微残 | 李小娟
2017-03-13 | 10:30 | 8BK2 | 17003116 | 260 | 160 | PASS | 20 | 1.5 | 0 | 99.57 | PASS | PASS | 9级 | 微量 | 少量 | 有残 | 严残 | 有残 | 严残 | 120OK110微残 | 李小娟
2017-03-13 | 14:30 | GH1602 | 17003154 | 280 | 200 | PASS | 20 | 2 | 8 | 99.35 | PASS | PASS | 10级 | 微量 | 少量 | 有残 | 严残 | 有残 | 严残 | 60OK 50断 | 李小娟
2017-03-13 | 14:30 | SK30 | 17003113 | 402 | 288 | 稍浅 | 20 |  |  | 99.48 | PASS | PASS | 9级 | 微量 | 少量 | 有残 | 严残 | 有残 | 严残 |  | 李小娟
2017-03-13 | 14:30 | HL3007 | 17003108 | 85 | 67 |  | 20 |  |  | 99.14 | PASS | PASS | 9级 | 微量 | 少量 | 少量多 | 有残 | 有残 | 严残 |  | 李小娟
2017-03-13 | 17:30 | HD2 1 | 17003142 | 130 | 85 |  | 20 |  |  | 99.66 | PASS | PASS | 11级 | 微量 | 少量 | 有残 | 严残 | 有残 | 严残 |  | 谭娇娇
2017-03-13 | 17:30 | 8G26 | 17003152 | 238 | 170 | PASS | 20 | 2.5 | 4 | 99.54 | PASS | PASS | 11级 | 微量 | 少量 | 有残 | 显不净 | 有残 | 严残 | 100OK,90断 | 谭娇娇
2017-03-13 | 17:30 | 8BL大连崇达 | 17003156 | 285 | 228 | PASS | 20 | 2 | 3.5 | 99.88 | PASS | PASS | 10级 | 微量 | 少量 | 有残 | 显不净 | 有残 | 严残 | 120OK110微 | 谭娇娇
2017-03-13 | 17:30 | 8G01中京 | 17003147 | 240 | 180 | PASS | 20 | 2.5 | 5 | 99.27 | PASS | PASS | 11级 | 微量 | 少量 | 有残 | 严残 | 有残 | 严残 | 800K70断 | 谭娇娇
2017-03-13 | 17:30 | HB03 | 17003145 | 117 |  |  | 20 |  |  | 98.5 | PASS | PASS | 11级 | 微量 | 少量 | 有残 | 严残 | 有残 | 严残 |  | 谭娇娇
2017-03-13 | 17:30 | 8BL2 | 17003157 | 230 | 170 | PASS | 20 | 1.5 | 3 | 99.88 | PASS | PASS | 10级 | 微量 | 少量 | 有残 | 显不净 | 有残 | 严残 | 70oK 60断 | 谭娇娇
2017-03-13 | 19:00 | HD2 2 | 17003142 | 123 | 82 |  | 20 |  |  | 99.74 | PASS | PASS | 10级 | 微量 | 少量 | 有残 | 严残 | 有残 | 严残 |  | 谭娇娇
2017-03-13 | 19:00 | 09BL1202 | 17003158 | 315 | 262 | PASS | 20 |  |  | 99.61 | PASS | PASS | 10级 | 微量 | 少量 | 有残 | 严残 | 有残 | 严残 | 800K70断 | 谭娇娇
2017-03-13 | 20:00 | MG3101 | 17003114 | 295 | 192 | PASS | 20 |  |  | 99.75 | PASS | PASS | 11级 | 微量 | 少量 | 有残 | 严残 | 有残 | 严残 | 1100K100断 | 谭娇娇
2017-03-13 | 20:00 | 8W4 | 17003120 | 268 | 205 | PASS | 20 |  |  | 99.82 | 有气泡 | PASS | 7级 | 微量 | 有残 | 严残 |  | 有残 | 严残 | 150 | 谭娇娇
2017-03-13 | 22:00 | HD14HF02 | 17003144 | 150 | 92 |  | 20 |  |  | 99.66 | PASS | PASS | 10级 | 微量 | 少量 | 有残 | 严残 | 有残 | 严残 |  | 谭娇娇
2017-03-13 | 22:00 | HD2 1 | 17003141 | 123 | 82 |  | 20 |  |  | 99.84 | PASS | PASS | 10级 | 微量 | 少量 | 有残 | 严残 | 有残 | 严残 |  | 谭娇娇
2017-03-13 | 22:00 | HD12 | 17003049 | 75 | 38 |  | 22.5 |  |  | 99.57 | PASS | PASS | 10级 | 微量 | 少量 | 有残 | 严残 | 有残 | 严残 |  | 谭娇娇
2017-03-13 | 22:00 | G602福建星河 | 17003150 | 120 | 98 | PASS | 20 |  |  | 99.62 | PASS | PASS | 10级 | 微量 | 少量 | 有残 | 显不净 | 有残 | 严残 |  | 谭娇娇
2017-03-13 | 23:00 | HB03 | 17003191 | 115 |  |  | 20 |  |  | 98.3 | PASS | PASS | 10级 | 微量 | 少量 | 有残 | 严残 | 有残 | 严残 |  | 黄桂泉
2017-03-13 | 23:00 | HD8 | 17003143 | 105 | 73 |  | 20 |  |  | 99.88 | PASS | PASS | 10级 | 微量 | 少量 | 有残 | 严残 | 有残 | 严残 |  | 黄桂泉
2017-03-13 | 23:00 | 8G01金禄 | 17003151 | 265 | 203 |  | 20 |  |  | 99.67 | PASS | PASS | 10级 | 微量 | 少量 | 有残 | 严残 | 有残 | 严残 |  | 黄桂泉
2017-03-14 | 8:00 | GH3 | 17003146 | 272 | 210 | 浅了 | 20 | 2.5 | 3.5 | 99.37 | PASS | PASS | 11级 | 微量 | 少量 | 有残 | 显不净 | 有残 | 严残 | 60ok50微残 | 李小娟
2017-03-14 | 8:00 | HD2 (2) | 17003141 | 128 | 80 |  | 20 |  |  | 99.65 | PASS | PASS | 10级 | 微量 | 少量 | 有残 | 显不净 | 有残 | 严残 |  | 李小娟
2017-03-14 | 11:00 | HD2 (2) | 17003172 | 130 | 86 |  | 20 |  |  | 99.25 | PASS | PASS | 9级 | 微量 | 少量 | 有残 | 严残 | 有残 | 严残 |  | 李建丽
2017-03-14 | 11:00 | HD21 | 17003175 | 109 | 70 |  | 20 |  |  | 99.68 | PASS | PASS | 10级 | 微量 | 少量 | 有残 | 严残 | 有残 | 严残 |  | 李建丽
2017-03-14 | 11:00 | HD25(1) | 17003174 | 130 |  |  | 20 |  |  | 99.49 | PASS | PASS | 10级 | 微量 | 少量 | 有残 | 严残 | 有残 | 严残 |  | 李建丽
2017-03-14 | 11:00 | G2006 | 17003179 | 270 | 195 | PASS | 20 | 2.5 | 1.5 | 99.73 | PASS | PASS | 11级 | 微量 | 少量 | 有残 | 严残 | 有残 | 严残 | 60ok50残 | 李建丽 |  | 样
2017-03-14 | 11:00 | 9G201 | 17003153 | 270 | 170 | 稍浅 | 20 | 1 | 0.2 | 99.59 | PASS | PASS | 11级 | 微量 | 少量 | 少量多 | 有残 | 有残 | 严残 | 60OK 50断 | 李建丽
2017-03-14 | 11:30 | HD8(1) | 17003143 | 105 | 70 |  | 20 |  |  | 99.62 | PASS | PASS | 9级 | 微量 | 少量 | 有残 | 严残 | 有残 | 严残 |  | 李小娟
2017-03-14 | 11:30 | HD2 (2) | 17003172 | 120 | 72 |  | 20 |  |  | 99.75 | PASS | PASS | 9级 | 微量 | 少量 | 有残 | 严残 | 有残 | 严残 |  | 李小娟
2017-03-14 | 11:30 | WB53 | 17003121 | 260 | 230 | PASS | 20 | 4 | 10 | 99.68 | PASS | PASS | 7级残 | 微量 | 有残 | 严残 |  | 有残 | 严残 | 100OK,90断 | 李小娟
2017-03-14 | 11:30 | MG60 | 17003181 | 270 | 168 | 浅了 | 20 | 2 | 1 | 99.58 | PASS | PASS | 11级 | 微量 | 少量 | 少量多 | 有残 | 有残 | 严残 | 70OK60微残 | 李小娟 |  | 样
2017-03-14 | 13:30 | HD2 (1) | 17003173 | 120 | 70 |  | 20 |  |  | 99.65 | PASS | PASS | 10级 | 微量 | 少量 | 有残 | 严残 | 有残 | 严残 |  | 李建丽
2017-03-14 | 13:30 | HD2 (2) | 17003173 | 120 | 71 |  | 20 |  |  | 99.63 | PASS | PASS | 10级 | 微量 | 少量 | 有残 | 严残 | 有残 | 严残 |  | 李建丽
2017-03-14 | 13:30 | GH1602 | 17003180 | 273 | 200 | PASS | 20 | 2 | 1.5 | 99.75 | PASS | PASS | 10级 | 微量 | 少量 | 有残 | 显不净 | 有残 | 严残 | 800K70断 | 李建丽
2017-03-14 | 13:30 | 30G07 | 17003088 | 142 | 100 | 稍浅 | 20 | 3 | 2 | 99.76 | PASS | PASS | 10级 | 微量 | 少量 | 有残 | 严残 | 有残 | 严残 | 70oK 60断 | 李建丽
2017-03-14 | 13:30 | 09BL | 17003182 | 233 | 172 | PASS | 20 | 2 | 3 | 99.82 | PASS | PASS | 9级 | 微量 | 少量 | 有残 | 严残 | 有残 | 严残 | 130OK120残 | 李建丽
2017-03-14 | 13:30 | HD25(2) | 17003174 | 130 |  |  | 20 |  |  | 99.62 | PASS | PASS | 10级 | 微量 | 少量 | 有残 | 严残 | 有残 | 严残 |  | 李小娟
2017-03-14 | 14:30 | GH16 | 17003148 | 265 |  | PASS | 20 | 2 | 9 | 99.75 | PASS | PASS | 10级 | 微量 | 少量 | 有残 | 显不净 | 有残 | 严残 | 90oK 80微残 | 李小娟
2017-03-14 | 14:30 | GH4001 | 17003155 | 330 | 276 | PASS | 20 | 2 | 12 | 99.68 | PASS | PASS | 10级 | 微量 | 少量 | 有残 | 显不净 | 有残 | 严残 | 800K70断 | 李小娟
2017-03-14 | 14:30 | 59G | 17003241 | 290 |  | 浅了 | 20 | 2 | 7 | 99.58 | PASS | PASS | 11级 | 微量 | 少量 | 有残 | 严残 | 有残 | 严残 | 80oK 70微残 | 李小娟
2017-03-14 | 15:30 | 09BL28 | 17003242 | 240 | 192 | 稍浅 | 20 | 2 | 4.5 | 99.52 | 气泡破裂烤后成黑点 | PASS | 10级 | 微量 | 少量 | 有残 | 严残 | 有残 | 严残 | 800K70断 | 黄桂泉
2017-03-14 | 15:30 | 8G04 | 17003177 | 240 | 182 | 稍浅 | 20 | 2.5 | 6.5 | 99.75 | PASS | PASS | 11级 | 微量 | 少量 | 有残 | 严残 | 有残 | 严残 | 800K70断 | 黄桂泉
2017-03-14 | 15:30 | G602福建星河 | 17003149 | 120 | 92 | PASS | 20 | 3 | 7 | 99.42 | PASS | PASS | 10级 | 微量 | 少量 | 有残 | 严残 | 有残 | 严残 | 800K70断 | 黄桂泉
2017-03-14 | 15:30 | 8BKT | 17003183 | 262 |  | PASS | 20 | 2 | 1 | 99.35 | PASS | PASS | 9级 | 微量 | 少量 | 有残 | 严残 | 有残 | 严残 | 100OK,90断 | 黄桂泉
2017-03-14 | 17:30 | 8G04 | 17003178 | 233 | 184 | PASS | 20 | 2.5 | 8.2 | 99.27 | PASS | PASS | 11级 | 微量 | 少量 | 有残 | 严残 | 有残 | 严残 | 900K80断 | 黄桂泉
2017-03-14 | 17:30 | HD2101 1 | 17003200 | 108 | 76 |  | 20 |  |  | 99.22 | PASS | PASS | 10级 | 微量 | 少量 | 有残 | 严残 | 有残 | 严残 |  | 黄桂泉
2017-03-14 | 17:30 | HD31 | 17003228 | 120 |  |  | 20 |  |  | 99.41 | PASS | PASS | 10级 | 微量 | 少量 | 有残 | 严残 | 有残 | 严残 |  | 黄桂泉
2017-03-14 | 17:30 | 6GHB | 17003207 | 270 | 204 | PASS | 20 | 1.5 | 7.3 | 99.53 | PASS | PASS | 10级 | 微量 | 少量 | 有残 | 严残 | 有残 | 严残 | 1100K100断 | 黄桂泉
2017-03-14 | 19:00 | 8BL | 17003211 | 268 | 206 | PASS | 20 | 2 | 5.5 | 99.62 | PASS | PASS | 9级 | 微量 | 少量 | 严残 | 严残 | 有残 | 严残 | 1100K100断 | 黄桂泉 |  | 下一箱
2017-03-14 | 19:00 | GH4801 | 17003307 | 265 | 202 | 偏黄 | 20 | 2.3 | 10 | 入图库 | PASS | PASS | 10级 | 微量 | 少量 | 严残 | 显不净 | 有残 | 严残 | 70oK 60断 | 黄桂泉
2017-03-14 | 19:00 | BL5 | 17003306 | 265 | 203 | PASS | 20 | 2.8 | 11 | 入图库 | PASS | PASS | 10级 | 微量 | 少量 | 严残 | 完全烤死 | 有残 | 严残 | 900K80断 | 黄桂泉
2017-03-14 | 19:00 | SP02深圳崇达 | 17003185 | 220 | 132 | 色相不一样 | 20 |  |  | 99.61 | PASS | PASS | 11级 | 微量 | 少量 | 严残 | 严残 | 有残 | 严残 | 900K80断 | 黄桂泉
2017-03-14 | 20:30 | HD2101 2 | 17003200 | 105 | 58 |  | 20 |  |  | 99.31 | PASS | PASS | 10级 | 微量 | 少量 | 有残 | 严残 | 有残 | 严残 |  | 谭娇娇
2017-03-14 | 22:00 | HD2 (1) | 17003199 | 125 | 80 |  | 20 |  |  | 99.51 | PASS | PASS | 10级 | 微量 | 少量 | 有残 | 严残 | 有残 | 严残 |  | 谭娇娇
2017-03-14 | 23:00 | HD2 (2) | 17003199 | 130 | 82 |  | 20 |  |  | 99.27 | PASS | PASS | 10级 | 微量 | 少量 | 有残 | 严残 | 有残 | 严残 |  | 谭娇娇
2017-03-14 | 23:00 | MG3101江门崇达 | 17003210 | 300 | 210 | PASS | 20 |  |  | 99.61 | PASS | PASS | 10级 | 微量 | 少量 | 有残 | 严残 | 有残 | 严残 |  | 谭娇娇
2017-03-15 | 8:00 | G2006 | 17003232 | 280 | 213 | PASS | 20 | 1.5 | 2 | 99.75 | PASS | PASS | 12级残 | 微量 | 少量 | 有残 | 严残 | 有残 | 严残 | 800K70断 | 李建丽
2017-03-15 | 8:00 | 09BL | 17003234 | 230 | 180 | PASS | 20 | 1.5 | 4 | 99.42 | PASS | PASS | 10级残 | 微量 | 少量 | 有残 | 严残 | 有残 | 严残 | 130OK120残 | 李建丽
2017-03-15 | 9:30 | HD2低粘度2 | 17003323 | 87 | 54 |  | 20 |  |  | 99.65 | PASS | PASS | 9级 | 微量 | 少量 | 有残 | 严残 | 有残 | 严残 |  | 李小娟
2017-03-15 | 9:30 | HD2 (2) | 17003255 | 120 | 75 |  | 20 |  |  | 99.72 | PASS | PASS | 9级 | 微量 | 少量 | 有残 | 严残 | 有残 | 严残 |  | 李小娟
2017-03-15 | 9:30 | 8BL7 | 17003235 | 266 | 202 | PASS | 20 | 2 | 7.5 | 99.74 | PASS | PASS | 9级 | 微量 | 少量 | 有残 | 严残 | 有残 | 严残 | 900K80断 | 李小娟
2017-03-15 | 10:30 | HD2 (1) | 17003226 | 122 | 79 |  | 20 |  |  | 99.52 | PASS | PASS | 10级 | 微量 | 少量 | 有残 | 显不净 | 有残 | 严残 |  | 李小娟
2017-03-15 | 10:30 | HD28HF | 17003243 | 132 | 95 |  | 20 |  |  | 99.75 | PASS | PASS | 10级 | 微量 | 少量 | 有残 | 显不净 | 有残 | 严残 |  | 李小娟
2017-03-15 | 10:30 | HD12 | 17003176 | 75 | 55 |  | 20 |  |  | 99.42 | PASS | PASS | 11级 | 微量 | 少量 | 有残 | 严残 | 有残 | 严残 |  | 李小娟
2017-03-15 | 10:30 | 8G01永隆 | 17003230 | 92 |  | 稍浅 | 20 | 3.5 | 8 | 99.35 | PASS | PASS | 10级 | 微量 | 少量 | 有残 | 显不净 | 有残 | 严残 | 800K70断 | 李小娟
2017-03-15 | 11:00 | 6GHB深色 | 17003231 | 268 | 200 | PASS | 20 | 2 | 11 | 99.86 | PASS | PASS | 11级残 | 微量 | 少量 | 有残 | 显不净 | 有残 | 严残 | 80oK 70微残 | 李小娟 |  | 样
2017-03-15 | 11:00 | HD2 (1) | 17003255 | 121 | 79 |  | 20 |  |  | 99.62 | PASS | PASS | 10级 | 微量 | 少量 | 有残 | 严残 | 有残 | 严残 |  | 李小娟
2017-03-15 | 11:30 | GH15 | 17003202 | 270 | 206 | PASS | 22.5 | 2 | 9 | 99.76 | PASS | PASS | 10级 | 微量 | 少量 | 有残 | 显不净 | 有残 | 严残 | 90oK 80残 | 李小娟
2017-03-15 | 13:30 | 8G04 | 17003263 | 240 | 186 | PASS | 20 | 2 | 10 | 99.72 | PASS | PASS | 11级 | 微量 | 少量 | 有残 | 显不净 | 有残 | 严残 | 70oK 60断 | 李建丽
2017-03-15 | 13:30 | 8G04 | 17003264 | 235 | 184 | PASS | 20 | 2 | 8 | 99.76 | PASS | PASS | 11级 | 微量 | 少量 | 有残 | 显不净 | 有残 | 严残 | 1100K100断 | 李建丽
2017-03-15 | 13:30 | 8G01中京 | 17003260 | 278 | 202 | PASS | 20 | 2.5 | 11.5 | 99.82 | PASS | PASS | 10级 | 微量 | 少量 | 有残 | 显不净 | 有残 | 严残 | 800K70断 | 李建丽
2017-03-15 | 13:30 | HD8(2) | 17003227 | 104 | 80 |  | 20 |  |  | 99.51 | PASS | PASS | 10级残 | 微量 | 少量 | 有残 | 严残 | 有残 | 严残 |  | 李建丽
2017-03-15 | 14:30 | HD2406 | 17003201 | 72 | 28 |  | 20 |  |  | 96.87 | PASS | PASS | 10级 | 微量 | 少量 | 有残 | 严残 | 有残 | 严残 |  | 李建丽
2017-03-15 | 15:30 | HD8 (1) | 17003227 | 100 | 70 |  | 20 |  |  | 99.35 | PASS | PASS | 10级 | 微量 | 少量 | 有残 | 严残 | 有残 | 严残 |  | 谭娇娇
2017-03-15 | 15:30 | HD2 (1) | 17003256 | 123 | 85 |  | 20 |  |  | 99.86 | PASS | PASS | 10级 | 微量 | 少量 | 有残 | 严残 | 有残 | 严残 |  | 谭娇娇
2017-03-15 | 15:30 | 8BL | 17003269 | 2262 | 196 | PASS | 20 | 2 | 7 | 99.62 | PASS | PASS | 11级 | 微量 | 少量 | 有残 | 严残 | 有残 | 严残 | 900K80断 | 谭娇娇
2017-03-15 | 17:30 | GH16 | 17003261 | 267 | 215 | PASS | 20 |  |  | 99.65 | PASS | PASS | 10级 | 微量 | 少量 | 有残 | 严残 | 有残 | 严残 | 70oK 60断 | 谭娇娇
2017-03-15 | 17:30 | HD2 2 | 17003256 | 125 | 87 |  | 20 |  |  |  | PASS | PASS | 11级 | 微量 | 少量 | 有残 | 严残 | 有残 | 严残 |  | 谭娇娇
2017-03-15 | 17:30 | HD2 1 | 17003287 | 125 | 87 |  | 20 |  |  | 99.35 | PASS | PASS | 11级 | 微量 | 少量 | 有残 | 严残 | 有残 | 严残 |  | 谭娇娇
2017-03-15 | 19:00 | HD2 2 | 17003287 | 120 | 75 |  | 20 |  |  |  | PASS | PASS | 10级 | 微量 | 少量 | 有残 | 严残 | 有残 | 严残 |  | 谭娇娇
2017-03-15 | 20:00 | HD12 | 17003109 | 72 | 56 |  | 20 |  |  | 99.65 | PASS | PASS | 10级 | 微量 | 少量 | 有残 | 严残 | 有残 | 严残 |  | 谭娇娇
2017-03-15 | 20:00 | MG68 | 17003310 | 268 | 180 | PASS | 20 |  |  | 99.52 | PASS | PASS | 11级 | 微量 | 少量 | 有残 | 严残 | 有残 | 严残 | 800K70断 | 谭娇娇 |  | 标样
2017-03-15 | 20:00 | HD5 2 | 17003257 | 70 | 36 |  | 20 |  |  | 99.74 | PASS | PASS | 10级 | 微量 | 少量 | 有残 | 严残 | 有残 | 严残 |  | 谭娇娇
2017-03-15 | 20:00 | HD5 1 | 17003257 | 74 | 38 |  | 20 |  |  | 99.66 | PASS | PASS | 10级 | 微量 | 少量 | 有残 | 严残 | 有残 | 严残 |  | 谭娇娇
2017-03-15 | 20:00 | MG6 | 17003206 | 262 | 182 | PASS | 20 |  |  | 99.82 | PASS | PASS | 11级 | 微量 | 少量 | 有残 | 严残 | 有残 | 严残 | 800K70断 | 谭娇娇
2017-03-15 | 21:30 | 25G | 17003266 | 267 | 202 | 偏黄 | 20 | 2 | 9 | 99.65 | PASS | PASS | 10级 | 微量 | 少量 | 有残 | 严残 | 有残 | 严残 |  | 谭娇娇
2017-03-15 | 21:30 | 8BL7S | 17003308 | 272 | 210 |  | 20 | 3 | 14 | 97.6 | PASS | PASS | 7级 | 微量 | 少量 | 有残 | 严残 | 有残 | 严残 | 60OK 50断 | 谭娇娇
2017-03-15 | 21:30 | 8R17 | 17003272 | 270 | 203 | PASS | 20 | 2 | 4 | 99.82 | PASS | PASS | 10级 | 微量 | 少量 | 有残 | 严残 | 有残 | 严残 | 120OK110微 | 谭娇娇
2017-03-15 | 21:30 | GL5金象 | 17003265 | 130 | 103 | 稍浅 | 20 | 4 | 9 | 99.67 | PASS | PASS | 10级 | 微量 | 少量 | 有残 | 严残 | 有残 | 严残 |  | 谭娇娇
2017-03-15 | 21:30 | 8BKH6 | 17003270 | 210 | 170 | PASS | 20 | 3 | 6.5 | 99.85 | PASS | PASS | 9级 | 微量 | 少量 | 有残 | 严残 | 有残 | 严残 |  | 谭娇娇
2017-03-15 | 21:30 | 8G10富盈 | 17003262 | 360 | 200 | 稍浅 | 20 | 3.5 | 3.5 | 99.82 | PASS | PASS | 10级 | 微量 | 少量 | 有残 | 严残 | 有残 | 严残 |  | 谭娇娇
2017-03-15 | 21:30 | GH1602 | 17003267 | 267 | 213 | PASS | 20 | 1.7 | 4.5 | 99.57 | PASS | PASS | 10级 | 微量 | 少量 | 有残 | 严残 | 有残 | 严残 | 800K70断 | 谭娇娇
2017-03-15 | 23:00 | GH10 | 17003259 | 260 | 200 | 偏黄 | 20 | 2.5 | 6 | 99.27 | PASS | PASS | 10级 | 微量 | 少量 | 有残 | 严残 | 有残 | 严残 | 120OK110微 | 黄桂泉
2017-03-15 | 23:00 | MG55 | 17003268 | 253 | 112 | PASS | 30 |  |  | 98.43 | PASS | PASS | 11级残 | 微量 | 少量 | 有残 | 严残 | 有残 | 严残 | 70OK60微断 | 黄桂泉
2017-03-15 | 23:00 | 8BL16金像 | 17003297 | 120 | 93 | PASS | 20 | 3 | 7.5 | 99.44 | PASS | PASS | 8级 | 微量 | 少量 | 有残 | 严残 | 有残 | 严残 | 800K70断 | 黄桂泉
2017-03-15 | 23:00 | HD2 1 | 17003331 | 130 | 85 |  | 20 |  |  | 99.57 | PASS | PASS | 10级 | 微量 | 少量 | 有残 | 严残 | 有残 | 严残 |  | 黄桂泉
2017-03-16 | 8:00 | HB16 | 17003229 | 75 | 32 |  | 20 |  |  | 99.65 | PASS | PASS | 10级 | 微量 | 少量 | 有残 | 严残 | 有残 | 严残 |  | 李建丽
2017-03-16 | 8:00 | 8BL16金像 | 17003296 | 129 | 95 | PASS | 20 | 2.5 | 8 | 99.52 | PASS | PASS | 10级 | 微量 | 少量 | 有残 | 严残 | 有残 | 严残 | 70OK60微残 | 李建丽 |  | 下一箱
2017-03-16 | 8:00 | HD2 (2) | 17003331 | 122 | 76 |  | 20 |  |  | 99.74 | PASS | PASS | 11级 | 微量 | 少量 | 有残 | 严残 | 有残 | 严残 |  | 李建丽
2017-03-16 | 8:00 | 9G | 17003291 | 260 | 200 | 稍浅 | 20 | 2 | 4.5 | 99.66 | PASS | PASS | 11级 | 微量 | 少量 | 有残 | 显不净 | 有残 | 严残 | 100OK90微残 | 李建丽
2017-03-16 | 9:30 | 8BL2 | 17003298 | 238 | 184 | PASS | 20 | 2 | 6.5 | 99.69 | PASS | PASS | 9级 | 微量 | 少量 | 有残 | 严残 | 有残 | 严残 | 1100K100断 | 李小娟
2017-03-16 | 9:30 | 8BKT11 | 17003271 | 262 | 110 | PASS | 25 | 1 | 0 | 98.83 | PASS | PASS | 12级 | 微量 | 少量 | 有残 | 严残 | 有残 | 严残 | 1100K100断 | 李小娟
2017-03-16 | 9:30 | 9G201 | 17003294 | 270 | 160 | 稍浅 | 20 | 1.5 | 0.5 | 99.59 | PASS | PASS | 11级 | 微量 | 少量 | 有残 | 严残 | 有残 | 严残 | 90oK 80微残 | 李小娟
2017-03-16 | 9:30 | HD21 | 17003258 | 107 | 70 |  | 20 |  |  | 99.52 | PASS | PASS | 10级 | 微量 | 少量 | 有残 | 严残 | 有残 | 严残 |  | 李小娟
2017-03-16 | 10:30 | 18GHB低粘度 | 17003299 | 128 | 95 | 偏黄 | 20 | 4 | 9 | 99.76 | PASS | PASS | 10级 | 微量 | 少量 | 有残 | 显不净 | 有残 | 严残 | 800K70断 | 李小娟
2017-03-16 | 10:30 | DSP66HF01 | 17003292 | 255 | 210 | PASS | 20 | 3.5 | 6 | 99.72 | PASS | PASS | 10级 | 微量 | 少量 | 有残 | 显不净 | 有残 | 严残 | 800K70断 | 李小娟
2017-03-16 | 10:30 | SK40HF | 17003386 | 404 | 288 | 偏黄 | 20 |  |  | 99.76 | PASS | PASS | 10级 | 微量 | 少量 | 有残 | 严残 | 有残 | 严残 |  | 李小娟
2017-03-16 | 10:30 | 09BL607 | 17003212 | 262 |  | PASS | 20 | 2 | 4 | 99.82 | PASS | PASS | 9级残 | 微量 | 少量 | 有残 | 显不净 | 有残 | 严残 | 70OK60微残 | 李小娟
2017-03-16 | 10:30 | GH6华新 | 17003293 | 194 | 154 | 浅了 | 20 | 1 | 5.5 | 99.45 | PASS | PASS | 10级 | 微量 | 少量 | 有残 | 显不净 | 有残 | 严残 | 80oK(70微残) | 李小娟
2017-03-16 | 11:30 | SK3603 | 17003233 | 340 | 190 | PASS | 20 |  |  | 99.38 | PASS | PASS | 13级 | 微量 | 少量 | 少量多 | 有残 | 有残 | 严残 |  | 李小娟
2017-03-16 | 13:30 | HD8 (1) | 17003288 | 108 | 77 |  | 20 |  |  | 99.72 | PASS | PASS | 10级 | 微量 | 少量 | 有残 | 严残 | 有残 | 严残 |  | 李建丽 |  | 下一箱
2017-03-16 | 14:30 | HB16 | 17003290 | 75 | 38 |  | 20 |  |  | 99.57 | PASS | PASS | 10级 | 微量 | 少量 | 有残 | 严残 | 有残 | 严残 |  | 李建丽
2017-03-16 | 15:30 | HD8(2) | 17003288 | 110 | 79 |  | 20 |  |  | 99.49 | PASS | PASS | 10级 | 微量 | 少量 | 有残 | 严残 | 有残 | 严残 |  | 谭娇娇
2017-03-16 | 15:30 | SP02深圳崇达 | 17003092 | 227 | 156 | PASS | 20 | 4 | 1.5 | 99.65 | PASS | PASS | 10级 | 微量 | 少量 | 有残 | 严残 | 有残 | 严残 | 800K70断 | 谭娇娇
2017-03-16 | 17:30 | SP02深圳崇达 | 17003903 | 226 | 153 | PASS | 20 |  |  | 99.65 | PASS | PASS | 10级 | 微量 | 少量 | 有残 | 严残 | 有残 | 严残 | 800K70断 | 谭娇娇
2017-03-16 | 17:30 | 8G01中京 | 17003335 | 275 | 206 | PASS | 20 |  |  | 99.85 | PASS | PASS | 10级 | 微量 | 少量 | 有残 | 严残 | 有残 | 严残 | 900K80断 | 谭娇娇
2017-03-16 | 19:30 | 8G01永隆 | 17003341 | 102 | 73 | PASS | 20 | 3.5 | 6 | 99.37 | PASS | PASS | 10级 | 微量 | 少量 | 有残 | 显不净 | 有残 | 严残 |  | 谭娇娇
2017-03-16 | 19:30 | HD2 1 | 17003362 | 128 | 82 |  | 20 |  |  | 99.42 | PASS | PASS | 10级 | 微量 | 少量 | 有残 | 严残 | 有残 | 严残 |  | 谭娇娇
2017-03-16 | 19:30 | GH15 | 17003337 | 260 | 200 | PASS | 25 | 2.5 | 7 | 99.69 | PASS | PASS | 9级 | 微量 | 少量 | 有残 | 严残 | 有残 | 严残 | 900K80断 | 谭娇娇
2017-03-16 | 19:30 | HD2 2 | 17003362 | 120 | 75 |  | 20 |  |  | 99.54 | PASS | PASS | 10级 | 微量 | 少量 | 有残 | 严残 | 有残 | 严残 |  | 谭娇娇
2017-03-16 | 19:30 | 8G04建业 | 17003338 | 190 | 132 | PASS | 20 | 2.5 | 6 | 99.28 | PASS | PASS | 11级 | 微量 | 少量 | 有残 | 严残 | 有残 | 严残 | 800K70断 | 谭娇娇
2017-03-16 | 21:00 | HD52 | 17003389 | 109 |  |  | 20 |  |  | 99.55 | PASS | PASS | 10级 | 微量 | 少量 | 有残 | 严残 | 有残 | 严残 |  | 谭娇娇
2017-03-16 | 22:00 | WA3 | 17003354 | 274 | 220 | PASS | 20 |  |  | 99.65 | PASS | PASS | 9级残 | 少量 | 严残 | 严残 | 严残 | 有残 | 严残 | 130OK120残 | 谭娇娇
2017-03-16 | 22:00 | H-9100中绿 | 17003381 | 150 | 120 | PASS | 20 |  |  | 99.24 | PASS | PASS | 10级 | 微量 | 少量 | 有残 | 严残 | 有残 | 严残 |  | 谭娇娇
2017-03-16 | 22:00 | 8G04 | 17003339 | 230 | 182 | PASS | 20 | 2.5 | 10 | 99.74 | PASS | PASS | 11级 | 微量 | 少量 | 有残 | 严残 | 有残 | 严残 | 800K70断 | 谭娇娇
2017-03-16 | 22:00 | HD2402 | 17003382 | 88 |  |  | 20 |  |  | 99.66 | PASS | PASS | 10级 | 微量 | 少量 | 有残 | 严残 | 有残 | 严残 |  | 谭娇娇
2017-03-16 | 22:00 | SK3601 | 17003342 | 400 | 288 | PASS | 20 |  |  | 99.81 | PASS | PASS | 10级 | 微量 | 少量 | 有残 | 严残 | 有残 | 严残 |  | 谭娇娇
2017-03-16 | 22:00 | 8G01中京 | 17003336 | 273 | 203 | PASS | 20 | 2.5 | 9.5 | 99.25 | PASS | PASS | 9级 | 微量 | 少量 | 有残 | 严残 | 有残 | 严残 | 900K80断 | 谭娇娇
2017-03-16 | 23:30 | 8BL2 | 17003346 | 230 | 180 | PASS | 20 | 2 | 6 | 99.66 | PASS | PASS | 9级残 | 微量 | 少量 | 有残 | 严残 | 有残 | 严残 |  | 黄桂泉
2017-03-16 | 23:30 | 8G04 | 17003340 | 235 | 182 | PASS | 20 | 2.5 | 9 | 99.35 | PASS | PASS | 9级 | 微量 | 少量 | 有残 | 严残 | 有残 | 严残 | 800K70断 | 黄桂泉
2017-03-16 | 23:30 | SP02深圳崇达 | 17003350 | 225 | 135 | PASS | 20 |  |  | 99.51 | PASS | PASS | 10级 | 微量 | 少量 | 有残 | 严残 | 有残 | 严残 | 800K70断 | 黄桂泉
2017-03-16 | 23:30 | 6GHB07 | 17003345 | 300 | 240 | PASS | 20 | 2.5 | 11 | 99.85 | PASS | PASS | 10级 | 微量 | 少量 | 有残 | 严残 | 有残 | 严残 | 800K70断 | 黄桂泉
2017-03-16 | 23:30 | 6GHB07 | 17003344 | 293 | 221 | PASS | 20 | 2.5 | 10.5 | 99.98 | PASS | PASS | 10级 | 微量 | 少量 | 有残 | 严残 | 有残 | 严残 | 800K70断 | 黄桂泉
2017-03-17 | 8:00 | 8BL16金像 | 17003372 | 128 | 105 | PASS | 20 | 3 | 2 | 99.85 | PASS | PASS | 10级 | 微量 | 少量 | 少量多 | 有残 | 有残 | 严残 | 80oK 70微残 | 李建丽 |  | 下一箱
2017-03-17 | 8:00 | 3G | 17003343 | 200 | 200 | PASS | 20 | 1.5 | 2.5 | 99.82 | PASS | PASS | 10级 | 微量 | 少量 | 有残 | 严残 | 有残 | 严残 | 900K80断 | 李建丽
2017-03-17 | 8:00 | 09BK | 17003347 | 240 | 172 | 浅了 | 20 | 3 | 3 | 99.57 | PASS | PASS | 9级 | 微量 | 少量 | 有残 | 显不净 | 有残 | 严残 | 140OK130微残 | 李建丽
2017-03-17 | 9:30 | 6GHB深色 | 17003334 | 270 | 208 | PASS | 20 | 2 | 7.5 | 99.82 | PASS | PASS | 11级残 | 微量 | 少量 | 有残 | 严残 | 有残 | 严残 | 90OK,80残 | 李小娟
2017-03-17 | 9:30 | HD11 | 17003289 | 151 |  |  | 25 |  |  | 99.52 | PASS | PASS | 10级 | 微量 | 少量 | 有残 | 严残 | 有残 | 严残 |  | 李小娟
2017-03-17 | 9:30 | 8BL16金像 | 17003371 | 127 | 92 | PASS | 20 | 3 | 8 | 99.77 | PASS | PASS | 10级 | 微量 | 少量 | 少量多 | 有残 | 有残 | 严残 | 80OK70断 | 李小娟
2017-03-17 | 9:30 | HD2101 | 17003364 | 110 | 80 |  | 20 | 3 | 19 | 99.65 | PASS | PASS | 11级残 | 微量 | 少量 | 有残 | 严残 | 有残 | 严残 |  | 李小娟
2017-03-17 | 9:30 | WB5101 | 17003384 | 278 | 250 | PASS | 20 | 3.5 | 17 | 99.76 | PASS | PASS | 7级 | 微量 | 有残 | 严残 |  | 有残 | 严残 | 130OK120残 | 李小娟
2017-03-17 | 10:30 | SK1101 | 17003295 | 410 | 288 | PASS | 20 |  |  | 98.94 | PASS | PASS | 12级 | 微量 | 少量 | 有残 | 严残 | 有残 | 严残 |  | 李小娟
2017-03-17 | 10:30 | 9G201 | 17003369 | 265 | 168 | PASS | 20 | 1 | 0 | 99.58 | PASS | PASS | 10级 | 微量 | 少量 | 少量多 | 有残 | 有残 | 严残 | 70oK 60断 | 李小娟
2017-03-17 | 10:30 | GH1801 | 17003367 | 365 | 288 | PASS | 20 | 2 | 4 | 99.68 | PASS | PASS | 11级 | 微量 | 少量 | 有残 | 显不净 | 有残 | 严残 | 80oK(70微残) | 李小娟
2017-03-17 | 10:30 | GH1801 | 17003368 | 366 | 288 | PASS | 20 | 2 | 6 | 99.41 | PASS | PASS | 11级 | 微量 | 少量 | 有残 | 显不净 | 有残 | 严残 | 80oK 70微残 | 李小娟
2017-03-17 | 10:30 | HD22试样2（1） | 17003332 | 150 | 85 |  | 20 |  |  | 99.52 | PASS | PASS | 9级 | 微量 | 少量 | 有残 | 严残 | 有残 | 严残 |  | 李小娟
2017-03-17 | 10:30 | 99G01 | 17003390 | 312 | 248 | 偏黄 | 20 | 2 | 6 | 99.23 | PASS | PASS | 10级 | 微量 | 少量 | 有残 | 显不净 | 有残 | 严残 | 800K70断 | 李小娟
2017-03-17 | 10:30 | HB5 | 17003385 | 118 | 108 |  | 20 |  |  | 99.75 | PASS | PASS | 7级 | 微量 | 有残 | 严残 |  | 有残 | 严残 |  | 李小娟
2017-03-17 | 11:30 | 8Y2 | 17003304 | 266 | 190 | PASS | 20 | 1 | 3.5 | 99.52 | PASS | PASS | 10级 | 微量 | 少量 | 有残 | 严残 | 有残 | 严残 | 100OK90微残 | 李小娟
2017-03-17 | 11:30 | DSP66HF01 | 17003366 | 258 | 210 | PASS | 20 | 1 | 6.5 | 99.29 | PASS | PASS | 10级 | 微量 | 少量 | 有残 | 严残 | 有残 | 严残 | 80oK 70微残 | 李小娟
2017-03-17 | 11:30 | SP02深圳崇达 | 17003349 | 230 | 154 | PASS | 20 | 5 | 1 | 99.66 | PASS | PASS | 11级 | 微量 | 少量 | 少量多 | 有残 | 有残 | 严残 | 80oK 70微残 | 李小娟
2017-03-17 | 13:30 | 8G01中京 | 17003403 | 270 | 190 | PASS | 20 |  |  | 99.34 | PASS | PASS | 10级 | 微量 | 少量 | 有残 | 严残 | 有残 | 严残 | 90oK80微断 | 李建丽
2017-03-17 | 14:30 | GH1602 | 17003370 | 276 | 200 | PASS | 20 | 2 | 1.5 | 99.72 | PASS | PASS | 11级 | 微量 | 少量 | 有残 | 显不净 | 有残 | 严残 | 80oK 70微残 | 李建丽
2017-03-17 | 14:30 | SP02 | 17003060 | 226 | 150 | PASS | 20 | 3 | 0.5 | 99.55 | PASS | PASS | 11级残 | 微量 | 少量 | 有残 | 严残 | 有残 | 严残 | 80oK 70微残 | 李建丽
2017-03-17 | 14:30 | MG6 | 17003402 | 264 | 160 | PASS | 20 | 1.5 | 0 | 99.63 | PASS | PASS | 11级 | 微量 | 少量 | 有残 | 严残 | 有残 | 严残 | 70oK60微断 | 李建丽
2017-03-17 | 14:30 | HD22试样2（2） | 17003332 | 142 | 80 |  | 20 |  |  | 99.22 | PASS | PASS | 10级 | 微量 | 少量 | 有残 | 显不净 | 有残 | 严残 |  | 李建丽
2017-03-17 | 15:30 | 8G11 | 17003407 | 240 | 187 | PASS | 20 | 2 | 9 | 入图库 | PASS | PASS | 11级 | 微量 | 少量 | 有残 | 烤死一半 | 有残 | 严残 |  | 谭娇娇 |  | 样
2017-03-17 | 15:30 | HD2低粘度1 | 17003455 | 83 | 53 |  | 20 |  |  | 99.52 | PASS | PASS | 10级 | 微量 | 少量 | 有残 | 严残 | 有残 | 严残 |  | 谭娇娇
2017-03-17 | 17:30 | HD2低粘度2 | 17003453 | 80 | 50 |  | 20 |  |  | 99.51 | PASS | PASS | 10级 | 微量 | 少量 | 有残 | 严残 | 有残 | 严残 |  | 谭娇娇
2017-03-17 | 18:00 | SP02 | 17003374 | 224 | 135 | PASS | 20 | 2 | 4.5 | 99.51 | PASS | PASS | 10级 | 微量 | 少量 | 有残 | 严残 | 有残 | 严残 | 800K70断 | 黄桂泉
[18 empty] | 有残 | 严残
2017-03-17 | 19:30 | HD2 1 | 17003361 | 128 | 82 |  | 20 |  |  | 99.51 | PASS | PASS | 10级 | 微量 | 少量 | 有残 | 严残 | 有残 | 严残 |  | 黄桂泉
2017-03-17 | 19:30 | GH1801 | 17003406 | 361 | 283 | PASS | 20 | 2 | 9 | 99.55 | PASS | PASS | 10级 | 微量 | 少量 | 有残 | 烤死一半 | 有残 | 严残 | 800K70断 | 黄桂泉
2017-03-17 | 19:30 | 44G01 | 17003409 | 90 | 187 | PASS | 20 | 3.5 | 4.5 | 99.74 | PASS | PASS | 9级 | 微量 | 少量 | 有残 | 严残 | 有残 | 严残 |  | 黄桂泉
2017-03-17 | 20:30 | GH1801 |  | 368 | 287 | PASS | 20 | 2 | 8 | 99.57 | PASS | PASS | 10级 | 微量 | 少量 | 有残 | 严残 | 有残 | 严残 | 900K80断 | 谭娇娇
2017-03-17 | 20:30 | 8G04 | 17003408 | 235 | 142 | PASS | 20 | 2 | 5 | 99.66 | PASS | PASS | 11级 | 微量 | 少量 | 有残 | 严残 | 有残 | 严残 | 800K70断 | 谭娇娇
2017-03-17 | 20:30 | HD2103 1 | 17003399 | 110 | 62 |  | 20 |  |  | 99.81 | PASS | PASS | 10级 | 微量 | 少量 | 有残 | 严残 | 有残 | 严残 |  | 谭娇娇
2017-03-17 | 21:30 | 8G01中京 | 17003404 | 272 | 212 | PASS | 20 | 3.4 | 4 | 99.54 | PASS | PASS | 10级 | 微量 | 少量 | 有残 | 严残 | 有残 | 严残 | 800K70断 | 谭娇娇
2017-03-17 | 21:30 | HD2 (2) | 17003361 | 120 | 75 |  | 20 |  |  | 99.84 | PASS | PASS | 10级 | 微量 | 少量 | 有残 | 严残 | 有残 | 严残 |  | 谭娇娇
2017-03-17 | 21:30 | 8BL | 17003412 | 270 | 206 | PASS | 20 |  |  | 99.67 | PASS | PASS | 9级 | 微量 | 少量 | 有残 | 严残 | 有残 | 严残 |  | 谭娇娇
2017-03-17 | 23:00 | SP02深圳崇达 | 17003414 | 223 | 142 | PASS | 20 | 2.5 | 3.5 | 99.51 | PASS | PASS | 11级 | 微量 | 少量 | 有残 | 严残 | 有残 | 严残 | 800K70断 | 谭娇娇
2017-03-17 | 23:00 | 8G01中京 | 17003435 | 270 | 208 | PASS | 20 | 2.5 | 6 | 99.81 | PASS | PASS | 10级 | 微量 | 少量 | 有残 | 严残 | 有残 | 严残 | 900K80断 | 谭娇娇
2017-03-17 | 23:00 | HD2103(2) | 17003399 | 100 | 58 |  | 20 |  |  |  | PASS | PASS | 10级 | 微量 | 少量 | 有残 | 严残 | 有残 | 严残 |  | 谭娇娇
2017-03-17 | 23:00 | HD25(1) | 17003363 | 117 | 72 |  | 20 |  |  | 99.84 | PASS | PASS | 10级 | 微量 | 少量 | 有残 | 严残 | 有残 | 严残 |  | 谭娇娇
2017-03-17 | 23:30 | 8G04 | 17003433 | 230 | 173 | PASS | 20 | 2 | 6 | 99.57 | PASS | PASS | 10级 | 微量 | 少量 | 有残 | 严残 | 有残 | 严残 |  | 谭娇娇
2017-03-17 | 23:30 | HD12 | 17003365 | 78 | 39 |  | 20 |  |  | 99.65 | PASS | PASS | 10级 | 微量 | 少量 | 有残 | 严残 | 有残 | 严残 |  | 谭娇娇
2017-03-18 | 8:00 | 9G试样 | 17003436 | 260 |  | 偏黄 | 20 | 1 | 5 | 99.38 | PASS | PASS | 10级 | 微量 | 少量 | 有残 | 严残 | 有残 | 严残 | 100OK90微残 | 李小娟 |  | 下一箱
2017-03-18 | 8:00 | 6GHB07 | 17003411 | 295 | 220 | PASS | 20 | 2 | 6 | 99.63 | PASS | PASS | 10级 | 微量 | 少量 | 有残 | 少量 | 有残 | 严残 | 60ok50微残 | 李小娟
2017-03-18 | 9:30 | 6GHB07 | 17003410 | 300 |  | PASS | 20 | 3 | 10 | 99.51 | PASS | PASS | 10级 | 微量 | 少量 | 有残 | 严残 | 有残 | 严残 | 70oK 60断 | 李小娟
2017-03-18 | 9:30 | HD2 (1) | 17003429 | 123 | 76 |  | 20 |  |  | 99.55 | PASS | PASS | 10级 | 微量 | 少量 | 有残 | 严残 | 有残 | 严残 |  | 李小娟
2017-03-18 | 9:30 | HD2 (2) | 17003429 | 128 | 77 |  | 20 |  |  | 99.74 | PASS | PASS | 10级 | 微量 | 少量 | 有残 | 严残 | 有残 | 严残 |  | 李小娟
2017-03-18 | 9:30 | HL22 | 17003431 | 100 | 54 |  | 20 |  |  | 99.57 | PASS | PASS | 10级 | 微量 | 少量 | 有残 | 严残 | 有残 | 严残 |  | 李小娟
2017-03-18 | 10:30 | GH1602 | 17003438 | 280 | 202 | PASS | 20 | 2 | 3 | 99.76 | PASS | PASS | 11级 | 微量 | 少量 | 有残 | 严残 | 有残 | 严残 | 80oK 70微残 | 李小娟
2017-03-18 | 10:30 | 8BL2 | 17003440 | 240 | 184 | PASS | 20 | 2 | 4.5 | 99.77 | PASS | PASS | 10级 | 微量 | 少量 | 有残 | 严残 | 有残 | 严残 | 1100K100断 | 李小娟
2017-03-18 | 10:30 | 09BL | 17003439 | 238 | 180 | PASS | 20 | 2 | 4 | 99.75 | PASS | PASS | 10级 | 微量 | 少量 | 有残 | 严残 | 有残 | 严残 | 120OK110微 | 李小娟
2017-03-18 | 11:30 | 8G04 | 17003434 | 233 | 180 | PASS | 20 | 2 | 5 | 99.78 | PASS | PASS | 10级 | 微量 | 少量 | 有残 | 严残 | 有残 | 严残 | 80oK 70微残 | 李建丽
2017-03-18 | 11:30 | 9G201永隆 | 17003437 | 265 | 167 | PASS | 35 | 1 | 0 | 99.5 | PASS | PASS | 11级 | 微量 | 少量 | 少量多 | 有残 | 有残 | 严残 | 70OK60微断 | 李建丽
2017-03-18 | 11:30 | HD23HF | 17003400 | 103 | 40 |  | 20 |  |  | 99.53 | PASS | PASS | 10级 | 微量 | 少量 | 有残 | 严残 | 有残 | 严残 |  | 李建丽
2017-03-18 | 11:30 | HD25(2) | 17003363 | 110 | 66 |  | 20 |  |  | 99.67 | PASS | PASS | 10级 | 微量 | 少量 | 有残 | 严残 | 有残 | 严残 |  | 李建丽
2017-03-18 | 11:30 | HD8 无卤素 | 17003333 | 110 | 46 |  | 20 |  |  | 98.95 | PASS | PASS | 10级 | 微量 | 少量 | 有残 | 严残 | 有残 | 严残 |  | 李建丽
2017-03-18 | 13:30 | HD25(1) | 17003430 | 130 | 68 |  | 20 |  |  | 99.52 | PASS | PASS | 10级 | 微量 | 少量 | 有残 | 显不净 | 有残 | 严残 |  | 李小娟
2017-03-18 | 13:30 | 8G01中京 | 17003472 | 248 | 190 | PASS | 20 | 2.5 | 5.5 | 99.86 | PASS | PASS | 10级 | 微量 | 少量 | 有残 | 显不净 | 有残 | 严残 | 800K70断 | 李小娟
2017-03-18 | 13:30 | 8BK5 | 17003441 | 265 | 206 | PASS | 20 | 2.5 | 6.5 | 99.75 | PASS | PASS | 10级残 | 微量 | 少量 | 有残 | 严残 | 有残 | 严残 | 60OK 50断 | 李小娟
2017-03-18 | 13:30 | SP02深圳崇达 | 17003413 | 227 | 150 | PASS | 20 | 3.5 | 1.5 | 99.55 | PASS | PASS | 10级 | 微量 | 少量 | 少量多 | 有残 | 有残 | 严残 | 80oK 70微残 | 李小娟
2017-03-18 | 14:30 | 19G | 17003471 | 360 |  | PASS | 20 | 2 | 5 | 99.34 | PASS | PASS | 11级 | 微量 | 少量 | 有残 | 严残 | 有残 | 严残 | 80oK 70微残 | 李小娟
2017-03-18 | 14:30 | SP29 | 17003487 | 223 | 159 | PASS | 20 | 3.5 | 2 | 99.39 | PASS | PASS | 11级 | 微量 | 少量 | 少量多 | 有残 | 有残 | 严残 | 80oK(70微残) | 李小娟
2017-03-18 | 14:30 | HD25(2) | 17003430 | 130 | 70 |  | 20 |  |  | 99.65 | PASS | PASS | 10级 | 微量 | 少量 | 有残 | 显不净 | 有残 | 严残 |  | 李小娟
2017-03-18 | 17:30 | 23G | 17003475 | 231 |  | PASS | 20 | 2.5 | 8 | 99.27 | PASS | PASS | 10级 | 微量 | 少量 | 有残 | 严残 | 有残 | 严残 | 800K70断 | 谭娇娇 |  | 表样
2017-03-18 | 17:30 | 8BL205 | 17003477 | 240 |  | PASS | 20 | 2 | 8.5 | 99.337 | PASS | PASS | 10级 | 微量 | 少量 | 有残 | 严残 | 有残 | 严残 | 120OK110微残 | 谭娇娇
2017-03-18 | 17:30 | HD2 1 | 17003467 | 121 | 91 |  | 20 |  |  | 99.41 | PASS | PASS | 10级 | 微量 | 少量 | 有残 | 严残 | 有残 | 严残 |  | 谭娇娇
2017-03-18 | 17:30 | HD2 1 | 17003497 | 124 | 75 |  | 20 |  |  | 99.65 | PASS | PASS | 10级 | 微量 | 少量 | 有残 | 严残 | 有残 | 严残 |  | 谭娇娇
2017-03-18 | 20:00 | SP02 | 17003443 | 222 | 132 | PASS | 20 | 3 | 1.5 | 99.68 | PASS | PASS | 10级 | 微量 | 少量 | 有残 | 严残 | 有残 | 严残 | 800K70断 | 谭娇娇
2017-03-18 | 20:00 | 12G | 17003470 | 360 | 221 | PASS | 20 | 1 | 8 | 99.54 | PASS | PASS | 10级 | 微量 | 少量 | 有残 | 严残 | 有残 | 严残 | 900K80断 | 谭娇娇
2017-03-18 | 20:00 | SP8T3A | 17003449 | 220 |  | PASS | 20 | 1.5 | 0 | 98.63 | PASS | PASS | 11级 | 微量 | 少量 | 有残 | 严残 | 有残 | 严残 | 800K70断 | 谭娇娇
2017-03-18 | 20:00 | HD2 2 | 17003467 | 128 | 80 |  | 20 |  |  |  | PASS | PASS | 10级 | 微量 | 少量 | 有残 | 严残 | 有残 | 严残 |  | 谭娇娇
2017-03-18 | 20:00 | 12G | 17003469 | 360 | 288 | PASS | 20 | 1.5 | 9.5 | 99.66 | PASS | PASS | 10级 | 微量 | 少量 | 有残 | 严残 | 有残 | 严残 | 900K80断 | 谭娇娇
2017-03-18 | 20:00 | GH1801 | 17003473 | 370 | 211 | PASS | 20 | 1.5 | 7.5 | 99.51 | PASS | PASS | 11级 | 微量 | 少量 | 有残 | 严残 | 有残 | 严残 | 900K80断 | 谭娇娇
2017-03-18 | 20:00 | HD2 2 | 17003497 | 130 | 82 |  | 20 |  |  | 99.28 | PASS | PASS | 10级 | 微量 | 少量 | 有残 | 严残 | 有残 | 严残 |  | 谭娇娇
2017-03-18 | 21:30 | SP8T3A | 17003448 | 224 |  | PASS | 20 |  |  |  | PASS | PASS | 11级 | 微量 | 少量 | 有残 | 严残 | 有残 | 严残 | 800K70断 | 谭娇娇
2017-03-18 | 21:30 | MG3101 | 17003447 | 300 | 192 | PASS | 35 |  |  | 99.51 | PASS | PASS | 10级 | 微量 | 少量 | 有残 | 严残 | 有残 | 严残 |  | 谭娇娇
2017-03-18 | 21:30 | 20G2联泰 | 17003373 | 158 | 88 | PASS | 35 |  |  | 99.65 | PASS | PASS | 11级 | 微量 | 少量 | 有残 | 严残 | 有残 | 严残 |  | 谭娇娇
2017-03-18 | 23:00 | HB16 | 17003432 | 76 | 38 |  | 20 |  |  | 99.74 | PASS | PASS | 10级 | 微量 | 少量 | 有残 | 严残 | 有残 | 严残 |  | 谭娇娇
2017-03-18 | 23:00 | HD8A | 17003468 | 105 | 56 |  | 20 |  |  | 99.65 | PASS | PASS | 10级 | 微量 | 少量 | 有残 | 严残 | 有残 | 严残 |  | 谭娇娇
2017-03-18 | 23:00 | 8G16 | 17003520 | 278 | 203 | PASS | 20 |  |  | 99.54 | PASS | PASS | 10级 | 微量 | 少量 | 有残 | 严残 | 有残 | 严残 |  | 谭娇娇
2017-03-20 | 8:00 | 8BL | 17003512 | 260 | 200 | PASS | 20 | 2.5 | 11 | 99.51 | PASS | PASS | 10级 | 微量 | 少量 | 有残 | 严残 | 有残 | 严残 | 100OK90微残 | 谭娇娇
2017-03-20 | 8:00 | GH15 | 17003574 | 263 | 203 | PASS | 20 | 2 | 9 | 99.68 | PASS | PASS | 10级 | 微量 | 少量 | 有残 | 显不净 | 有残 | 严残 | 90oK 80微残 | 谭娇娇
2017-03-20 | 8:00 | HD2 1 | 17003466 | 120 | 78 |  | 20 |  |  | 99.84 | PASS | PASS | 10级 | 微量 | 少量 | 有残 | 严残 | 有残 | 严残 |  | 谭娇娇
2017-03-20 | 8:00 | 23GHB | 17003401 | 260 | 205 | PASS | 20 | 2.5 | 11 | 99.57 | PASS | PASS | 10级 | 微量 | 少量 | 有残 | 严残 | 有残 | 严残 | 70OK60微残 | 谭娇娇
2017-03-20 | 8:00 | 8G04 | 17003505 | 235 | 182 | PASS | 20 | 2 | 10 | 99.71 | PASS | PASS | 10级 | 微量 | 少量 | 有残 | 显不净 | 有残 | 严残 | 80oK 70微残 | 谭娇娇
2017-03-20 | 8:00 | HD2 1 | 17003498 | 130 | 84 |  | 20 |  |  | 99.65 | PASS | PASS | 9级 | 微量 | 少量 | 有残 | 严残 | 有残 | 严残 |  | 谭娇娇
2017-03-20 | 9:30 | 8BL2 | 17003511 | 260 | 180 | PASS | 20 | 3.8 | 5 | 99.76 | PASS | PASS | 9级 | 微量 | 少量 | 有残 | 严残 | 有残 | 严残 | 120OK110微残 | 黄桂泉
2017-03-20 | 9:30 | HD2 (1) | 17003564 | 128 | 79 |  | 20 |  |  | 99.23 | PASS | PASS | 10级 | 微量 | 少量 | 有残 | 严残 | 有残 | 严残 |  | 黄桂泉
2017-03-20 | 9:30 | 09R | 17003486 | 260 | 198 | PASS | 20 | 3 | 6 | 99.79 | PASS | PASS | 10级 | 微量 | 少量 | 有残 | 显不净 | 有残 | 严残 | 900K80断 | 黄桂泉 |  | 下一箱
2017-03-20 | 10:30 | HD2 (2) | 17003466 | 120 | 75 |  | 20 |  |  | 99.52 | PASS | PASS | 9级 | 微量 | 少量 | 有残 | 严残 | 有残 | 严残 |  | 谭娇娇
2017-03-20 | 10:30 | HD2 (2) | 17003498 | 120 | 72 |  | 20 |  |  | 99.63 | PASS | PASS | 9级 | 微量 | 少量 | 有残 | 严残 | 有残 | 严残 |  | 谭娇娇
2017-03-20 | 10:30 | HD12A | 17003500 | 78 | 47 |  | 20 |  |  | 99.75 | PASS | PASS | 10级 | 微量 | 少量 | 少量多 | 有残 | 有残 | 严残 |  | 谭娇娇
2017-03-20 | 10:30 | 8G04 | 17003503 | 240 | 186 | PASS | 20 | 2 | 9 | 99.82 | PASS | PASS | 10级 | 微量 | 少量 | 有残 | 显不净 | 有残 | 严残 | 800K70断 | 谭娇娇
2017-03-20 | 10:30 | 8G04 | 17003506 | 236 | 181 | PASS | 20 | 3 | 11.5 | 99.71 | PASS | PASS | 10级 | 微量 | 少量 | 有残 | 显不净 | 有残 | 严残 | 80oK 70微残 | 谭娇娇
2017-03-20 | 10:30 | 8G04 | 17003504 | 238 | 182 | PASS | 20 | 3 | 9.5 | 99.83 | PASS | PASS | 10级 | 微量 | 少量 | 有残 | 显不净 | 有残 | 严残 | 80oK 70微残 | 谭娇娇
2017-03-20 | 10:30 | MG77 | 17003508 | 270 | 174 | PASS | 20 | 2 | 0.5 | 97.55 | PASS | PASS | 11级 | 微量 | 少量 | 少量多 | 有残 | 有残 | 严残 | 70OK60微残 | 谭娇娇
2017-03-20 | 11:30 | 44G | 17003534 | 230 | 180 | PASS | 20 | 3.5 | 4 | 99.85 | PASS | PASS | 10级 | 微量 | 少量 | 有残 | 严残 | 有残 | 严残 | 800K70断 | 李小娟
2017-03-20 | 11:30 | HD52 | 17003501 | 104 |  |  | 20 |  |  | 99.41 | PASS | PASS | 9级 | 微量 | 少量 | 有残 | 严残 | 有残 | 严残 |  | 李小娟
2017-03-20 | 11:30 | HB16 | 17003502 | 78 | 32 |  | 20 |  |  | 99.4 | PASS | PASS | 10级 | 微量 | 少量 | 有残 | 严残 | 有残 | 严残 |  | 李小娟
2017-03-20 | 13:30 | HD2 (2) | 17003564 | 128 | 80 |  | 20 |  |  | 99.52 | PASS | PASS | 10级 | 微量 | 少量 | 有残 | 严残 | 有残 | 严残 |  | 李小娟
2017-03-20 | 13:30 | SP02深圳崇达 | 17003480 | 228 | 138 | PASS | 20 | 5.5 | 0.5 | 99.57 | PASS | PASS | 11级 | 微量 | 少量 | 少量多 | 有残 | 有残 | 严残 | 80oK(70微残) | 李小娟
2017-03-20 | 14:30 | 8BL7 | 17003510 | 260 | 198 | PASS | 20 | 3 | 9 | 99.63 | PASS | PASS | 9级 | 微量 | 少量 | 有残 | 严残 | 有残 | 严残 | 100OK,90断 | 黄桂泉
2017-03-20 | 14:30 | SK3601 | 17003476 | 392 | 268 | PASS | 20 |  |  | 99.52 | PASS | PASS | 13级 | 微量 | 少量 | 有残 | 严残 | 有残 | 严残 |  | 黄桂泉
2017-03-20 | 14:30 | 8R16 | 17003515 | 268 | 208 | 稍深 | 20 | 3.5 | 11 | 99.78 | PASS | PASS | 11级 | 微量 | 少量 | 有残 | 显不净 | 有残 | 严残 | 60ok50微残 | 黄桂泉
2017-03-20 | 14:30 | 99G01 | 17003507 | 318 | 298 | PASS | 20 | 2 | 4.5 | 99.85 | PASS | PASS | 10级 | 微量 | 少量 | 有残 | 显不净 | 有残 | 有残 | 80oK 70微残 | 黄桂泉 |  | 样 |  |  | 蓝色浆3.6%，黄色浆5.0%
2017-03-20 | 14:30 | SP02深圳崇达 | 17003481 | 228 | 139 | PASS | 20 | 3.5 | 0.5 | 99.5 | PASS | PASS | 11级残 | 微量 | 少量 | 有残 | 严残 | 有残 | 有残 | 80oK 70微残 | 黄桂泉
2017-03-20 | 14:30 | 8BKH5 | 17003478 | 268 | 206 | PASS | 20 | 3 | 11 | 99.61 | PASS | PASS | 9级 | 微量 | 少量 | 有残 | 显不净 | 有残 | 有残 | 130OK120残 | 黄桂泉
2017-03-20 | 14:30 | HD2 (1) | 17003529 | 125 | 78 |  | 20 |  |  | 99.52 | PASS | PASS | 9级 | 微量 | 少量 | 有残 | 严残 | 有残 | 有残 |  | 黄桂泉
2017-03-20 | 15:30 | 44G | 17003533 | 231 | 182 | 稍深 | 20 | 3 | 7 | 99.35 | PASS | PASS | 12级 | 微量 | 少量 | 有残 | 严残 | 有残 | 有残 | 50OK40微残 | 周菊明
2017-03-20 | 15:30 | YH2 | 17003488 | 268 | 205 |  | 20 | 3 | 8.5 | 99.78 | PASS | PASS | 11级 | 微量 | 少量 | 有残 | 严残 | 有残 | 有残 | 800K70断 | 周菊明 |  | 样
2017-03-20 | 15:30 | 9G | 17003535 | 260 | 195 | PASS | 20 | 2 | 4 | 99.69 | PASS | PASS | 11级残 | 微量 | 少量 | 有残 | 显不净 | 有残 | 有残 | 90oK 80微残 | 周菊明
2017-03-20 | 17:30 | 8BKT | 17003544 | 260 | 172 | PASS | 20 |  |  | 99.76 | PASS | PASS | 10级 | 微量 | 少量 | 有残 | 严残 | 有残 | 有残 | 900K80断 | 周菊明
2017-03-20 | 17:30 | HD8 无卤素 | 17003532 | 107 | 56 |  | 20 |  |  | 99.23 | PASS | PASS | 11级残 | 微量 | 少量 | 有残 | 严残 | 有残 | 有残 |  | 周菊明
2017-03-20 | 17:30 | SP02 | 17003446 | 225 | 135 | PASS | 20 | 2.8 | 0.3 | 99.79 | PASS | PASS | 11级 | 微量 | 少量 | 有残 | 显不净 | 有残 | 有残 | 50OK40微残 | 周菊明
2017-03-20 | 17:30 | HD2 (2) | 17003529 | 125 | 78 |  | 20 |  |  | 99.52 | PASS | PASS | 11级 | 微量 | 少量 | 有残 | 严残 | 有残 | 有残 |  | 周菊明
2017-03-20 | 17:30 | SK3601 | 17003509 | 400 | 286 | PASS | 20 |  |  | 99.63 | PASS | PASS | 13级残 | 微量 | 少量 | 有残 | 烤死一半 | 有残 | 有残 |  | 周菊明
2017-03-20 | 19:00 | SP8T3 | 17003514 | 210 | 130 | PASS | 20 |  |  | 99.34 | PASS | PASS | 11级 | 微量 | 少量 | 有残 | 有残 | 有残 | 有残 | 900K80断 | 周菊明
2017-03-20 | 19:00 | 09BL | 17003543 | 240 | 175 |  | 20 | 2 | 4 | 99.58 | PASS | PASS | 11级 | 微量 | 少量 | 有残 | 有残 | 有残 | 有残 | 100OK,90断 | 周菊明
2017-03-20 | 19:00 | 8G01中京 | 17003537 | 244 |  | PASS | 20 | 2.5 | 5 | 99.38 | PASS | PASS | 11级 | 微量 | 少量 | 有残 | 显不净 | 有残 | 有残 | 800K70断 | 周菊明
2017-03-20 | 20:30 | GH3 | 17003538 | 280 | 212 | 稍浅 | 20 | 3 | 2.5 | 99.69 | PASS | PASS | 11级 | 微量 | 少量 | 有残 | 显不净 | 有残 | 有残 | 800K70断 | 李建丽
2017-03-20 | 20:30 | 8BL2 | 17003542 | 230 |  |  | 20 | 2 | 3 | 99.76 | PASS | PASS | 11级 | 微量 | 少量 | 有残 | 严残 | 有残 | 有残 | 150OK140微残 | 李建丽
2017-03-20 | 21:00 | GH3 | 17003539 | 280 | 211 | 稍浅 | 20 | 2 | 3.5 | 99.23 | PASS | PASS | 12级残 | 微量 | 少量 | 有残 | 显不净 | 有残 | 有残 | 60OK 50断 | 李建丽
2017-03-20 | 21:00 | 23GHB江西深联 | 17003540 | 263 | 215 | 浅了 | 20 | 3 | 3.5 | 99.79 | PASS | PASS | 11级残 | 微量 | 少量 | 有残 | 严残 | 有残 | 有残 | 70oK 60断 | 李建丽
2017-03-20 | 21:30 | 8G01金禄 | 17003536 | 270 | 209 | PASS | 20 | 2.5 | 3 | 99.52 | PASS | PASS | 11级 | 微量 | 少量 | 有残 | 严残 | 有残 | 有残 | 90oK 80微残 | 李建丽
2017-03-20 | 21:30 | 9G201 | 17003541 | 270 | 170 | 色相不一样 | 20 | 1 | 0.5 | 99.63 | PASS | PASS | 11级 | 微量 | 少量 | 有残 | 严残 | 有残 | 有残 | 70oK 60断 | 李建丽
2017-03-20 | 23:00 | 8G塞孔 | 17003572 | 350 | 286 | PASS | 20 |  |  | 99.58 | PASS | PASS | 12级 | 微量 | 少量 | 有残 | 严残 | 有残 | 有残 |  | 李建丽 |  | 样
2017-03-20 | 23:00 | SP8T3 | 17003513 | 213 | 135 | PASS | 20 | 3 | 0.8 | 99.38 | PASS | PASS | 11级 | 微量 | 少量 | 有残 | 严残 | 有残 | 有残 | 800K70断 | 李建丽
2017-03-20 | 23:00 | HD5(1) | 17003531 | 78 |  |  | 20 |  |  | 99.58 | PASS | PASS | 11级 | 微量 | 少量 | 有残 | 严残 | 有残 | 有残 |  | 李建丽
2017-03-21 | 8:00 | HD5(2) | 17003531 | 72 | 54 |  | 20 |  |  |  | PASS | PASS | 11级 | 微量 | 少量 | 有残 | 严残 | 有残 | 有残 |  | 谭娇娇
2017-03-21 | 8:00 | 8G04 | 17003568 | 230 | 172 | PASS | 20 | 1.8 | 7.5 | 99.81 | PASS | PASS | 11级 | 微量 | 少量 | 有残 | 严残 | 有残 | 有残 | 60OK 50断 | 谭娇娇 |  | 样
2017-03-21 | 8:00 | 8G04 | 17003569 | 240 | 185 | PASS | 20 | 1.5 | 6.5 | 99.68 | PASS | PASS | 11级 | 微量 | 少量 | 有残 | 严残 | 有残 | 有残 | 70oK 60断 | 谭娇娇
2017-03-21 | 8:00 | 8BL崇达 | 17003576 | 290 | 235 | PASS | 20 | 1.5 | 6 | 99.52 | PASS | PASS | 10级 | 微量 | 少量 | 有残 | 严残 | 有残 | 有残 | 900K80断 | 谭娇娇
2017-03-21 | 9:30 | HD2 (1) | 17003593 | 130 | 82 |  | 20 |  |  | 99.51 | PASS | PASS | 11级 | 微量 | 少量 | 有残 | 严残 | 有残 | 有残 |  | 谭娇娇
2017-03-21 | 9:30 | HB36 1 | 17003499 | 130 | 256 |  | 20 |  |  | 99.68 | PASS | PASS | 11级 | 微量 | 少量 | 有残 | 严残 | 有残 | 有残 |  | 谭娇娇
2017-03-21 | 9:30 | HB36 2 | 17003499 | 357 | 288 |  | 20 |  |  | 99.81 | PASS | PASS | 11级 | 微量 | 少量 | 有残 | 严残 | 有残 | 有残 |  | 谭娇娇
2017-03-21 | 9:30 | G6崇达 | 17003571 | 320 | 230 | PASS | 20 | 2.5 | 3 | 99.68 | PASS | PASS | 12级 | 微量 | 少量 | 有残 | 严残 | 有残 | 有残 |  | 谭娇娇
2017-03-21 | 9:30 | SP02深圳崇达 | 17003546 | 220 | 132 | PASS | 20 | 3.5 | 1.5 | 99.85 | PASS | PASS | 10级 | 微量 | 少量 | 有残 | 严残 | 有残 | 有残 | 800K70断 | 谭娇娇
2017-03-21 | 10:30 | 8G04 | 17003567 | 231 | 182 | PASS | 20 | 3 | 6 | 99.68 | PASS | PASS | 11级 | 微量 | 少量 | 有残 | 显不净 | 有残 | 有残 | 800K70断 | 周菊明 |  | 下一箱
2017-03-21 | 10:30 | 6GHB | 17003574 | 260 | 200 | 偏黄 | 20 | 2.5 | 4 | 99.84 | PASS | PASS | 11级 | 微量 | 少量 | 有残 | 严残 | 有残 | 有残 | 800K70断 | 周菊明
2017-03-21 | 10:30 | SP02深圳崇达 | 17003545 | 228 | 138 | PASS | 20 | 4 | 0.5 | 99.68 | PASS | PASS | 11级 | 微量 | 少量 | 有残 | 有残 | 有残 | 有残 | 900K80断 | 周菊明
2017-03-21 | 10:30 | HD2 (2) | 17003593 | 128 | 75 |  | 20 |  |  | 99.82 | PASS | PASS | 11级 | 微量 | 少量 | 有残 | 有残 | 有残 | 有残 |  | 周菊明
2017-03-21 | 10:30 | G6崇达 | 17003570 | 330 | 225 | PASS | 20 | 2.5 | 3 | 99.57 | PASS | PASS | 11级 | 微量 | 少量 | 有残 | 显不净 | 有残 | 有残 | 70oK 60断 | 周菊明
2017-03-21 | 11:30 | 23GHB | 17003644 | 260 | 200 | PASS | 20 | 3.5 | 5 | 99.62 | PASS | PASS | 11级 | 微量 | 少量 | 有残 | 严残 | 有残 | 有残 | 70oK 60断 | 周菊明
2017-03-21 | 11:30 | 8BL16金像 | 17003575 | 130 | 102 | PASS | 20 |  |  | 99.51 | PASS | PASS | 10级 | 微量 | 少量 | 有残 | 严残 | 有残 | 有残 | 900K80断 | 谭娇娇
2017-03-21 | 13:30 | G602 | 17003599 | 230 | 172 | PASS | 20 | 2.5 | 5.5 | 99.52 | PASS | PASS | 11级 | 微量 | 少量 | 有残 | 严残 | 有残 | 有残 | 800K70断 | 谭娇娇
2017-03-21 | 13:30 | SK1102 | 17003573 | 340 | 200 | PASS | 20 |  |  | 99.64 | PASS | PASS | 13级 | 微量 | 少量 | 有残 | 严残 | 有残 | 有残 |  | 谭娇娇 |  | 标样
2017-03-21 | 13:30 | HD2 (1) | 17003563 | 126 | 80 |  | 20 |  |  | 99.24 | PASS | PASS | 10级 | 微量 | 少量 | 有残 | 严残 | 有残 | 有残 |  | 谭娇娇
2017-03-21 | 14:30 | HD2 1 | 17003562 | 120 | 73 |  | 20 |  |  | 99.45 | PASS | PASS | 10级 | 微量 | 少量 | 有残 | 严残 | 有残 | 有残 |  | 谭娇娇
2017-03-21 | 14:30 | 44G | 17003597 | 230 | 180 | PASS | 20 | 3 | 8 | 99.19 | PASS | PASS | 10级 | 微量 | 少量 | 有残 | 严残 | 有残 | 有残 | 900K80断 | 谭娇娇
2017-03-21 | 14:30 | HD2 (2) | 17003562 | 126 | 78 |  | 20 |  |  | 99.27 | PASS | PASS | 10级 | 微量 | 少量 | 有残 | 严残 | 有残 | 有残 |  | 谭娇娇
2017-03-21 | 14:30 | 44G | 17003596 | 230 | 170 | PASS | 20 | 3 | 9 | 99.33 | PASS | PASS | 10级 | 微量 | 少量 | 有残 | 严残 | 有残 | 有残 | 900K80断 | 谭娇娇
2017-03-21 | 14:30 | SP8T3 | 17003577 | 200 | 126 | PASS | 20 | 3.5 | 1 | 99.42 | PASS | PASS | 10级 | 微量 | 少量 | 有残 | 严残 | 有残 | 有残 | 800K70断 | 谭娇娇
2017-03-21 | 14:30 | MG3101大连崇达 | 17003601 | 330 | 201 | PASS | 20 | 1 | 0 | 99.59 | PASS | PASS | 10级 | 微量 | 少量 | 有残 | 严残 | 有残 | 有残 |  | 谭娇娇
2017-03-21 | 15:30 | 09BL60 | 17003605 | 320 |  | PASS | 20 |  |  | 99.23 | PASS | PASS | 12级 | 微量 | 少量 | 有残 | 严残 | 有残 | 有残 | 70oK 60断 | 李建丽
2017-03-21 | 15:30 | HD2 (2) | 17003563 | 130 | 82 |  | 20 |  |  | 99.27 | PASS | PASS | 11级 | 微量 | 少量 | 有残 | 严残 | 有残 | 有残 |  | 李建丽
2017-03-21 | 17:30 | 8G04建业 | 17003598 | 185 | 132 | PASS | 20 | 2 | 9 | 99.82 | PASS | PASS | 12级 | 微量 | 少量 | 有残 | 显不净 | 有残 | 有残 | 70oK 60断 | 李建丽
2017-03-21 | 17:30 | 8BL2 | 17003604 | 230 | 172 | PASS | 20 | 2 | 8 | 99.59 | PASS | PASS | 11级残 | 微量 | 少量 | 有残 | 显不净 | 有残 | 有残 | 140OK130微残 | 李建丽
2017-03-21 | 19:30 | SP8T3 | 17003578 | 220 | 133 | PASS | 20 | 4 | 1.5 | 99.55 | PASS | PASS | 11级 | 微量 | 少量 | 少量多 | 有残 | 有残 | 有残 | 800K70断 | 李小娟
2017-03-21 | 19:30 | 12GHB | 17003600 | 270 | 230 | PASS | 20 | 2.5 | 5 | 99.78 | PASS | PASS | 11级 | 微量 | 少量 | 有残 | 显不净 | 有残 | 有残 | 800K70断 | 李小娟
2017-03-21 | 19:30 | HD2 (1) | 17003530 | 122 | 78 |  | 20 |  |  | 99.52 | PASS | PASS | 10级 | 微量 | 少量 | 有残 | 严残 | 有残 | 有残 |  | 李小娟
2017-03-21 | 20:30 | HD2 (2) | 17003530 | 120 | 75 |  | 20 |  |  | 99.29 | PASS | PASS | 10级 | 微量 | 少量 | 有残 | 严残 | 有残 | 有残 |  | 李小娟
2017-03-21 | 20:30 | 9G201 | 17003603 | 263 | 173 | PASS | 20 | 2 | 0.5 | 99.39 | PASS | PASS | 11级残 | 微量 | 少量 | 少量多 | 有残 | 有残 | 有残 | 70OK60微残 | 李小娟
2017-03-21 | 20:30 | MG3101 | 17003602 | 293 | 189 | 浅了 | 22.5 | 1 | 0.5 | 99.23 | PASS | PASS | 11级 | 微量 | 少量 | 少量多 | 有残 | 有残 | 有残 | 70OK60微断 | 李小娟
2017-03-21 | 22:30 | GH4001 | 17003634 | 333 | 263 |  | 20 | 2 | 11 | 99.78 | PASS | PASS | 11级 | 微量 | 少量 | 有残 | 严残 | 有残 | 有残 |  | 李小娟
2017-03-21 | 22:30 | HD31 | 17003595 | 130 | 78 |  | 20 |  |  | 99.52 | PASS | PASS | 11级残 | 微量 | 少量 | 有残 | 严残 | 有残 | 有残 | 800K70断 | 李小娟
2017-03-21 | 23:30 | HD2 (1) | 17003592 | 130 | 75 |  | 20 |  |  | 99.63 | PASS | PASS | 10级 | 微量 | 少量 | 有残 | 严残 | 有残 | 有残 |  | 李小娟
2017-03-21 | 23:30 | SP02 | 17003607 | 226 | 148 |  | 20 | 4 | 2 | 99.51 | PASS | PASS | 11级残 | 微量 | 少量 | 有残 | 严残 | 有残 | 有残 | 80oK 70微残 | 李小娟
2017-03-22 | 8:00 | HD12 | 17003566 | 77 |  |  | 20 |  |  | 99.65 | PASS | PASS | 10级 | 微量 | 少量 | 有残 | 严残 | 有残 | 有残 |  | 谭娇娇
2017-03-22 | 8:00 | GL5金象 | 17003629 | 128 | 90 | 稍浅 | 20 | 2.5 | 7 | 99.81 | PASS | PASS | 11级 | 微量 | 少量 | 有残 | 严残 | 有残 | 有残 | 70oK 60断 | 谭娇娇
2017-03-22 | 8:00 | MG3101江门崇达 | 17003637 | 295 | 189 | 稍浅 | 20 | 0.2 | 0 | 99.85 | PASS | PASS | 12级 | 微量 | 少量 | 有残 | 严残 | 有残 | 有残 | 60OK 50断 | 谭娇娇
2017-03-22 | 8:00 | HD2 (2) | 17003592 | 130 | 76 |  | 20 |  |  | 99.35 | PASS | PASS | 11级残 | 微量 | 少量 | 有残 | 严残 | 有残 | 有残 |  | 谭娇娇
2017-03-22 | 9:30 | HD21 | 17003565 | 103 | 58 |  | 20 |  |  | 99.37 | PASS | PASS | 10级 | 微量 | 少量 | 有残 | 严残 | 有残 | 有残 |  | 谭娇娇
2017-03-22 | 9:30 | HD2 (2) | 17003624 | 128 | 75 |  | 20 |  |  | 99.69 | PASS | PASS | 10级 | 微量 | 少量 | 有残 | 严残 | 有残 | 有残 |  | 谭娇娇
2017-03-22 | 9:30 | 8BL205 | 17003638 | 230 | 180 | PASS | 20 | 2 | 3.5 | 99.58 | PASS | PASS | 10级 | 微量 | 少量 | 有残 | 有残 | 有残 | 有残 | 100OK90断 | 谭娇娇
2017-03-22 | 9:30 | GH1602 | 17003635 | 270 | 211 | PASS | 20 | 2 | 3 | 99.51 | PASS | PASS | 11级 | 微量 | 少量 | 有残 | 严残 | 有残 | 有残 | 60ok50残 | 谭娇娇
2017-03-22 | 10:30 | HD2 (1) | 17003624 | 125 | 80 |  | 20 |  |  | 99.351 | PASS | PASS | 10级 | 微量 | 少量 | 有残 | 有残 | 有残 | 有残 |  | 谭娇娇
2017-03-22 | 10:30 | HD2101 (1) | 17003626 | 100 | 58 |  | 20 |  |  | 99.68 | PASS | PASS | 10级 | 微量 | 少量 | 有残 | 有残 | 有残 | 有残 |  | 谭娇娇
2017-03-22 | 11:00 | SP02 | 17003606 | 228 | 138 | PASS | 20 | 3.5 | 2 | 99.88 | PASS | PASS | 10级 | 微量 | 少量 | 有残 | 有残 | 有残 | 有残 |  | 谭娇娇
2017-03-22 | 12:00 | HD21 | 17003627 | 100 | 52 |  | 20 |  |  | 99.37 | PASS | PASS | 10级 | 微量 | 少量 | 有残 | 严残 | 有残 | 有残 |  | 周菊明
2017-03-22 | 13:00 | HD2 1 | 17003655 | 120 | 75 |  | 20 |  |  | 99.37 | PASS | PASS | 10级 | 微量 | 少量 | 有残 | 严残 | 有残 | 有残 |  | 黄桂泉
2017-03-22 | 13:00 | 44G | 17003661 | 240 | 182 | 稍深 | 20 | 2.5 | 7.5 | 99.54 | PASS | PASS | 10级 | 微量 | 少量 | 有残 | 严残 | 有残 | 有残 |  | 黄桂泉 |  | 下一箱
2017-03-22 | 13:30 | SP02深圳崇达 | 17003640 | 226 | 138 | PASS | 20 | 2.5 | 1.5 | 99.53 | PASS | PASS | 10级 | 微量 | 少量 | 有残 | 严残 | 有残 | 有残 | 70oK 60断 | 黄桂泉
2017-03-22 | 14:30 | 8WL501 | 17003612 | 260 |  | PASS | 20 |  |  | 99.66 | PASS | PASS | 8级 | 微量 | 少量 | 严残 |  | 有残 | 有残 |  | 黄桂泉
2017-03-22 | 14:30 | HD2101(2) | 17003626 | 100 | 52 |  | 20 |  |  | 99.88 | PASS | PASS | 10级 | 微量 | 少量 | 有残 | 严残 | 有残 | 有残 | 120OK110微 | 黄桂泉
2017-03-22 | 15:30 | 8G26 | 17003680 | 236 | 182 | PASS | 20 |  |  | 99.57 | PASS | PASS | 11级 | 微量 | 少量 | 有残 | 严残 | 有残 | 有残 | 800K70断 | 黄桂泉
2017-03-22 | 15:30 | HD2 1 | 17003656 | 128 | 82 |  | 20 |  |  | 99.57 | PASS | PASS | 11级 | 微量 | 少量 | 有残 | 严残 | 有残 | 有残 |  | 李建丽
2017-03-22 | 15:30 | HD2 2 | 17003655 | 120 | 78 |  | 20 |  |  | 99.24 | PASS | PASS | 11级 | 微量 | 少量 | 有残 | 严残 | 有残 | 有残 |  | 李建丽
2017-03-22 | 15:30 | GH1801 | 17003664 | 360 | 272 | PASS | 20 |  |  | 99.66 | PASS | PASS | 11级 | 微量 | 少量 | 有残 | 显不净 | 有残 | 有残 | 60OK 50断 | 李建丽
2017-03-22 | 17:30 | SP02深圳崇达 | 17003639 | 220 | 132 | PASS | 20 | 3.2 | 5 | 99.58 | PASS | PASS | 12级残 | 微量 | 少量 | 有残 | 严残 | 有残 | 有残 | 70OK60微断 | 李建丽
2017-03-22 | 17:30 | 12GHB | 17003662 | 270 |  | PASS | 20 | 4 | 0.5 | 99.51 | PASS | PASS | 12级残 | 微量 | 少量 | 有残 | 严残 | 有残 | 有残 | 60OK 50断 | 李建丽
2017-03-22 | 19:30 | HD52 | 17003658 | 120 |  |  | 20 |  |  | 99.78 | PASS | PASS | 9级 | 微量 | 少量 | 有残 | 严残 | 有残 | 有残 |  | 李小娟
2017-03-22 | 19:30 | HD2 (2) | 17003656 | 128 | 80 |  | 20 |  |  | 99.52 | PASS | PASS | 10级 | 微量 | 少量 | 有残 | 严残 | 有残 | 有残 |  | 李小娟
2017-03-22 | 19:30 | 44G01 | 17003666 | 238 | 184 | PASS | 20 | 3 | 7 | 99.29 | PASS | PASS | 10级 | 微量 | 少量 | 有残 | 严残 | 有残 | 有残 | 60ok50微残 | 李小娟
2017-03-22 | 22:00 | GH1503 | 17003716 | 150 | 118 | PASS | 20 |  |  | 99.74 | PASS | PASS | 10级 | 微量 | 少量 | 有残 | 严残 | 有残 | 有残 | 100OK,90断 | 李小娟
2017-03-22 | 22:00 | HD22(1) | 17003594 | 148 | 80 |  | 20 | 2 | 11.5 | 99.52 | PASS | PASS | 10级 | 微量 | 少量 | 有残 | 严残 | 有残 | 有残 |  | 李小娟
2017-03-22 | 22:00 | WB54 | 17003613 | 260 | 233 | PASS | 20 | 2.5 | 13 | 99.58 | PASS | PASS | 6级 | 微量 | 少量多 | 严残 |  | 有残 | 有残 | 130OK120残 | 李小娟
2017-03-22 | 23:30 | 9G201 | 17003694 | 263 | 173 | PASS | 20 | 2 | 0.5 | 99.52 | PASS | PASS | 11级 | 微量 | 少量 | 少量多 | 有残 | 有残 | 有残 | 70oK 60断 | 李建丽
2017-03-22 | 23:30 | 8Y | 17003670 | 268 | 215 | PASS | 20 | 2 | 10 | 99.36 | PASS | PASS | 10级 | 微量 | 少量 | 有残 | 严残 | 有残 | 有残 | 100OK90微残 | 李建丽
2017-03-22 | 23:30 | HD12 | 17003628 | 80 | 47 |  | 20 |  |  | 99.55 | PASS | PASS | 10级 | 微量 | 少量 | 少量多 | 有残 | 有残 | 有残 |  | 李建丽
2017-03-22 | 23:30 | GH10 | 17003663 | 270 | 208 | PASS | 20 | 2.5 | 11 | 98.75 | PASS | PASS | 9级 | 微量 | 少量 | 有残 | 严残 | 有残 | 有残 | 100OK,90断 | 李建丽
2017-03-22 | 0:30 | HD22(2) | 17003594 | 142 |  |  | 20 |  |  | 99.21 | PASS | PASS | 9级 | 微量 | 少量 | 有残 | 严残 | 有残 | 有残 |  | 李小娟
2017-03-22 | 0:30 | 8BKT11 | 17003668 | 263 | 103 | PASS | 20 | 1 | 0 | 99.37 | PASS | PASS | 9级 | 微量 | 少量 | 有残 | 严残 | 有残 | 有残 | 130OK120残 | 李小娟
2017-03-23 | 8:00 | 59G | 17003718 | 290 | 233 | 浅了 | 20 | 3 | 6 | 99.34 | PASS | PASS | 12级残 | 微量 | 少量 | 有残 | 严残 | 有残 | 有残 | 50OK40微残 | 李建丽
2017-03-23 | 8:00 | 23GHB江西深联 | 17003667 | 264 | 220 | 浅了 | 20 | 5 | 5 | 99.63 | PASS | PASS | 12级 | 微量 | 少量 | 有残 | 严残 | 有残 | 有残 | 60OK 50断 | 李建丽
2017-03-23 | 8:00 | HD803 | 17003715 | 77 | 39 |  | 20 |  |  | 99.67 | PASS | PASS | 11级 | 微量 | 少量 | 有残 | 严残 | 有残 | 有残 |  | 李建丽
2017-03-23 | 9:30 | HD2 1 | 17003687 | 126 | 80 |  | 20 |  |  | 99.66 | PASS | PASS | 11级 | 微量 | 少量 | 有残 | 严残 | 有残 | 有残 |  | 周菊明
2017-03-23 | 9:30 | HD2 2 | 17003687 | 125 | 76 |  | 20 |  |  | 99.58 | PASS | PASS | 11级 | 微量 | 少量 | 有残 | 严残 | 有残 | 有残 |  | 周菊明
2017-03-23 | 9:30 | 8BL2 | 17003698 | 237 | 185 | PASS | 20 | 2 | 4.2 | 99.51 | PASS | PASS | 11级残 | 微量 | 少量 | 有残 | 严残 | 有残 | 有残 | 1100K100断 | 周菊明
2017-03-23 | 9:30 | 8BL16金像 | 17003696 | 123 | 87 | PASS | 20 | 3 | 4.8 | 99.78 | PASS | PASS | 11级 | 微量 | 少量 | 有残 | 严残 | 有残 | 有残 | 60OK 50断 | 周菊明
2017-03-23 | 9:30 | 8BL16金像 | 17003697 | 122 | 101 | PASS | 20 | 4 | 5.5 | 99.52 | PASS | PASS | 11级 | 微量 | 少量 | 有残 | 严残 | 有残 | 有残 | 70oK 60断 | 周菊明
2017-03-23 | 10:30 | 25G | 17003693 | 270 | 202 | PASS | 20 |  |  | 99.57 | PASS | PASS | 11级 | 微量 | 少量 | 有残 | 有残 | 有残 | 有残 | 800K70断 | 周菊明
2017-03-23 | 10:30 | HD28HF | 17003720 | 80 | 52 |  | 20 |  |  | 99.24 | PASS | PASS | 11级 | 微量 | 少量 | 有残 | 有残 | 有残 | 有残 |  | 周菊明
2017-03-23 | 11:00 | HD803(2) | 17003715 | 76 | 38 |  | 20 |  |  | 99.66 | PASS | PASS | 12级 | 微量 | 少量 | 有残 | 有残 | 有残 | 有残 |  | 周菊明
2017-03-23 | 11:00 | HD2 (1) | 17003686 | 128 | 85 |  | 20 |  |  | 99.58 | PASS | PASS | 12级 | 微量 | 少量 | 有残 | 有残 | 有残 | 有残 |  | 周菊明
2017-03-23 | 11:30 | HD2(2) | 17003686 | 128 | 73 |  | 20 |  |  | 99.51 | PASS | PASS | 12级 | 微量 | 少量 | 有残 | 有残 | 有残 | 有残 |  | 周菊明
2017-03-23 | 11:30 | GH1503 | 17003717 | 155 | 120 | PASS | 20 | 3 | 10 | 99.78 | PASS | PASS | 11级 | 微量 | 少量 | 有残 | 显不净 | 有残 | 有残 | 800K70断 | 周菊明
2017-03-23 | 11:30 | 8G04 | 17003690 | 240 | 178 | PASS | 20 | 2 | 6 | 99.52 | PASS | PASS | 12级 | 微量 | 少量 | 有残 | 显不净 | 有残 | 有残 | 800K70断 | 周菊明
2017-03-23 | 11:30 | 8G04 | 17003692 | 230 | 180 | PASS | 20 | 2 | 8 | 99.29 | PASS | PASS | 12级 | 微量 | 少量 | 有残 | 显不净 | 有残 | 有残 | 80OK70残 | 周菊明
2017-03-23 | 13:30 | 8G04高粘度 | 17003733 | 316 | 228 | PASS | 20 |  |  | 99.65 | PASS | PASS | 11级 | 微量 | 少量 | 有残 | 显不净 | 有残 | 有残 | 800K70断 | 谭娇娇
2017-03-23 | 13:30 | SP02深圳崇达 | 17003671 | 222 | 132 | PASS | 20 |  |  | 99.81 | PASS | PASS | 11级 | 微量 | 少量 | 有残 | 严残 | 有残 | 有残 | 900K80断 | 谭娇娇
2017-03-23 | 13:30 | 8G04 | 17003691 | 230 | 181 | PASS | 20 |  |  | 99.67 | PASS | PASS | 11级 | 微量 | 少量 | 有残 | 显不净 | 有残 | 有残 | 800K70断 | 谭娇娇
2017-03-23 | 13:30 | 44G | 17003732 | 238 | 183 | PASS | 20 |  |  | 99.81 | PASS | PASS | 11级 | 微量 | 少量 | 有残 | 显不净 | 有残 | 有残 | 70oK 60断 | 谭娇娇
2017-03-23 | 13:30 | 8BKT11 | 17003669 | 260 | 95 | PASS | 27.5 |  |  | 98.78 | PASS | PASS | 11级 | 微量 | 少量 | 有残 | 显不净 | 有残 | 有残 | 900K80断 | 谭娇娇
2017-03-23 | 14:30 | 30G07 | 17003676 | 140 | 113 | PASS | 20 | 1.5 | 2 | 99.14 | PASS | PASS | 11级 | 微量 | 少量 | 有残 | 显不净 | 有残 | 有残 | 800K70断 | 谭娇娇
2017-03-23 | 14:30 | 8BL18 | 17003743 | 268 | 206 | PASS | 20 | 2 | 1.5 | 99.75 | PASS | PASS | 10级 | 微量 | 少量 | 有残 | 严残 | 有残 | 有残 | 70oK 60断 | 谭娇娇 |  | 下一箱
2017-03-23 | 15:30 | HD2 (1) | 17003727 | 128 | 85 |  | 20 |  |  | 99.58 | PASS | PASS | 10级 | 微量 | 少量 | 有残 | 严残 | 有残 | 有残 |  | 李小娟
2017-03-23 | 15:30 | GH1602 | 17003737 | 279 | 213 | PASS | 20 | 3 | 2 | 99.65 | 有气泡 | PASS | 11级 | 微量 | 少量 | 有残 | 严残 | 有残 | 有残 | 60OK 50断 | 李小娟
2017-03-23 | 17:30 | 6GHB07 | 17003742 | 295 | 228 | 偏绿 | 20 | 2.5 | 9 | 99.15 | PASS | PASS | 11级 | 微量 | 少量 | 有残 | 严残 | 有残 | 有残 | 60ok50微残 | 李小娟
2017-03-23 | 17:30 | SP02深圳崇达 | 17003672 | 226 | 135 | PASS | 20 | 4 | 1.8 | 99.24 | PASS | PASS | 11级 | 微量 | 少量 | 有残 | 严残 | 有残 | 有残 | 70OK60断 | 李小娟
2017-03-23 | 19:00 | 6GHB07 | 17003741 | 297 | 243 | PASS | 20 | 2 | 12 | 99.52 | PASS | PASS | 11级残 | 微量 | 少量 | 有残 | 严残 | 有残 | 有残 | 70OK60微残 | 李建丽
2017-03-23 | 19:30 | HD2 (1)高粘度 | 17003729 | 220 |  |  | 20 |  |  | 99.76 | PASS | PASS | 10级 | 微量 | 少量 | 有残 | 严残 | 有残 | 有残 |  | 李建丽
2017-03-23 | 19:30 | 44G | 17003731 | 240 | 177 | 稍深 | 20 | 2.5 | 6 | 99.85 | PASS | PASS | 10级 | 微量 | 少量 | 有残 | 严残 | 有残 | 有残 | 80oK 70微残 | 李建丽
2017-03-23 | 19:30 | MG17 | 17003739 | 270 |  | PASS | 20 | 1.5 | 1 | 98.75 | PASS | PASS | 10级 | 微量 | 少量 | 有残 | 严残 | 有残 | 有残 | 70OK60断 | 李建丽
2017-03-23 | 19:30 | SP8T3 | 17003699 | 220 | 142 | PASS | 20 | 3.5 | 2 | 99.52 | PASS | PASS | 11级残 | 微量 | 少量 | 有残 | 严残 | 有残 | 有残 | 80oK 70微残 | 李建丽
2017-03-23 | 22:30 | HD2 (2) | 17003727 | 120 | 74 |  | 20 |  |  | 99.49 | PASS | PASS | 9级 | 微量 | 少量 | 有残 | 严残 | 有残 | 有残 |  | 李小娟
2017-03-23 | 22:30 | MBK01 | 17003134 | 119 |  | PASS | 35 | 3.5 | 4 | 99.36 | PASS | PASS | 9级 | 微量 | 少量 | 有残 | 严残 | 有残 | 有残 | 90oK 80微残 | 李小娟
2017-03-23 | 22:30 | 09BL28 | 17003719 | 260 |  | PASS | 25 | 2 | 9 | 99.59 | PASS | PASS | 9级 | 微量 | 少量 | 有残 | 严残 | 有残 | 有残 | 900K80断 | 李小娟
2017-03-23 | 23:30 | SP8T3 | 17003700 | 210 | 130 | PASS | 20 | 4 | 1.5 | 99.75 | PASS | PASS | 11级 | 微量 | 少量 | 有残 | 严残 | 有残 | 有残 | 800K70断 | 李小娟
2017-03-23 | 23:30 | GH4001 | 17003771 | 330 | 274 | PASS | 20 | 2 | 8 | 99.82 | PASS | PASS | 10级 | 微量 | 少量 | 有残 | 严残 | 有残 | 有残 | 80oK 70微残 | 李小娟
2017-03-23 | 23:30 | HD2 (2)高粘度 | 17003729 | 220 |  |  | 20 |  |  | 99.62 | PASS | PASS | 10级 | 微量 | 少量 | 有残 | 严残 | 有残 | 有残 |  | 李小娟
2017-03-24 | 8:00 | HB16 | 17003589 | 78 |  |  | 20 |  |  | 99.49 | PASS | PASS | 11级 | 微量 | 少量 | 有残 | 严残 | 有残 | 有残 |  | 李建丽
2017-03-24 | 8:00 | 8BKH | 17003744 | 238 | 187 | PASS | 20 |  |  | 99.36 | PASS | PASS | 11级 | 微量 | 少量 | 有残 | 严残 | 有残 | 有残 | 900K80断 | 李建丽
2017-03-24 | 9:30 | 8R2 | 17003643 | 268 | 205 |  | 20 | 1 | 3.6 | 99.52 | PASS | PASS | 10级 | 微量 | 少量 | 有残 | 显不净 | 有残 | 有残 | 100OK,90断 | 周菊明
2017-03-24 | 9:30 | MBK01 | 17003843 | 148 | 128 | PASS | 35 | 3.5 | 4 | 99.76 | PASS | PASS | 10级 | 微量 | 少量 | 有残 | 严残 | 有残 | 有残 | 100OK,90断 | 周菊明
2017-03-24 | 9:30 | HD2 (1) | 17003760 | 128 | 82 |  | 20 |  |  | 99.85 | PASS | PASS | 11级 | 微量 | 少量 | 有残 | 严残 | 有残 | 有残 |  | 周菊明
2017-03-24 | 9:30 | 8BL16金像 | 17003772 | 128 | 98 | PASS | 20 | 2 | 4.2 | 99.52 | PASS | PASS | 10级 | 微量 | 少量 | 有残 | 严残 | 有残 | 有残 | 70oK 60断 | 周菊明
2017-03-24 | 9:30 | HD2 (2) | 17003759 | 128 | 80 |  | 20 |  |  | 99.76 | PASS | PASS | 10级 | 微量 | 少量 | 有残 | 严残 | 有残 | 有残 |  | 周菊明
2017-03-24 | 9:30 | HD2 (1) | 17003728 | 123 | 76 |  | 20 |  |  | 99.85 | PASS | PASS | 10级 | 微量 | 少量 | 有残 | 严残 | 有残 | 有残 |  | 周菊明
2017-03-24 | 10:30 | GH1801 | 17003764 | 362 | 272 | PASS | 20 | 2 | 7.5 | 99.84 | 有气泡 | PASS | 11级残 | 微量 | 少量 | 有残 | 显不净 | 有残 | 有残 | 800K70断 | 李建丽
2017-03-24 | 10:30 | 30G07 | 17003695 | 140 | 99 | PASS | 20 | 2.5 | 2 | 99.57 | PASS | PASS | 11级 | 微量 | 少量 | 有残 | 严残 | 有残 | 有残 | 800K70断 | 李建丽
2017-03-24 | 10:30 | 8G25 | 17003793 | 280 | 210 | PASS | 20 | 1 | 2.5 | 99.68 | 有气泡 | PASS | 11级 | 微量 | 少量 | 有残 | 显不净 | 有残 | 有残 | 800K70断 | 李建丽
2017-03-24 | 10:30 | HD2(1) | 17003759 | 125 | 73 |  | 20 |  |  | 99.51 | PASS | PASS | 11级 | 微量 | 少量 | 有残 | 严残 | 有残 | 有残 |  | 李建丽
2017-03-24 | 10:30 | 8G04 | 17003766 | 235 | 182 | PASS | 20 | 2 | 8 | 99.24 | PASS | PASS | 11级残 | 微量 | 少量 | 有残 | 严残 | 有残 | 有残 | 800K70断 | 李建丽
2017-03-24 | 10:30 | 8BL2 | 17003773 | 233 | 181 | PASS | 20 | 2 | 4.5 | 99.71 | PASS | PASS | 10级 | 微量 | 少量 | 有残 | 严残 | 有残 | 有残 | 800K70断 | 李建丽
2017-03-24 | 11:00 | MG55 | 17003740 | 260 | 170 | PASS | 20 | 1 | 0 | 98.43 | PASS | PASS | 11级 | 微量 | 少量 | 有残 | 严残 | 有残 | 有残 | 80oK 70微残 | 谭娇娇
2017-03-24 | 11:00 | 8G04 | 17003765 | 230 | 180 | PASS | 20 | 1.5 | 8 | 99.51 | PASS | PASS | 11级 | 微量 | 少量 | 有残 | 严残 | 有残 | 有残 | 800K70断 | 谭娇娇
2017-03-24 | 11:00 | 8G04 | 17003767 | 238 | 185 | PASS | 20 | 2 | 9 | 99.88 | PASS | PASS | 11级 | 微量 | 少量 | 有残 | 严残 | 有残 | 有残 | 70oK 60断 | 谭娇娇
2017-03-24 | 11:00 | G2006 | 17003768 | 278 | 213 | PASS | 20 | 2 | 3 | 99.71 | PASS | PASS | 11级 | 微量 | 少量 | 有残 | 严残 | 有残 | 有残 | 80oK 70微残 | 谭娇娇
2017-03-24 | 12:00 | MG60 | 17003769 | 265 | 203 | PASS | 20 |  |  | 99.49 | PASS | PASS | 11级 | 微量 | 少量 | 有残 | 严残 | 有残 | 有残 |  | 谭娇娇
2017-03-24 | 13:30 | 8G01中京 | 17003799 | 260 | 200 | PASS | 20 | 2.5 | 6 | 99.36 | PASS | PASS | 12级残 | 微量 | 少量 | 有残 | 严残 | 有残 | 有残 | 800K70断 | 周菊明
2017-03-24 | 13:30 | HD2 (2) | 17003760 | 120 | 75 |  | 20 |  |  | 99.52 | PASS | PASS | 12级残 | 微量 | 少量 | 有残 | 严残 | 有残 | 有残 |  | 周菊明
2017-03-24 | 13:30 | HD2 (2) | 17003728 | 121 | 78 |  | 20 |  |  | 99.76 | PASS | PASS | 12级残 | 微量 | 少量 | 有残 | 严残 | 有残 | 有残 |  | 周菊明
2017-03-24 | 14:30 | SP02深圳崇达 | 17003745 | 224 | 134 | PASS | 20 | 4 | 1 | 99.51 | PASS | PASS | 12级残 | 微量 | 少量 | 有残 | 严残 | 有残 | 有残 |  | 周菊明 |  | 下一箱
2017-03-24 | 14:30 | 8G01中京 | 17003798 | 260 | 202 | PASS | 20 | 3 | 6 | 99.65 | PASS | PASS | 11级 | 微量 | 少量 | 严残 | 显不净 | 有残 | 有残 | 800K70断 | 周菊明
2017-03-24 | 14:30 | MG6 | 17003800 | 265 | 172 | PASS | 20 | 1 | 0 | 99.84 | PASS | PASS | 11级 | 微量 | 少量 | 有残 | 严残 | 有残 | 有残 | 60OK 50断 | 周菊明
2017-03-24 | 15:30 | 9G | 17003797 | 245 | 182 | PASS | 20 | 3 | 3.5 | 99.35 | PASS | PASS | 11级残 | 微量 | 少量 | 有残 | 显不净 | 有残 | 有残 | 1100K100断 | 李小娟
2017-03-24 | 15:30 | 8BL | 17003805 | 268 | 206 | PASS | 20 | 2.5 | 7.5 | 99.67 | PASS | PASS | 11级残 | 微量 | 少量 | 有残 | 严残 | 有残 | 有残 | 900K80断 | 李小娟
2017-03-24 | 17:30 | 6GHB01骏亚 | 17003804 | 230 | 172 | 偏绿 | 20 | 2 | 8 | 99.46 | PASS | PASS | 11级 | 微量 | 少量 | 有残 | 显不净 | 有残 | 有残 | 90OK 80残 | 李小娟
2017-03-24 | 19:30 | 8R2 | 17003777 | 266 | 200 | PASS | 20 | 2.3 | 5.2 | 99.07 | PASS | PASS | 11级 | 微量 | 少量 | 有残 | 显不净 | 有残 | 有残 | 90oK 80微残 | 李小娟
2017-03-24 | 19:30 | HD23HF | 17003792 | 102 | 35 | PASS | 20 |  |  | 99.52 | PASS | PASS | 11级 | 微量 | 少量 | 有残 | 严残 | 有残 | 有残 |  | 李小娟
2017-03-24 | 19:30 | 9G201 | 17003802 | 268 | 176 | PASS | 20 | 1.5 | 0 | 99.73 | PASS | PASS | 12级残 | 微量 | 少量 | 有残 | 严残 | 有残 | 有残 | 70oK 60断 | 李小娟
2017-03-24 | 21:00 | HD12 | 17003763 | 70 | 42 |  | 20 |  |  | 99.36 | PASS | PASS | 11级 | 微量 | 少量 | 有残 | 严残 | 有残 | 有残 |  | 李建丽
2017-03-24 | 21:00 | 8G04奥士康 | 17003857 | 270 | 202 | 稍浅 | 20 | 2 | 5 | 99.52 | 气泡破裂烤后成黑点 | PASS | 11级 | 微量 | 少量 | 有残 | 显不净 | 有残 | 有残 | 900K80断 | 李建丽
2017-03-24 | 21:00 | 8G04奥士康 | 17003855 | 260 |  | 偏黄 | 20 | 2.5 | 7 | 99.76 | PASS | PASS | 11级 | 微量 | 少量 | 有残 | 显不净 | 有残 | 有残 | 800K70断 | 李建丽
2017-03-24 | 22:00 | HD8 无卤素 | 17003781 | 105 | 52 |  | 20 |  |  | 99.35 | PASS | PASS | 10级 | 微量 | 少量 | 有残 | 严残 | 有残 | 有残 |  | 李建丽
2017-03-24 | 22:00 | 8BK2 | 17003806 | 260 | 170 | PASS | 20 |  |  | 99.67 | PASS | PASS | 10级 | 微量 | 少量 | 有残 | 严残 | 有残 | 有残 | 1100K100断 | 李建丽
2017-03-24 | 23:00 | HD22(1) | 17003761 | 150 |  |  | 20 |  |  | 99.35 | PASS | PASS | 11级 | 微量 | 少量 | 有残 | 严残 | 有残 | 有残 |  | 李建丽
2017-03-24 | 24:00 | 8G04奥士康 | 17003853 | 266 | 197 | PASS | 20 | 2 | 4.5 | 99.67 | 线路间的气泡破后呈现针孔 | PASS | 11级 | 微量 | 少量 | 有残 | 显不净 | 有残 | 有残 | 800K70断 | 李建丽
2017-03-25 | 8:00 | G602万基隆 | 17003925 | 270 | 199 |  | 20 | 3.5 | 10 | 99.47 | PASS | PASS | 11级 | 微量 | 少量 | 有残 | 显不净 | 有残 | 有残 | 900K80断 | 谭娇娇
2017-03-25 | 8:00 | MBK01 | 17003844 | 124 | 115 | PASS | 30 | 4 | 3 | 99.51 | PASS | PASS | 10级 | 微量 | 少量 | 有残 | 严残 | 有残 | 有残 | 800K70断 | 谭娇娇
2017-03-25 | 8:00 | 8G04奥 | 17003854 | 270 | 200 | 偏黄 | 20 | 3 | 5 | 99.62 | PASS | PASS | 10级 | 微量 | 少量 | 有残 | 严残 | 有残 | 有残 | 800K70断 | 谭娇娇
2017-03-25 | 9:30 | 8BL2 | 17003836 | 223 | 185 |  | 20 | 2 | 5 | 99.28 | PASS | PASS | 7级 | 微量 | 少量 | 有残 | 严残 | 有残 | 有残 | 130OK120残 | 黄桂泉
2017-03-25 | 9:30 | 8BK | 17003835 | 230 | 180 |  | 20 | 2.5 | 3.5 | 99.45 | PASS | PASS | 7级残 | 微量 | 少量 | 有残 | 严残 | 有残 | 有残 | 全断 | 黄桂泉
2017-03-25 | 9:30 | HD2 (2) | 17003822 | 120 | 75 |  | 20 |  |  | 99.33 | PASS | PASS | 9级 | 微量 | 少量 | 有残 | 严残 | 有残 | 有残 |  | 黄桂泉
2017-03-25 | 9:30 | HB03 | 17003845 | 120 | 63 |  | 25 |  |  | 98.92 | PASS | PASS | 10级 | 微量 | 少量 | 有残 | 严残 | 有残 | 有残 |  | 黄桂泉
2017-03-25 | 9:30 | HD22试样2 | 17003761 | 142 | 98 |  | 20 |  |  | 99.34 | PASS | PASS | 10级 | 微量 | 少量 | 有残 | 严残 | 有残 | 有残 |  | 周菊明
2017-03-25 | 10:30 | 9G201 | 17003860 | 270 | 130 | PASS | 20 | 1 | 0 | 99.58 | PASS | PASS | 12级残 | 微量 | 少量 | 有残 | 严残 | 有残 | 有残 | 70oK 60断 | 周菊明
2017-03-25 | 10:30 | G602万基隆 | 17003926 | 265 | 203 | PASS | 20 | 2.5 | 5 | 99.47 | PASS | PASS | 11级残 | 微量 | 少量 | 有残 | 严残 | 有残 | 有残 | 70oK 60断 | 周菊明
2017-03-25 | 10:30 | HB50 | 17003730 | 80 | 32 |  | 20 |  |  | 99.58 | PASS | PASS | 10级残 | 微量 | 少量 | 有残 | 严残 | 有残 | 有残 |  | 周菊明
2017-03-25 | 10:30 | HD2低粘度1（2） | 17003931 | 78 | 32 |  | 20 |  |  | 99.54 | PASS | PASS | 10级 | 微量 | 少量 | 有残 | 严残 | 有残 | 有残 |  | 周菊明
2017-03-25 | 10:30 | G602万基隆 | 17003927 | 265 | 206 | PASS | 20 |  |  | 99.58 | PASS | PASS | 11级 | 微量 | 少量 | 有残 | 严残 | 有残 | 有残 | 800K70断 | 周菊明
2017-03-25 | 11:00 | 6GHB | 17003829 | 263 | 202 | 偏黄 | 20 | 2.5 |  | 99.18 | PASS | PASS | 11级 | 微量 | 少量 | 有残 | 严残 | 有残 | 有残 | 100OK,90断 | 周菊明
2017-03-25 | 11:30 | 8G01永隆 | 17003861 | 88 | 67 | PASS | 20 | 2.5 | 7 | 99.37 | PASS | PASS | 10级残 | 微量 | 少量 | 有残 | 严残 | 有残 | 有残 | 800K70断 | 周菊明
2017-03-25 | 12:00 | HD8 | 17003856 | 106 | 56 |  | 20 |  |  | 99.84 | PASS | PASS | 10级 | 微量 | 少量 | 有残 | 严残 | 有残 | 有残 |  | 周菊明
2017-03-25 | 13:30 | SP02深圳崇达 | 17003746 | 230 | 138 | PASS | 20 | 4 | 1 | 99.29 | PASS | PASS | 11级 | 微量 | 少量 | 有残 | 严残 | 有残 | 有残 | 900K80断 | 周菊明
2017-03-25 | 13:30 | 9G | 17003873 | 260 | 198 | PASS | 20 | 1 | 0 | 99.34 | PASS | PASS | 10级 | 微量 | 少量 | 有残 | 严残 | 有残 | 有残 | 100OK,90断 | 周菊明
2017-03-25 | 13:30 | MG3101 | 17003832 | 300 | 182 | PASS | 20 |  |  | 99.29 | PASS | PASS | 11级 | 微量 | 少量 | 有残 | 严残 | 有残 | 有残 | 70oK 60断 | 周菊明
2017-03-25 | 13:30 | HD21 | 17003825 | 87 | 57 |  | 20 |  |  | 99.33 | PASS | PASS | 10级 | 微量 | 少量 | 有残 | 严残 | 有残 | 有残 |  | 周菊明
2017-03-25 | 13:30 | HD2 1 | 17003789 | 121 | 75 |  | 20 |  |  | 99.37 | PASS | PASS | 10级 | 微量 | 少量 | 有残 | 严残 | 有残 | 有残 |  | 周菊明
2017-03-25 | 14:30 | 8G04 | 17003872 | 240 | 185 | PASS | 20 | 2 | 11 | 99.39 | PASS | PASS | 10级 | 微量 | 少量 | 有残 | 严残 | 有残 | 有残 | 900K80断 | 黄桂泉
2017-03-25 | 14:30 | 8R16 | 17003839 | 270 | 208 | PASS | 20 | 2.2 | 12 | 99.28 | PASS | PASS | 11级 | 微量 | 少量 | 有残 | 严残 | 有残 | 有残 | 70OK60微断 | 黄桂泉
2017-03-25 | 14:30 | 8BL2 | 17003882 | 230 | 180 | PASS | 20 | 1.5 | 5 | 99.44 | PASS | PASS | 9级 | 微量 | 少量 | 有残 | 严残 | 有残 | 有残 | 120OK110微 | 黄桂泉
2017-03-25 | 14:30 | 8BL7 | 17003883 | 260 | 198 | PASS | 20 | 1.5 | 5 | 99.54 | PASS | PASS | 9级 | 微量 | 少量 | 有残 | 严残 | 有残 | 有残 | 100OK90断 | 黄桂泉
2017-03-25 | 14:30 | DSP66HF01 | 17003827 | 250 | 181 | PASS | 20 | 2 | 9.5 | 99.37 | PASS | PASS | 10级 | 微量 | 少量 | 有残 | 严残 | 有残 | 有残 | 70OK60断 | 黄桂泉
2017-03-25 | 15:30 | 8G04 | 17003871 | 230 | 181 | PASS | 20 | 2.5 | 10 | 99.25 | PASS | PASS | 11级残 | 微量 | 少量 | 有残 | 显不净 | 有残 | 有残 | 800K70断 | 黄桂泉
2017-03-25 | 15:30 | HD2 2 | 17003789 | 122 | 75 |  | 20 |  |  | 99.26 | PASS | PASS | 11级残 | 微量 | 少量 | 有残 | 显不净 | 有残 | 有残 |  | 李小娟
2017-03-25 | 17:30 | SP8T3 | 17003807 | 202 | 132 | PASS | 20 | 3 | 1 | 99.48 | PASS | PASS | 11级 | 微量 | 少量 | 少量多 | 有残 | 有残 | 有残 | 80oK 70微残 | 李小娟
2017-03-25 | 17:30 | HD8A | 17003870 | 106 | 58 |  | 20 |  |  | 99.87 | PASS | PASS | 11级残 | 微量 | 少量 | 有残 | 显不净 | 有残 | 有残 |  | 李小娟
2017-03-25 | 19:30 | 8G04奥士康 | 17003877 | 268 | 199 | 偏黄 | 20 | 2 | 4 | 99.37 | 气泡破裂烤后成黑点 | PASS | 10级 | 微量 | 少量 | 有残 | 显不净 | 有残 | 有残 | 80oK 70微残 | 李建丽
2017-03-25 | 19:30 | HD2 (2) | 17003867 | 120 | 78 |  | 20 |  |  | 99.84 | PASS | PASS | 10级 | 微量 | 少量 | 有残 | 显不净 | 有残 | 有残 |  | 李建丽
2017-03-25 | 19:30 | GH1602 | 17003879 | 275 | 200 | PASS | 20 | 2.5 | 8 | 99.29 | PASS | PASS | 11级残 | 微量 | 少量 | 有残 | 显不净 | 有残 | 有残 | 80oK 70微残 | 李建丽
2017-03-25 | 19:30 | 8G01中京 | 17003874 | 270 | 196 | PASS | 20 | 3 | 6 | 99.34 | PASS | PASS | 10级 | 微量 | 少量 | 有残 | 显不净 | 有残 | 有残 | 800K70断 | 李建丽
2017-03-25 | 19:30 | HD2 (1) | 17003868 | 130 | 83 |  | 20 |  |  | 99.29 | PASS | PASS | 10级 | 微量 | 少量 | 有残 | 显不净 | 有残 | 有残 |  | 李建丽
2017-03-25 | 19:30 | HD8(2) | 17003856 | 106 | 74 |  | 20 |  |  | 99.33 | PASS | PASS | 10级 | 微量 | 少量 | 有残 | 显不净 | 有残 | 有残 |  | 李建丽
2017-03-25 | 19:30 | HD2 (1) | 17003867 | 120 | 74 |  | 20 |  |  | 99.37 | PASS | PASS | 10级 | 微量 | 少量 | 有残 | 严残 | 有残 | 有残 |  | 李建丽
2017-03-25 | 21:00 | SP8T3 | 17003808 | 220 | 140 | PASS | 20 | 3.5 | 1 | 99.55 | PASS | PASS | 11级残 | 微量 | 少量 | 少量多 | 有残 | 有残 | 有残 | 800K70断 | 李小娟
2017-03-25 | 21:00 | 6GHB深色 | 17003876 | 266 | 195 | PASS | 20 | 3 | 6 | 99.65 | PASS | PASS | 10级 | 微量 | 少量 | 有残 | 显不净 | 有残 | 有残 | 90oK 80微残 | 李小娟
2017-03-25 | 21:00 | HD2 (2) | 17003868 | 128 | 82 |  | 20 |  |  | 99.25 | PASS | PASS | 10级 | 微量 | 少量 | 有残 | 严残 | 有残 | 有残 |  | 李小娟
2017-03-25 | 22:00 | W1(01) | 17003890 | 230 |  | PASS | 17.5 | 3.5 | 满板 | 入图库 | PASS | PASS | 7级残 | 少量多 | 有残 | 严残 |  | 有残 | 有残 | 130OK120残 | 李小娟 |  | 样
2017-03-25 | 23:30 | 87GHB | 17003881 | 250 | 193 | 色相不一样 | 20 | 2 | 6 | 99.29 | PASS | PASS | 11级 | 微量 | 少量 | 有残 | 显不净 | 有残 | 有残 | 70oK 60断 | 李小娟
2017-03-25 | 23:30 | HD5(1) | 17003869 | 73 |  |  | 20 |  |  | 99.33 | PASS | PASS | 11级 | 微量 | 少量 | 有残 | 微量 | 有残 | 有残 |  | 李小娟
2017-03-27 | 8:00 | GH15 | 17003875 | 270 | 200 | PASS | 20 | 2 | 11 | 99.87 | 线路间的气泡破后呈现针孔 | PASS | 10级 | 微量 | 少量 | 有残 | 严残 | 有残 | 有残 | 100OK90微残 | 李小娟 |  | 样
2017-03-27 | 8:00 | SP8T3 | 17003838 | 208 |  | PASS | 20 | 3 | 1 |  | PASS | PASS | 11级残 | 微量 | 少量 | 少量多 | 有残 | 有残 | 有残 | 800K70断 | 李小娟 |  | 样
2017-03-27 | 8:00 | 09BL | 17003911 | 240 | 186 | PASS | 20 | 2.5 | 6 | 99 | PASS | PASS | 10级 | 微量 | 少量 | 有残 | 严残 | 有残 | 有残 | 120OK110微 | 李小娟
2017-03-27 | 8:00 | HB16 | 17003826 | 75 | 42 |  | 20 |  |  | 99.58 | PASS | PASS | 11级残 | 微量 | 少量 | 少量多 | 有残 | 有残 | 有残 |  | 李小娟
2017-03-27 | 8:00 | HD5 2 | 17003869 | 70 | 48 |  | 20 |  |  | 99.73 | PASS | PASS | 10级 | 微量 | 少量 | 有残 | 显不净 | 有残 | 有残 |  | 李小娟
2017-03-27 | 9:30 | 8G04奥士康 | 17003905 | 270 | 200 | PASS | 20 | 2 | 9 | 99.82 | PASS | PASS | 10级残 | 微量 | 少量 | 有残 | 严残 | 有残 | 有残 | 800K70断 | 谭娇娇
2017-03-27 | 9:30 | 23GHB | 17003880 | 266 | 216 | PASS | 20 | 2 | 13 | 99.52 | PASS | PASS | 12级残 | 微量 | 少量 | 有残 | 严残 | 有残 | 有残 | 800K70断 | 谭娇娇
2017-03-27 | 9:30 | HD2 1 | 17003900 | 120 | 73 |  | 20 |  |  | 99.65 | PASS | PASS | 11级 | 微量 | 少量 | 有残 | 严残 | 有残 | 有残 |  | 谭娇娇
2017-03-27 | 10:30 | 8G04奥士康 | 17003906 | 268 | 199 | PASS | 20 | 2 | 11 | 99.75 | PASS | PASS | 10级 | 微量 | 少量 | 有残 | 严残 | 有残 | 有残 | 80oK 70微残 | 李建丽
2017-03-27 | 10:30 | 12G | 17003907 | 360 | 288 | PASS | 20 | 2 | 13.5 | 99.4 | PASS | PASS | 10级 | 微量 | 少量 | 有残 | 显不净 | 有残 | 有残 | 70oK 60断 | 李建丽
2017-03-27 | 10:30 | GH1602 | 17003878 | 275 | 200 | PASS | 20 | 2 | 4 | 99.26 | PASS | PASS | 10级 | 微量 | 少量 | 有残 | 显不净 | 有残 | 有残 | 80oK 70微残 | 李建丽
2017-03-27 | 11:30 | 8G10富盈 | 17003992 | 260 | 183 | PASS | 20 | 1.5 | 3.5 | 99.6 | PASS | PASS | 10级 | 微量 | 少量 | 有残 | 严残 | 有残 | 有残 | 80oK 70微残 | 谭娇娇
2017-03-27 | 13:30 | SK3603 | 17003908 | 340 | 170 | PASS | 20 |  |  | 99.57 | PASS | PASS | 10级 | 微量 | 少量 | 有残 | 严残 | 有残 | 有残 |  | 谭娇娇
2017-03-27 | 13:30 | 23GHB江西深联 | 17003997 | 260 | 203 | 偏黄 | 20 | 2 | 14 | 99.81 | PASS | PASS | 10级 | 微量 | 少量 | 有残 | 严残 | 有残 | 有残 | 800K70断 | 谭娇娇
2017-03-27 | 13:30 | HD24 | 17003902 | 109 | 68 |  | 20 |  |  | 99.57 | PASS | PASS | 11级残 | 微量 | 少量 | 有残 | 严残 | 有残 | 有残 |  | 谭娇娇
2017-03-27 | 13:30 | HB1601 | 17004068 | 70 |  |  | 20 |  |  | 99.67 | PASS | PASS | 11级 | 微量 | 少量 | 有残 | 严残 | 有残 | 有残 |  | 谭娇娇
2017-03-27 | 14:30 | 44G | 17003950 | 270 | 186 | PASS | 20 | 2 | 6.5 | 99.85 | PASS | PASS | 10级残 | 微量 | 少量 | 有残 | 严残 | 有残 | 有残 | 900K80断 | 谭娇娇
2017-03-27 | 14:30 | SP8T3 | 17003912 | 220 | 140 | 稍浅 | 20 | 3 | 2 | 99.52 | PASS | PASS | 10级残 | 微量 | 少量 | 少量多 | 有残 | 有残 | 有残 | 800K70断 | 谭娇娇
2017-03-27 | 15:30 | 8WL502 | 17003776 | 218 | 200 | PASS | 20 | 3 | 8.5 | 99.23 | PASS | PASS | 8级 | 微量 | 有残 | 严残 |  | 有残 | 有残 | 800K70断 | 黄桂泉
2017-03-27 | 15:30 | GH1801 | 17003904 | 370 | 288 | PASS | 20 |  |  | 99.27 | PASS | PASS | 10级 | 微量 | 少量 | 有残 | 严残 | 有残 | 有残 | 800K70断 | 黄桂泉
2017-03-27 | 15:30 | HD2 2 | 17003900 | 120 | 70 |  | 20 |  |  | 99.46 | PASS | PASS | 10级 | 微量 | 少量 | 有残 | 严残 | 有残 | 有残 |  | 黄桂泉
2017-03-27 | 17:30 | GH4001 | 17003954 | 340 | 280 | PASS | 20 | 3.8 | 13 | 99.47 | PASS | PASS | 10级 | 微量 | 少量 | 有残 | 严残 | 有残 | 有残 | 70OK60断 | 黄桂泉
2017-03-27 | 17:30 | SP8T3 | 17003837 | 208 | 130 | PASS | 20 | 3.5 | 1.5 | 99.38 | PASS | PASS | 11级 | 微量 | 少量 | 有残 | 严残 | 有残 | 有残 |  | 黄桂泉
2017-03-27 | 17:30 | 99G01 | 17003944 | 318 | 250 | PASS | 20 | 2.7 | 10.5 | 99.33 | PASS | PASS | 10级 | 微量 | 少量 | 有残 | 严残 | 有残 | 有残 | 100OK90微残 | 黄桂泉
2017-03-27 | 17:30 | HD2 (1) | 17003899 | 120 | 84 |  | 20 |  |  | 99.29 | PASS | PASS | 10级 | 微量 | 少量 | 有残 | 严残 | 有残 | 有残 |  | 黄桂泉
2017-03-27 | 20:00 | SP8T3 | 17003913 | 210 | 130 | PASS | 20 | 4 | 1.5 | 99.37 | PASS | PASS | 10级 | 微量 | 少量 | 有残 | 严残 | 有残 | 有残 | 800K70断 | 周菊明
2017-03-27 | 20:00 | 9G201 | 17003952 | 270 | 182 | PASS | 22.5 | 1 | 0 | 99.28 | PASS | PASS | 11级 | 微量 | 少量 | 有残 | 严残 | 有残 | 有残 | 70oK 60断 | 周菊明 |  | 下一箱
2017-03-27 | 20:00 | HD2 2 | 17003899 | 120 | 75 |  | 20 |  |  | 99.28 | PASS | PASS | 10级 | 微量 | 少量 | 有残 | 严残 | 有残 | 有残 |  | 周菊明
2017-03-27 | 20:30 | 23GHB江西深联 | 17003998 | 268 | 205 | 偏黄 | 20 | 2.5 | 14 | 99.37 | PASS | PASS | 10级 | 微量 | 少量 | 有残 | 严残 | 有残 | 有残 | 60OK 50断 | 周菊明
2017-03-27 | 20:30 | 8BKH5 | 17003910 | 230 | 200 | PASS | 20 | 2 | 10 | 99.58 | PASS | PASS | 9级 | 微量 | 少量 | 有残 | 显不净 | 有残 | 有残 | 1100K100断 | 周菊明
2017-03-27 | 22:30 | HD2 (1)高粘度 | 17003941 | 170 | 124 |  | 20 |  |  | 99.35 | PASS | PASS | 10级 | 微量 | 少量 | 有残 | 严残 | 有残 | 有残 |  | 周菊明
2017-03-27 | 22:30 | HD2101 (1) | 17003942 | 110 | 58 |  | 20 |  |  | 99.68 | PASS | PASS | 10级 | 微量 | 少量 | 有残 | 严残 | 有残 | 有残 |  | 周菊明
2017-03-27 | 23:30 | HD12 | 17003903 | 80 | 42 |  | 20 |  |  | 99.58 | PASS | PASS | 10级 | 微量 | 少量 | 有残 | 严残 | 有残 | 有残 |  | 周菊明
2017-03-27 | 23:30 | 8G25 | 17003946 | 280 | 210 | PASS | 20 | 2.5 | 8 | 99.57 | PASS | PASS | 10级 | 微量 | 少量 | 有残 | 严残 | 有残 | 有残 | 900K80断 | 周菊明
2017-03-28 | 8:00 | 44G | 17003951 | 233 | 182 | PASS | 20 | 2.5 | 8 | 99.36 | PASS | PASS | 11级 | 微量 | 少量 | 有残 | 显不净 | 有残 | 有残 | 900K80断 | 谭娇娇
2017-03-28 | 8:00 | 23GHB江西深联 | 17003999 | 268 | 205 | 偏黄 | 20 | 3 | 12 | 99.58 | PASS | PASS | 10级 | 微量 | 少量 | 有残 | 严残 | 有残 | 有残 | 90oK 80微残 | 谭娇娇
2017-03-28 | 8:00 | 8BKT | 17003986 | 266 | 205 | PASS | 27.5 | 2 | 1 | 99.78 | PASS | PASS | 8级 | 微量 | 少量 | 有残 | 严残 | 有残 | 有残 | 140OK130微残 | 谭娇娇
2017-03-28 | 8:00 | HD2101(2) | 17003942 | 110 | 78 |  | 20 |  |  | 99.74 | PASS | PASS | 11级残 | 微量 | 少量 | 有残 | 严残 | 有残 | 有残 |  | 谭娇娇
2017-03-28 | 8:00 | 6GHB05 | 17004000 | 278 | 213 | 色相不一样 | 20 | 2.5 | 13 | 99.29 | PASS | PASS | 10级 | 微量 | 少量 | 有残 | 严残 | 有残 | 有残 | 70OK60微断 | 谭娇娇
2017-03-28 | 9:30 | HD8 (1) | 17003901 | 104 | 76 |  | 20 |  |  | 99.52 | PASS | PASS | 10级 | 微量 | 少量 | 有残 | 严残 | 有残 | 有残 |  | 李小娟
2017-03-28 | 9:30 | SK30B | 17004003 | 410 | 288 | 稍浅 | 20 |  |  | 99.49 | PASS | PASS | 10级 | 微量 | 少量 | 少量多 | 有残 | 有残 | 有残 |  | 李小娟
2017-03-28 | 9:30 | 9G201永隆 | 17003981 | 264 | 174 | PASS | 20 | 1 | 0.5 | 99.65 | PASS | PASS | 11级残 | 微量 | 少量 | 少量多 | 有残 | 有残 | 有残 | 70oK 60断 | 李小娟
2017-03-28 | 9:30 | HD21 | 17003939 | 86 |  |  | 20 |  |  | 99.22 | PASS | PASS | 10级 | 微量 | 少量 | 有残 | 严残 | 有残 | 有残 |  | 李小娟
2017-03-28 | 9:30 | HD23HF | 17003996 | 101 |  |  | 20 |  |  | 99.36 | PASS | PASS | 10级 | 微量 | 少量 | 有残 | 严残 | 有残 | 有残 |  | 李小娟
2017-03-28 | 9:30 | HD2 (1) | 17003971 | 120 | 86 |  | 20 |  |  | 99.53 | PASS | PASS | 9级 | 微量 | 少量 | 有残 | 严残 | 有残 | 有残 |  | 李小娟
2017-03-28 | 9:30 | HD2 (2)高粘度 | 17003941 | 158 |  |  | 20 |  |  | 99.59 | PASS | PASS | 11级 | 微量 | 少量 | 有残 | 严残 | 有残 | 有残 |  | 李小娟
2017-03-28 | 9:30 | HD8(2) | 17003901 | 100 |  |  | 20 |  |  | 99.29 | PASS | PASS | 10级 | 微量 | 少量 | 有残 | 严残 | 有残 | 有残 |  | 李小娟
2017-03-28 | 10:30 | 75GHB | 17003955 | 268 |  | 偏黄 | 20 | 2 | 10 | 99.68 | PASS | PASS | 10级 | 微量 | 少量 | 有残 | 显不净 | 有残 | 有残 | 80oK 70微残 | 李小娟
2017-03-28 | 10:30 | DSP66HF01 | 17003977 | 249 | 199 | 稍浅 | 20 | 2 | 7 | 99.49 | PASS | PASS | 10级 | 微量 | 少量 | 有残 | 显不净 | 有残 | 有残 | 80oK 70微残 | 李小娟
2017-03-28 | 10:30 | HD23HF | 17003996 | 109 | 50 |  | 20 |  |  | 99.36 | PASS | PASS | 10级 | 微量 | 少量 | 有残 | 严残 | 有残 | 有残 |  | 李小娟
2017-03-28 | 11:00 | DSP66HF01 | 17003976 | 260 | 220 | PASS | 20 | 2 | 6.5 | 99.8 | PASS | PASS | 11级 | 微量 | 少量 | 有残 | 严残 | 有残 | 有残 | 800K70断 | 李小娟
2017-03-28 | 11:30 | 8BK2 | 17003957 | 260 |  | PASS | 22.5 | 1 | 0.5 | 99.43 | PASS | PASS | 9级 | 微量 | 少量 | 有残 | 严残 | 有残 | 有残 |  | 李建丽
2017-03-28 | 11:30 | 8BL2 | 17003956 | 235 | 180 | PASS | 20 | 2 | 3 | 99.75 | PASS | PASS | 11级 | 微量 | 少量 | 有残 | 严残 | 有残 | 有残 |  | 李建丽
2017-03-28 | 11:30 | HD31 | 17003974 | 130 |  |  | 20 |  |  | 99.52 | PASS | PASS | 11级 | 微量 | 少量 | 有残 | 严残 | 有残 | 有残 |  | 李建丽
2017-03-28 | 11:30 | 8G25 | 17003945 | 275 | 200 | PASS | 20 | 1 | 2 | 99.78 | PASS | PASS | 11级 | 微量 | 少量 | 有残 | 严残 | 有残 | 有残 | 70OK60微断 | 李建丽
2017-03-28 | 13:30 | 19G | 17003980 | 360 | 288 | PASS | 20 | 2 | 5 | 99.57 | PASS | PASS | 11级 | 微量 | 少量 | 有残 | 严残 | 有残 | 有残 | 70oK 60断 | 李建丽
2017-03-28 | 13:30 | 8G04奥士康 | 17003978 | 270 | 200 | PASS | 20 | 2 | 7 | 99.81 | 气泡破裂烤后成黑点 | PASS | 11级 | 微量 | 少量 | 有残 | 严残 | 有残 | 有残 | 900K80断 | 李建丽
2017-03-28 | 14:30 | 44G | 17004072 | 240 | 184 | PASS | 20 | 2.5 | 8 | 99.86 | PASS | PASS | 11级 | 微量 | 少量 | 有残 | 严残 | 有残 | 有残 | 80oK 70微残 | 李小娟
2017-03-28 | 14:30 | SK30 | 17003982 | 410 | 288 | PASS | 20 |  |  | 99.75 | PASS | PASS | 10级残 | 微量 | 少量 | 有残 | 严残 | 有残 | 有残 |  | 李小娟
2017-03-28 | 14:30 | 8G25 | 17003947 | 280 | 202 | PASS | 20 | 2 | 3 | 99.59 | PASS | PASS | 11级 | 微量 | 少量 | 有残 | 严残 | 有残 | 有残 | 70OK60微断 | 李小娟
2017-03-28 | 14:30 | HD12 | 17003975 | 71 | 43 |  | 20 |  |  | 99.49 | PASS | PASS | 11级 | 微量 | 少量 | 有残 | 严残 | 有残 | 有残 |  | 李小娟
2017-03-28 | 15:30 | HD8 (1) | 17003973 | 106 | 62 |  | 20 |  |  | 99.49 | PASS | PASS | 11级 | 微量 | 少量 | 有残 | 严残 | 有残 | 有残 |  | 周菊明
2017-03-28 | 15:30 | SP16 | 17004069 | 122 | 105 | PASS | 20 | 12 | 4 | 99.65 | PASS | PASS | 11级 | 微量 | 少量 | 有残 | 严残 | 有残 | 有残 | 70oK 60断 | 周菊明
2017-03-28 | 15:30 | GH4001 | 17003984 | 335 | 270 | PASS | 20 | 2.5 | 12 | 99.22 | PASS | PASS | 11级 | 微量 | 少量 | 有残 | 严残 | 有残 | 有残 | 900K80断 | 周菊明
2017-03-28 | 15:30 | 8G01中京 | 17004022 | 270 | 200 | PASS | 20 | 2 | 6 | 99.36 | PASS | PASS | 11级 | 微量 | 少量 | 有残 | 显不净 | 有残 | 有残 | 800K70断 | 周菊明
2017-03-28 | 17:30 | 8BL | 17004026 | 266 | 210 | PASS | 20 | 2.5 | 6.5 | 99.51 | PASS | PASS | 11级 | 微量 | 少量 | 有残 | 严残 | 有残 | 有残 | 100OK,90断 | 周菊明
2017-03-28 | 17:30 | 8BL大连崇达试样１ | 17004075 | 320 |  | PASS | 20 | 2.5 | 5.5 | 99.58 | 有气泡 | PASS | 11级 | 微量 | 少量 | 有残 | 严残 | 有残 | 有残 | 100OK,90断 | 周菊明
2017-03-28 | 17:30 | 6GHB05 | 17004070 | 280 | 235 | 偏黄 | 20 | 3.5 | 9.5 | 99.57 | PASS | PASS | 11级 | 微量 | 少量 | 有残 | 严残 | 有残 | 有残 | 800K70断 | 周菊明
2017-03-28 | 17:30 | 8G04奥士康 | 17003979 | 230 | 193 | PASS | 20 | 3 | 7 | 99.64 | PASS | PASS | 11级 | 微量 | 少量 | 有残 | 显不净 | 有残 | 有残 | 800K70断 | 周菊明
2017-03-28 | 19:00 | 44G01 | 17004020 | 240 | 182 | PASS | 20 | 3.5 | 9.5 | 99.64 | PASS | PASS | 10级 | 微量 | 少量 | 有残 | 显不净 | 有残 | 有残 | 800K70断 | 周菊明
2017-03-28 | 19:00 | 8BKH | 17003985 | 240 | 186 | PASS | 20 | 3.5 | 8.5 | 99.49 | PASS | PASS | 8级 | 微量 | 少量 | 有残 | 显不净 | 有残 | 有残 | 全 断 | 周菊明
2017-03-28 | 20:00 | MG3101 | 17003983 | 298 | 196 | PASS | 20 | 1 | 0 | 99.68 | PASS | PASS | 10级 | 微量 | 少量 | 有残 | 严残 | 有残 | 有残 | 70oK 60断 | 周菊明
2017-03-28 | 20:00 | 6GHB{1} | 17004019 | 262 | 201 | 偏黄 | 20 |  |  | 99.37 | PASS | PASS | 11级 | 微量 | 少量 | 严残 | 显不净 | 有残 | 有残 |  | 黄桂泉
2017-03-28 | 20:00 | SP02深圳崇达 | 17003961 | 220 | 142 | PASS | 20 | 3 | 3 | 99.64 | PASS | PASS | 11级 | 微量 | 少量 | 有残 | 严残 | 有残 | 有残 | 90oK 80微残 | 黄桂泉
2017-03-28 | 20:00 | HD8 2 | 17003916 | 110 | 58 |  | 20 |  |  | 99.37 | PASS | PASS | 10级 | 微量 | 少量 | 有残 | 严残 | 有残 | 有残 |  | 黄桂泉
2017-03-28 | 21:00 | HD2 2 | 17003971 | 130 | 82 |  | 20 |  |  | 99.58 | PASS | PASS | 11级 | 微量 | 少量 | 有残 | 严残 | 有残 | 有残 |  | 黄桂泉
2017-03-28 | 21:00 | HB30 | 17003943 | 153 | 108 |  | 20 |  |  | 99.48 | PASS | PASS | 11级 | 微量 | 少量 | 有残 | 严残 | 有残 | 有残 |  | 黄桂泉
2017-03-28 | 21:00 | 6GHB{2} | 17004019 | 265 | 103 | 偏黄 | 20 | 3.5 | 9 | 99.18 | PASS | PASS | 11级 | 微量 | 少量 | 严残 | 显不净 | 有残 | 有残 |  | 黄桂泉
2017-03-28 | 21:00 | GH15 | 17004018 | 268 | 206 | PASS | 20 | 2 | 10 | 99.37 | PASS | PASS | 11级 | 微量 | 少量 | 严残 | 显不净 | 有残 | 有残 | 100OK,90断 | 黄桂泉
2017-03-28 | 21:00 | 9G201大连崇达试样１ | 17004074 | 260 | 182 | PASS | 20 | 1 | 0 | 99.58 | PASS | PASS | 11级 | 微量 | 少量 | 有残 | 严残 | 有残 | 有残 | 70OK60微断 | 黄桂泉
2017-03-28 | 22:30 | 8G04 | 17004024 | 234 | 182 | PASS | 20 | 3 | 10.5 | 99.37 | PASS | PASS | 10级 | 微量 | 少量 | 有残 | 严残 | 有残 | 有残 | 900K80断 | 黄桂泉
2017-03-28 | 23:00 | 8G04 | 17004025 | 238 | 182 | PASS | 20 | 2.5 | 9 | 99.42 | PASS | PASS | 10级 | 微量 | 少量 | 有残 | 严残 | 有残 | 有残 | 900K80断 | 黄桂泉
2017-03-28 | 23:30 | SP02 | 17003962 | 220 | 132 | PASS | 20 | 3.5 | 1.5 | 99.55 | PASS | PASS | 11级 | 微量 | 少量 | 有残 | 有残 | 有残 | 有残 | 800K70断 | 黄桂泉
2017-03-29 | 8:00 | HD15 | 17004142 | 110 | 56 |  | 20 |  |  | 99.78 | PASS | PASS | 8级 | 微量 | 少量 | 有残 | 严残 | 有残 | 有残 |  | 李小娟
2017-03-29 | 8:00 | HD2 | 17004047 | 120 | 75 |  | 20 |  |  | 99.57 | PASS | PASS | 8级 | 微量 | 少量 | 有残 | 严残 | 有残 | 有残 |  | 李小娟
2017-03-29 | 8:00 | 8G04 | 17004023 | 236 | 185 | PASS | 20 | 2 | 10 | 99.81 | PASS | PASS | 9级 | 微量 | 少量 | 有残 | 严残 | 有残 | 有残 | 800K70断 | 李小娟
2017-03-29 | 9:30 | HD2 (1) | 17004014 | 128 | 88 |  | 20 |  |  | 99.52 | PASS | PASS | 9级 | 微量 | 少量 | 有残 | 严残 | 有残 | 有残 |  | 谭娇娇
2017-03-29 | 9:30 | 8BKH | 17004031 | 238 | 182 | PASS | 20 | 2 | 5 | 99.75 | PASS | PASS | 8级 | 微量 | 少量 | 有残 | 严残 | 有残 | 有残 | 150OK140微残 | 谭娇娇
2017-03-29 | 9:30 | 8BKT11 | 17004030 | 266 |  | 色相不一样 | 20 | 0.5 | 0 | 98.68 | PASS | PASS | 10级残 | 微量 | 少量 | 有残 | 严残 | 有残 | 有残 | 900K80断 | 谭娇娇
2017-03-29 | 9:30 | 8BL2 | 17004060 | 230 | 178 | PASS | 20 | 1 | 4 | 99.36 | PASS | PASS | 8级 | 微量 | 少量 | 有残 | 严残 | 有残 | 有残 | 130OK120残 | 谭娇娇
2017-03-29 | 10:30 | HD2 (1)中京 | 17004013 | 125 | 75 |  | 20 |  |  | 99.68 | PASS | PASS | 11级 | 微量 | 少量 | 有残 | 严残 | 有残 | 有残 |  | 李小娟
2017-03-29 | 10:30 | 8G01中京 | 17004021 | 275 | 202 | PASS | 20 | 2 | 6.5 | 99.69 | PASS | PASS | 10级残 | 微量 | 少量 | 有残 | 严残 | 有残 | 有残 | 800K70断 | 李小娟
2017-03-29 | 10:30 | HD32 | 17004050 | 90 | 30 |  | 20 |  |  | 99.27 | PASS | PASS | 11级 | 微量 | 少量 | 有残 | 严残 | 有残 | 有残 |  | 李小娟
2017-03-29 | 10:30 | 23GHB江西深联 | 17004149 | 262 | 210 | 偏黄 | 20 | 3 | 7.5 | 99.72 | PASS | PASS | 9级 | 微量 | 少量 | 有残 | 严残 | 有残 | 有残 | 70oK 60断 | 李小娟
2017-03-29 | 10:30 | 23GHB | 17003909 | 270 | 220 | 偏黄 | 20 | 3 | 7.5 | 99.49 | PASS | PASS | 10级 | 微量 | 少量 | 有残 | 严残 | 有残 | 有残 | 80oK 70微残 | 李小娟
2017-03-29 | 11:30 | HD2 (2) | 17003972 | 122 | 70 |  | 20 |  |  | 99.63 | PASS | PASS | 11级 | 微量 | 少量 | 有残 | 严残 | 有残 | 有残 |  | 李建丽
2017-03-29 | 11:30 | SP02深圳崇达 | 17003987 | 226 | 148 | PASS | 20 | 4 | 1.5 | 99.75 | PASS | PASS | 11级 | 微量 | 少量 | 少量多 | 有残 | 有残 | 有残 | 70oK60微断 | 李建丽
2017-03-29 | 11:30 | GH1602 | 17004028 | 278 | 204 | PASS | 20 | 2.5 | 9.5 | 99.58 | PASS | PASS | 10级残 | 微量 | 少量 | 有残 | 严残 | 有残 | 有残 | 900K80断 | 李建丽
2017-03-29 | 11:30 | HD2 (2) | 17004013 | 124 | 74 |  | 20 |  |  | 99.63 | PASS | PASS | 11级 | 微量 | 少量 | 有残 | 严残 | 有残 | 有残 |  | 李建丽
2017-03-29 | 11:30 | GH16 | 17004056 | 269 | 216 | 偏黄 | 20 | 2 | 9 | 99.28 | 气泡破裂烤后成黑点 | PASS | 9级 | 微量 | 少量 | 有残 | 严残 | 有残 | 有残 | 90oK 80微残 | 李建丽
2017-03-29 | 11:30 | 44G | 17004054 | 230 | 170 | PASS | 20 |  |  | 99.84 | PASS | PASS | 9级 | 微量 | 少量 | 有残 | 显不净 | 有残 | 有残 | 90OK,80残 | 李建丽
2017-03-29 | 11:30 | 9G | 17004053 | 260 | 184 | PASS | 20 | 2 | 5 | 99.75 | PASS | PASS | 9级 | 微量 | 少量 | 有残 | 严残 | 有残 | 有残 | 100OK90微残 | 李建丽
2017-03-29 | 13:30 | MG3101 | 17004058 | 296 |  | 浅了 | 20 | 1 | 0.5 | 99.58 | PASS | PASS | 11级残 | 微量 | 少量 | 少量多 | 有残 | 有残 | 有残 | 60OK 50断 | 谭娇娇
2017-03-29 | 13:30 | HD2 (2) | 17004014 | 123 | 72 |  | 20 |  |  | 99.48 | PASS | PASS | 10级 | 微量 | 少量 | 有残 | 严残 | 有残 | 有残 |  | 谭娇娇
2017-03-29 | 14:30 | HD2 (1) | 17003972 | 128 |  |  | 20 |  |  | 99.21 | PASS | PASS | 9级 | 微量 | 少量 | 有残 | 严残 | 有残 | 有残 |  | 李小娟
2017-03-29 | 14:30 | SP02深圳崇达 | 17004064 | 230 | 149 | PASS | 20 | 3 | 1 | 99.55 | PASS | PASS | 11级残 | 微量 | 少量 | 少量多 | 有残 | 有残 | 有残 | 80oK 70微残 | 李小娟
2017-03-29 | 14:30 | G602福建星河 | 17004052 | 129 | 92 | PASS | 20 | 2 | 9 | 99.75 | PASS | PASS | 10级 | 微量 | 少量 | 有残 | 严残 | 有残 | 有残 | 80oK 70微残 | 李小娟 |  | 样
2017-03-29 | 15:30 | GH12 | 17004087 | 270 | 210 | PASS | 20 | 2 | 10 | 99.53 | PASS | PASS | 10级 | 微量 | 少量 | 有残 | 严残 | 有残 | 有残 | 800K70断 | 周菊明
2017-03-29 | 15:30 | HD2 (1)中京 | 17004083 | 128 | 77 |  | 20 |  |  | 99.52 | PASS | PASS | 10级 | 微量 | 少量 | 有残 | 严残 | 有残 | 有残 |  | 周菊明
2017-03-29 | 15:30 | 6GHB深色 | 17004055 | 270 | 220 | PASS | 20 | 2 | 7.5 | 99.75 | PASS | PASS | 10级 | 微量 | 少量 | 有残 | 显不净 | 有残 | 有残 | 900K80断 | 周菊明
2017-03-29 | 15:30 | 8BK2 | 17004061 | 267 | 170 | PASS | 20 | 1.5 | 1 | 99.64 | PASS | PASS | 9级 | 微量 | 少量 | 有残 | 显不净 | 有残 | 有残 | 130OK120残 | 周菊明
2017-03-29 | 15:30 | 8BL2 | 17004100 | 240 | 182 | PASS | 20 | 2.5 | 6 | 99.79 | PASS | PASS | 10级 | 微量 | 少量 | 有残 | 严残 | 有残 | 有残 | 1100K100断 | 周菊明
2017-03-29 | 17:30 | 44G | 17004090 | 235 | 180 | PASS | 20 | 2 | 9 | 99.63 | PASS | PASS | 11级 | 微量 | 少量 | 有残 | 显不净 | 有残 | 有残 | 900K80断 | 周菊明
2017-03-29 | 17:30 | GH4001 | 17004059 | 330 | 250 | PASS | 20 | 2 | 10 | 99.37 | PASS | PASS | 11级 | 微量 | 少量 | 有残 | 显不净 | 有残 | 有残 | 60OK 50断 | 周菊明
2017-03-29 | 17:30 | DSP31HF | 17004057 | 230 |  | PASS | 20 | 2 | 6 | 99.58 | PASS | PASS | 11级 | 微量 | 少量 | 有残 | 严残 | 有残 | 有残 | 50OK40断 | 周菊明
2017-03-29 | 17:30 | HD2 2 | 17004083 | 121 | 67 |  | 20 |  |  | 99.57 | PASS | PASS | 11级 | 微量 | 少量 | 有残 | 严残 | 有残 | 有残 |  | 周菊明
2017-03-29 | 19:00 | 8G01金禄试样 | 17004147 | 160 | 138 | PASS | 20 | 2.5 | 8.5 | 入图库 | PASS | PASS | 11级 | 微量 | 少量 | 有残 | 显不净 | 有残 | 有残 | 140OK130微残 | 周菊明
2017-03-29 | 19:00 | GH15 | 17004088 | 262 | 200 | PASS | 20 | 2 |  | 99.58 | PASS | PASS | 10级 | 微量 | 少量 | 有残 | 显不净 | 有残 | 有残 | 100OK,90断 | 周菊明
2017-03-29 | 19:00 | SP02深圳崇达 | 17004037 | 228 | 135 | PASS | 20 |  |  | 99.47 | PASS | PASS | 11级 | 微量 | 少量 | 有残 | 有残 | 有残 | 有残 | 900K80断 | 周菊明 |  | 下一箱
2017-03-29 | 22:00 | WB1领德 | 17004151 | 160 | 142 | PASS | 20 | 6 | 11.5 | 99.31 | PASS | PASS | 6级 | 微量 | 有残 | 严残 |  | 有残 | 有残 |  | 黄桂泉
2017-03-29 | 22:00 | SP02深圳崇达 | 17004063 | 222 | 131 | PASS | 20 |  |  | 99.41 | PASS | PASS | 11级残 | 微量 | 少量 | 有残 | 有残 | 有残 | 有残 | 900K80断 | 黄桂泉
2017-03-29 | 22:00 | 44G | 17004091 | 236 | 183 | PASS | 20 | 2.5 | 10 | 99.44 | PASS | PASS | 10级 | 微量 | 少量 | 有残 | 严残 | 有残 | 有残 | 900K80断 | 黄桂泉
2017-03-29 | 22:00 | GH1602 | 17004098 | 270 | 208 | PASS | 20 | 2.5 | 9 | 99.57 | PASS | PASS | 10级 | 微量 | 少量 | 有残 | 严残 | 有残 | 有残 | 100OK90断 | 黄桂泉
2017-03-29 | 22:00 | HD8 (1) | 17004049 | 110 | 56 |  | 20 |  |  | 99.59 | PASS | PASS | 10级 | 微量 | 少量 | 有残 | 严残 | 有残 | 有残 |  | 黄桂泉
2017-03-29 | 22:00 | HD2 (1) | 17004084 | 130 | 85 |  | 20 |  |  | 99.68 | PASS | PASS | 10级 | 微量 | 少量 | 有残 | 严残 | 有残 | 有残 |  | 黄桂泉
2017-03-29 | 23:00 | 8G25 | 17004089 | 278 | 205 | PASS | 20 | 2 | 9.5 | 99.17 | PASS | PASS | 10级 | 微量 | 少量 | 有残 | 严残 | 有残 | 有残 | 900K80断 | 黄桂泉
2017-03-29 | 23:00 | HD8 2 | 17004049 | 110 | 82 |  | 20 |  |  | 99.22 | PASS | PASS | 10级 | 微量 | 少量 | 有残 | 严残 | 有残 | 有残 |  | 黄桂泉
2017-03-29 | 23:00 | HD2 2 | 17004084 | 120 | 78 |  | 20 |  |  | 99.29 | PASS | PASS | 10级 | 微量 | 少量 | 有残 | 严残 | 有残 | 有残 |  | 黄桂泉
2017-03-29 | 23:30 | 6GHB | 17004095 | 268 | 205 | 偏黄 | 20 | 2.5 | 7 | 99.38 | PASS | PASS | 10级 | 微量 | 少量 | 有残 | 严残 | 有残 | 有残 | 900K80断 | 黄桂泉
2017-03-29 | 23:30 | MBK02 | 17004148 | 170142 |  | PASS | 22.5 | 3.5 | 8 | 99.55 | PASS | PASS | 9级残 | 微量 | 少量 | 有残 | 严残 | 有残 | 有残 |  | 黄桂泉
2017-03-30 | 8:00 | 8G04 | 17004093 | 230 | 182 | PASS | 20 | 2 | 8 | 99.75 | PASS | PASS | 10级 | 微量 | 少量 | 有残 | 严残 | 有残 | 有残 | 80oK 70微残 | 李小娟
2017-03-30 | 8:00 | HD12 | 17004051 | 78 | 38 |  | 20 |  |  | 99.52 | PASS | PASS | 11级残 | 微量 | 少量 | 有残 | 严残 | 有残 | 有残 |  | 李小娟
2017-03-30 | 9:30 | WB54 | 17004067 | 260 | 233 | PASS | 20 | 5 | 10 | 99.53 | PASS | PASS | 7级残 | 微量 | 少量 | 有残 | 严残 | 有残 | 有残 | 120OK110断 | 李建丽
2017-03-30 | 9:30 | 8G01中京 | 17004123 | 270 | 196 | PASS | 20 | 2 | 6 | 99.85 | PASS | PASS | 10级 | 微量 | 少量 | 有残 | 显不净 | 有残 | 有残 | 800K70断 | 李建丽
2017-03-30 | 9:30 | 20G201 | 17004099 | 366 |  | PASS | 20 | 1 | 0.5 | 99.53 | PASS | PASS | 10级 | 微量 | 少量 | 有残 | 严残 | 有残 | 有残 | 80oK 70微残 | 李建丽
2017-03-30 | 9:30 | 8G25 | 17004127 | 280 | 198 | PASS | 20 | 1.5 | 1.5 | 99.76 | PASS | PASS | 11级 | 微量 | 少量 | 有残 | 显不净 | 有残 | 有残 | 80oK 70微残 | 李建丽
2017-03-30 | 9:30 | HD2 (1) | 17004119 | 128 | 76 |  | 20 |  |  | 99.45 | PASS | PASS | 10级 | 微量 | 少量 | 有残 | 严残 | 有残 | 有残 |  | 李建丽
2017-03-30 | 9:30 | HD2 (2)高粘度 | 17004085 | 192 |  |  | 20 |  |  | 99.63 | PASS | PASS | 10级 | 微量 | 少量 | 有残 | 显不净 | 有残 | 有残 |  | 李建丽
2017-03-30 | 9:30 | HD2 (2) | 17004119 | 122 | 72 |  | 20 |  |  | 99.76 | PASS | PASS | 10级 | 微量 | 少量 | 有残 | 严残 | 有残 | 有残 |  | 李建丽
2017-03-30 | 10:30 | HD2 (1)高粘度 | 17004085 | 193 |  |  | 20 |  |  | 99.58 | PASS | PASS | 9级 | 微量 | 少量 | 有残 | 严残 | 有残 | 有残 |  | 谭娇娇
2017-03-30 | 10:30 | 09BL60 | 17004134 | 328 |  | PASS | 20 | 2 | 4 | 99.48 | PASS | PASS | 9级 | 微量 | 少量 | 有残 | 严残 | 有残 | 有残 | 80oK 70微残 | 谭娇娇
2017-03-30 | 10:30 | 8BKT联泰 | 17004032 | 160 | 98 | PASS | 20 | 1 | 1.5 | 99.21 | PASS | PASS | 10级 | 微量 | 少量 | 有残 | 严残 | 有残 | 有残 | 100OK,90断 | 谭娇娇
2017-03-30 | 10:30 | 8G25 | 17004128 | 270 | 190 | PASS | 20 | 2 | 2.5 | 99.55 | PASS | PASS | 10级 | 微量 | 少量 | 有残 | 显不净 | 有残 | 有残 | 80oK 70微残 | 谭娇娇
2017-03-30 | 11:00 | 8G04 | 17004094 | 240 | 186 | PASS | 20 | 2.5 | 8 | 99.68 | PASS | PASS | 10级 | 微量 | 少量 | 有残 | 显不净 | 有残 | 有残 | 90oK 80微残 | 李小娟
2017-03-30 | 11:00 | G602(200PS) | 17004125 | 320 | 230 | PASS | 20 | 2 | 7.5 | 99.76 | PASS | PASS | 9级 | 微量 | 少量 | 有残 | 显不净 | 有残 | 有残 | 800K70断 | 李小娟
2017-03-30 | 11:00 | SP02 | 17004036 | 230 | 150 | PASS | 20 | 5 | 1 | 99.53 | PASS | PASS | 10级 | 微量 | 少量 | 有残 | 严残 | 有残 | 有残 | 70OK60微断 | 李小娟
2017-03-30 | 11:00 | GH4001 | 17004131 | 335 | 270 | PASS | 20 | 2 | 10 | 99.8 | PASS | PASS | 10级 | 微量 | 少量 | 有残 | 严残 | 有残 | 有残 | 60OK 50断 | 李小娟
2017-03-30 | 11:30 | SK1101 | 17004026 | 410 | 288 |  | 20 |  |  | 99.41 | PASS | PASS | 10级 | 微量 | 少量 | 有残 | 严残 | 有残 | 有残 |  | 李小娟
2017-03-30 | 13:30 | MG6 | 17004126 | 270 | 180 | PASS | 20 | 1 | 0.5 | 99.57 | PASS | PASS | 11级 | 微量 | 少量 | 有残 | 严残 | 有残 | 有残 | 70oK 60断 | 谭娇娇
2017-03-30 | 13:30 | 8G04 | 17004092 | 230 |  | PASS | 20 | 2.5 | 10 | 99.84 | PASS | PASS | 10级 | 微量 | 少量 | 有残 | 严残 | 有残 | 有残 |  | 谭娇娇
2017-03-30 | 14:30 | G2006 | 17004129 | 280 | 202 | PASS | 20 | 1.5 | 3.5 | 99.59 | PASS | PASS | 9级 | 微量 | 少量 | 有残 | 严残 | 有残 | 有残 |  | 周菊明
2017-03-30 | 14:30 | 8W4 | 17004112 | 260 | 220 | PASS | 20 | 2.5 | 14 | 99.68 | PASS | PASS | 7级 | 微量 | 少量多 | 有残 | 严残 | 有残 | 有残 | 1100K100断 | 周菊明
2017-03-30 | 14:30 | 9G | 17004124 | 260 | 180 | PASS | 20 | 1 | 2 | 99.17 | PASS | PASS | 10级 | 微量 | 少量 | 有残 | 严残 | 有残 | 有残 |  | 周菊明
2017-03-30 | 14:30 | HD21 | 17004086 | 105 | 63 | PASS | 20 |  |  | 99.22 | PASS | PASS | 10级 | 微量 | 少量 | 有残 | 严残 | 有残 | 有残 |  | 周菊明
2017-03-30 | 14:30 | 12G | 17004163 | 352 | 288 | PASS | 20 | 1.5 | 8 | 99.29 | PASS | PASS | 10级 | 微量 | 少量 | 有残 | 严残 | 有残 | 有残 |  | 周菊明
2017-03-30 | 15:30 | 15GHB06 | 17004132 | 260 | 200 | 稍浅 | 20 | 2 | 5 | 入图库 | PASS | PASS | 10级 | 微量 | 少量 | 有残 | 严残 | 有残 | 有残 | 900K80断 | 周菊明 |  | 下一箱 |  | 下
2017-03-30 | 15:30 | 44G | 17004167 | 235 | 173 | PASS | 20 | 2 | 4 | 入图库 | PASS | PASS | 10级 | 微量 | 少量 | 严残 | 显不净 | 有残 | 有残 | 1100K100断 | 周菊明
2017-03-30 | 15:30 | 8WL501 | 17004102 | 226 |  | PASS | 20 | 3 | 12 | 99.58 | PASS | PASS | 6级 | 微量 | 少量 | 有残 | 严残 | 有残 | 有残 |  | 黄桂泉
2017-03-30 | 15:30 | HD25 | 17004150 | 130 |  |  | 20 |  |  | 99.48 | PASS | PASS | 10级 | 微量 | 少量 | 有残 | 严残 | 有残 | 有残 |  | 黄桂泉
2017-03-30 | 17:30 | 8BKH | 17004228 | 230 | 176 | PASS | 20 | 5 | 9.5 | 99.58 | PASS | PASS | 7级 | 微量 | 少量 | 严残 | 显不净 | 有残 | 有残 | 全 断 | 黄桂泉
2017-03-30 | 17:30 | SP8T3 | 17004136 | 216 | 136 | PASS | 20 | 5 | 2 | 99.64 | PASS | PASS | 10级 | 微量 | 少量 | 有残 | 严残 | 有残 | 有残 | 900K80断 | 黄桂泉
2017-03-30 | 17:30 | 8G04建业 | 17004166 | 180 | 140 | PASS | 20 | 2.5 | 7.5 | 99.57 | PASS | PASS | 9级 | 微量 | 少量 | 严残 | 显不净 | 有残 | 有残 | 900K80断 | 黄桂泉
2017-03-30 | 18:30 | HD25 2 | 17004150 | 130 |  |  | 20 |  |  | 99.35 | PASS | PASS | 9级残 | 微量 | 少量 | 有残 | 严残 | 有残 | 有残 |  | 周菊明
2017-03-30 | 19:30 | HD8 2 | 17004120 | 110 | 75 |  | 20 |  |  | 99.34 | PASS | PASS | 9级 | 微量 | 少量 | 有残 | 严残 | 有残 | 有残 |  | 周菊明
2017-03-30 | 19:30 | 8G04 | 17004168 | 230 | 180 | PASS | 20 | 2 | 9 | 99.57 | PASS | PASS | 9级 | 微量 | 少量 | 有残 | 显不净 | 有残 | 有残 | 900K80断 | 周菊明
2017-03-30 | 20:30 | GH68试样 | 17004174 | 280 | 210 | PASS | 20 | 3 | 2.5 | 99.68 | PASS | PASS | 10级 | 微量 | 少量 | 严残 | 显不净 | 有残 | 有残 | 900K80断 | 周菊明
2017-03-30 | 20:30 | HD8 2 | 17004120 | 108 | 58 |  | 20 |  |  | 99.89 | PASS | PASS | 9级 | 微量 | 少量 | 有残 | 严残 | 有残 | 有残 |  | 周菊明
2017-03-30 | 20:30 | HD2 1 | 17004159 | 130 | 85 |  | 20 |  |  | 99.57 | PASS | PASS | 9级 | 微量 | 少量 | 有残 | 严残 | 有残 | 有残 |  | 周菊明
2017-03-30 | 20:30 | 19G | 17004164 | 350 | 266 | PASS | 20 | 3 | 5.5 | 99.43 | PASS | PASS | 9级 | 微量 | 少量 | 有残 | 严残 | 有残 | 有残 | 1100K100断 | 黄桂泉
2017-03-30 | 20:30 | SP8T3 | 17004135 | 206 | 123 | PASS | 20 | 4 | 1.5 | 99.69 | PASS | PASS | 9级 | 微量 | 少量 | 有残 | 严残 | 有残 | 有残 | 900K80断 | 黄桂泉
2017-03-30 | 22:00 | 28GHB | 17004165 | 184 | 140 | PASS | 20 | 3 | 7.5 | 99.67 | PASS | PASS | 9级 | 微量 | 少量 | 有残 | 严残 | 有残 | 有残 | 900K80断 | 黄桂泉
2017-03-30 | 22:00 | 8BL16 | 17004133 | 125 | 103 | PASS | 20 | 4 | 4.5 | 99.58 | PASS | PASS | 9级 | 微量 | 少量 | 有残 | 严残 | 有残 | 有残 | 90oK 80微残 | 黄桂泉
2017-03-30 | 22:00 | HD2 2 | 17004159 | 130 | 89 |  | 20 |  |  | 99.48 | PASS | PASS | 9级 | 微量 | 少量 | 有残 | 严残 | 有残 | 有残 |  | 黄桂泉
2017-03-30 | 23:30 | 23GHB | 17003909 | 260 | 200 | PASS | 20 | 2.5 | 9 | 99.74 | PASS | PASS | 9级 | 微量 | 少量 | 有残 | 严残 | 有残 | 有残 |  | 黄桂泉
2017-03-30 | 23:30 | 8G04 | 17004170 | 230 | 180 | PASS | 20 | 3 | 7 | 99.37 | PASS | PASS | 9级 | 微量 | 少量 | 有残 | 严残 | 有残 | 有残 |  | 黄桂泉
2017-03-31 | 8:00 | 8G01中京 | 17004201 | 243 | 188 | PASS | 20 | 3 | 0.5 | 99.89 | PASS | PASS | 9级 | 微量 | 少量 | 有残 | 严残 | 有残 | 有残 | 800K70断 | 李建丽
2017-03-31 | 8:00 | SP8T3 | 17004107 | 200 | 130 | PASS | 20 | 3 | 7.5 | 99.57 | PASS | PASS | 9级 | 微量 | 少量 | 少量多 | 有残 | 有残 | 有残 | 60OK 50断 | 李建丽
2017-03-31 | 8:00 | 8BL | 17004175 | 268 | 200 | PASS | 20 | 2.5 | 6 | 99.43 | PASS | PASS | 9级 | 微量 | 少量 | 少量多 | 有残 | 有残 | 有残 | 100OK,90断 | 李建丽
2017-03-31 | 8:00 | HD11 | 17004121 | 198 | 110 |  | 30 |  |  | 98.46 | PASS | PASS | 9级 | 微量 | 少量 | 有残 | 严残 | 有残 | 有残 |  | 李建丽
2017-03-31 | 10:30 | GH1602 | 17004172 | 280 | 202 | PASS | 20 | 2 | 3 | 99.34 | 气泡破裂烤后成黑点 | PASS | 10级 | 微量 | 少量 | 有残 | 显不净 | 有残 | 有残 | 90oK 80微残 | 李小娟
2017-03-31 | 10:30 | HD8A | 17004199 | 102 | 73 |  | 20 |  |  | 99.43 | PASS | PASS | 10级 | 微量 | 少量 | 有残 | 严残 | 有残 | 有残 |  | 李小娟
2017-03-31 | 11:00 | HD2 (1) | 17004160 | 125 | 72 |  | 20 |  |  | 99.45 | PASS | PASS | 9级 | 微量 | 少量 | 有残 | 严残 | 有残 | 有残 |  | 李小娟
2017-03-31 | 11:00 | HD2 (1)高粘度 | 17004161 | 185 | 113 |  | 20 |  |  | 99.63 | PASS | PASS | 10级 | 微量 | 少量 | 有残 | 严残 | 有残 | 有残 |  | 李小娟
2017-03-31 | 11:00 | HD2 (2) | 17004160 | 128 | 78 |  | 20 |  |  | 99.76 | PASS | PASS | 9级 | 微量 | 少量 | 有残 | 严残 | 有残 | 有残 |  | 李小娟
2017-03-31 | 11:00 | HD2 (2)高粘度 | 17004161 | 194 | 120 |  | 20 |  |  | 99.58 | PASS | PASS | 10级 | 微量 | 少量 | 有残 | 严残 | 有残 | 有残 |  | 李小娟
2017-03-31 | 11:00 | HD2 (1) | 17004197 | 130 | 75 |  | 20 |  |  | 99.48 | PASS | PASS | 9级 | 微量 | 少量 | 有残 | 严残 | 有残 | 有残 |  | 李小娟
2017-03-31 | 11:00 | 8BL2 | 17004176 | 237 | 162 | 稍深 | 20 | 2 | 3.5 | 99.21 | PASS | PASS | 8级 | 微量 | 少量 | 有残 | 显不净 | 有残 | 有残 | 110OK100残 | 李小娟
2017-03-31 | 12:00 | HD2406 | 17004146 | 80 | 28 |  | 20 |  |  | 97.96 | PASS | PASS | 9级 | 微量 | 少量 | 有残 | 严残 | 有残 | 有残 | 900K80断 | 李小娟
2017-03-31 | 12:00 | HD2 (2) | 17004197 | 130 |  |  | 20 |  |  | 99.65 | PASS | PASS | 9级 | 微量 | 少量 | 有残 | 严残 | 有残 | 有残 |  | 李小娟
2017-03-31 | 12:00 | HL3007 | 17004162 | 86 | 76 |  | 20 |  |  | 99.25 | PASS | PASS | 9级 | 微量 | 少量 | 有残 | 严残 | 有残 | 有残 |  | 李小娟
2017-03-31 | 12:00 | 8BK6 | 17004101 | 310 | 252 | 深了 | 25 | 2.5 | 3 | 99.23 | 气泡破裂烤后成黑点 | PASS | 11级 | 微量 | 少量 | 有残 | 严残 | 有残 | 有残 | 800K70断 | 李小娟
2017-03-31 | 13:30 | 23G | 17004173 | 260 |  | 偏黄 | 20 | 2 | 2.5 | 99.68 | PASS | PASS | 9级 | 微量 | 少量 | 有残 | 严残 | 有残 | 有残 | 100OK,90断 | 李小娟
2017-03-31 | 13:30 | 8R2 | 17004179 | 270 | 193 |  | 20 | 1.5 | 5 | 99.69 | PASS | PASS | 9级 | 微量 | 少量 | 有残 | 严残 | 有残 | 有残 | 100OK,90断 | 李小娟
2017-03-31 | 13:30 | 8G25 | 17004204 | 270 | 190 | 偏黄 | 20 | 2 | 2.5 | 99.75 | PASS | PASS | 10级 | 微量 | 少量 | 有残 | 严残 | 有残 | 有残 |  | 李小娟
2017-03-31 | 13:30 | GH4801 | 17004208 | 263 | 205 | 稍浅 | 20 | 3 | 9 | 99.72 | PASS | PASS | 9级 | 微量 | 少量 | 有残 | 严残 | 有残 | 有残 | 100OK90微残 | 李小娟
2017-03-31 | 13:30 | 8BL16金像 | 17004211 | 124 | 90 |  | 20 | 4 | 4.5 | 99.63 | PASS | PASS | 10级 | 微量 | 少量 | 有残 | 严残 | 有残 | 有残 | 800K70断 | 李小娟
2017-03-31 | 13:30 | SP8T3 | 17004106 | 217 | 137 | PASS | 20 |  |  | 99.64 | PASS | PASS | 9级 | 微量 | 少量 | 有残 | 严残 | 有残 | 有残 | 800K70断 | 李小娟
2017-03-31 | 14:30 | 8G04 | 17004169 | 240 | 176 | PASS | 20 | 2 | 8.5 | 99.57 | PASS | PASS | 10级 | 微量 | 少量 | 有残 | 严残 | 有残 | 有残 | 900K80断 | 谭娇娇
2017-03-31 | 14:30 | 8R5哑光 | 17004294 | 260 |  | PASS | 20 |  |  | 99.35 | PASS | PASS | 11级 | 微量 | 少量 | 有残 | 严残 | 有残 | 有残 | 60OK 50断 | 谭娇娇
2017-03-31 | 14:30 | 44G | 17004202 | 240 | 172 | PASS | 20 | 1.5 | 9.5 | 99.34 | PASS | PASS | 10级 | 微量 | 少量 | 有残 | 严残 | 有残 | 有残 | 90oK 80微残 | 谭娇娇
2017-03-31 | 14:30 | 8G25 | 17004205 | 280 | 202 | 偏黄 | 20 | 1 | 3 | 99.57 | PASS | PASS | 10级 | 微量 | 少量 | 有残 | 严残 | 有残 | 有残 | 800K70断 | 谭娇娇
2017-03-31 | 14:30 | HD21 01 | 17004230 | 107 | 58 |  | 20 |  |  | 99.68 | PASS | PASS | 10级 | 微量 | 少量 | 有残 | 严残 | 有残 | 有残 |  | 谭娇娇
2017-03-31 | 14:30 | 28GHB | 17004203 | 190 | 150 | PASS | 20 |  |  | 99.14 | PASS | PASS | 10级 | 微量 | 少量 | 有残 | 严残 | 有残 | 有残 | 60OK 50断 | 黄桂泉
2017-03-31 | 17:30 | HB16 | 17004122 | 78 |  |  | 20 |  |  | 99.78 | PASS | PASS | 10级 | 微量 | 少量 | 有残 | 严残 | 有残 | 有残 |  | 黄桂泉
2017-03-31 | 17:30 | HD24富士康 (1) | 17004240 | 95 |  |  | 20 |  |  | 99.61 | PASS | PASS | 10级 | 微量 | 少量 | 有残 | 严残 | 有残 | 有残 |  | 黄桂泉
2017-03-31 | 19:00 | WB5101 | 17004178 | 267 | 230 | PASS | 20 | 3 | 15.5 | 99.57 | PASS | PASS | 6级 | 微量 | 少量多 | 有残 | 严残 | 有残 | 有残 | 全断 | 黄桂泉
2017-03-31 | 19:00 | HD2 1 | 17004239 | 120 | 78 |  | 20 |  |  | 99.36 | PASS | PASS | 10级 | 微量 | 少量 | 有残 | 严残 | 有残 | 有残 |  | 黄桂泉
2017-03-31 | 19:00 | HD24(2) | 17004240 | 90 | 58 |  | 20 |  |  | 99.59 | PASS | PASS | 10级 | 微量 | 少量 | 有残 | 严残 | 有残 | 有残 |  | 黄桂泉
2017-03-31 | 19:00 | HD2101 | 17004230 | 110 | 60 |  | 20 |  |  | 99.37 | PASS | PASS | 10级 | 微量 | 少量 | 有残 | 严残 | 有残 | 有残 |  | 黄桂泉
2017-03-31 | 19:00 | 28GHB | 17004244 | 185 | 152 | PASS | 20 | 2.5 | 8.5 | 99.57 | PASS | PASS | 10级 | 微量 | 少量 | 有残 | 严残 | 有残 | 有残 | 50OK40断 | 黄桂泉
2017-03-31 | 19:00 | GH1602 | 17004171 | 276 | 200 | 偏绿 | 20 | 1.5 | 2.5 | 99.17 | PASS | PASS | 10级 | 微量 | 少量 | 有残 | 严残 | 有残 | 有残 | 1100K100断 | 黄桂泉
2017-03-31 | 19:00 | 8G25 | 17004206 | 275 | 218 | PASS | 20 | 1.5 | 3 | 9.36 | PASS | PASS | 10级 | 微量 | 少量 | 有残 | 严残 | 有残 | 有残 | 800K70断 | 黄桂泉
2017-03-31 | 19:00 | 8BL16金像 | 17004210 | 122 | 98 | PASS | 20 | 3.2 | 7 | 99.49 | PASS | PASS | 9级 | 微量 | 少量 | 有残 | 严残 | 有残 | 有残 | 900K80断 | 黄桂泉
2017-03-31 | 20:30 | 12G | 17004242 | 350 | 252 | PASS | 20 | 2 | 10.5 | 99.37 | PASS | PASS | 9级 | 微量 | 少量 | 有残 | 严残 | 有残 | 有残 | 900K80断 | 黄桂泉
2017-03-31 | 20:30 | SP02 | 17004213 | 224 | 132 | PASS | 20 | 3.5 | 1.5 | 99.55 | PASS | PASS | 9级 | 微量 | 少量 | 有残 | 严残 | 有残 | 有残 | 900K80断 | 周菊明
2017-03-31 | 22:00 | 8G04中京 | 17004248 | 270 | 208 | PASS | 20 | 3 | 9 | 99.27 | PASS | PASS | 9级 | 微量 | 少量 | 有残 | 显不净 | 有残 | 有残 | 100OK,90断 | 周菊明
2017-03-31 | 22:00 | HD2 1 | 17004238 | 120 | 75 |  | 20 |  |  | 99.57 | PASS | PASS | 9级 | 微量 | 少量 | 有残 | 严残 | 有残 | 有残 |  | 周菊明
2017-03-31 | 22:00 | SP02深圳崇达 | 17004214 | 220 | 132 | PASS | 20 | 4 | 3 | 99.37 | PASS | PASS | 9级 | 微量 | 少量 | 有残 | 严残 | 有残 | 有残 | 900K80断 | 周菊明
2017-03-31 | 22:00 | HD2 (2) | 17004239 | 128 | 73 |  | 20 |  |  | 99.54 | PASS | PASS | 9级 | 微量 | 少量 | 有残 | 严残 | 有残 | 有残 |  | 周菊明
2017-03-31 | 23:30 | HD2 2 | 17004238 | 122 | 78 |  | 20 |  |  | 99.34 | PASS | PASS | 9级 | 微量 | 少量 | 有残 | 严残 | 有残 | 有残 |  | 周菊明
2017-03-31 | 23:30 | GH15 | 17004243 | 265 | 203 | 稍浅 | 20 | 3 | 6 | 99.47 | PASS | PASS | 9级 | 微量 | 少量 | 有残 | 严残 | 有残 | 有残 |  | 周菊明
2017-03-31 | 24:00 | SP02深圳崇达 | 17004184 | 228 | 136 | PASS | 20 | 4 | 4 | 99.56 | PASS | PASS | 9级 | 微量 | 少量 | 有残 | 严残 | 有残 | 有残 |  | 周菊明
2017-04-01 | 8:00 | HD31 | 17004241 | 105 | 46 |  | 20 |  |  | 99.23 | PASS | PASS | 11级 | 微量 | 少量 | 少量多 | 有残 | 有残 | 有残 |  | 李建丽
2017-04-01 | 8:00 | 8G01中京 | 17004247 | 270 | 208 | PASS | 20 | 2 | 5 | 99.82 | PASS | PASS | 10级 | 微量 | 少量 | 有残 | 严残 | 有残 | 有残 | 800K70断 | 李建丽
2017-04-01 | 8:00 | 8BL2 | 17004255 | 236 | 184 | PASS | 20 | 1.5 | 3.5 | 99.76 | PASS | PASS | 9级 | 微量 | 少量 | 有残 | 严残 | 有残 | 有残 | 110OK100残 | 李建丽
2017-04-01 | 8:00 | MG77 | 17004251 | 280 | 182 | PASS | 20 | 1 | 0.5 | 97.53 | PASS | PASS | 10级残 | 微量 | 少量 | 少量多 | 有残 | 有残 | 有残 | 80oK 70微残 | 李建丽
2017-04-01 | 8:00 | GH1602 | 17004250 | 280 | 205 | PASS | 20 | 2 | 1.5 | 99.55 | 气泡破裂烤后成黑点 | PASS | 11级残 | 微量 | 少量 | 有残 | 严残 | 有残 | 有残 | 90oK 80微残 | 李建丽
2017-04-01 | 8:00 | 8G01金禄试样1 | 17004298 | 263 | 201 | PASS | 20 | 2 | 6 | 99.69 | PASS | PASS | 10级 | 微量 | 少量 | 有残 | 严残 | 有残 | 有残 | 90OK 80残 | 李建丽
2017-04-01 | 9:00 | HD2 (1) | 17004272 | 128 | 82 | PASS | 20 |  |  | 99.57 | PASS | PASS | 10级 | 微量 | 少量 | 有残 | 严残 | 有残 | 有残 |  | 李建丽
2017-04-01 | 9:30 | 8BK联泰 |  | 153 | 123 | PASS | 22.5 | 4 | 12 | 99.31 | PASS | PASS | 9级 | 微量 | 少量 | 有残 | 严残 | 有残 | 有残 | 150OK140微残 | 李建丽 |  | 样
2017-04-01 | 9:30 | SP8T3 | 17004262 | 220 | 142 | PASS | 20 | 4 | 1 | 99.59 | PASS | PASS | 10级 | 微量 | 少量 | 有残 | 严残 | 有残 | 有残 | 90oK 80微残 | 李建丽
2017-04-01 | 9:30 | HD2 (2) | 17004272 | 122 | 77 | PASS | 20 |  |  | 99.37 | PASS | PASS | 11级 | 微量 | 少量 | 有残 | 严残 | 有残 | 有残 |  | 李建丽
2017-04-01 | 9:30 | 8BL2 | 17004254 | 240 | 176 | PASS | 20 | 2 | 4 | 99.63 | 有气泡 | PASS | 9级 | 微量 | 少量 | 有残 | 严残 | 有残 | 有残 | 130OK120残 | 李建丽
2017-04-01 | 9:30 | SP02 | 17004183 | 225 | 146 | PASS | 20 | 3.5 | 1 | 99.62 | PASS | PASS | 10级 | 微量 | 少量 | 有残 | 严残 | 有残 | 有残 | 60ok50微残 | 李建丽
2017-04-01 | 10:30 | 8G04试样 | 17004245 | 240 | 178 | PASS | 20 | 2.5 | 9 | 99.73 | PASS | PASS | 10级 | 微量 | 少量 | 有残 | 严残 | 有残 | 有残 | 70oK 60断 | 李小娟
2017-04-01 | 10:30 | G602万基隆 | 17004278 | 265 | 210 | PASS | 20 |  | 10 | 99.86 | PASS | PASS | 10级 | 微量 | 少量 | 有残 | 严残 | 有残 | 有残 | 800K70断 | 李小娟 |  | 样
2017-04-01 | 10:30 | HD8 无卤素 | 17004275 | 108 | 70 |  | 20 | 3 |  | 99.66 | PASS | PASS | 10级残 | 微量 | 少量 | 有残 | 严残 | 有残 | 有残 |  | 李小娟
2017-04-01 | 11:30 | 28GHB | 17004279 | 190 | 155 | PASS | 20 | 3.5 | 11.5 | 99.59 | PASS | PASS | 10级残 | 微量 | 少量 | 有残 | 严残 | 有残 | 有残 | 50OK40微残 | 李小娟
2017-04-01 | 11:30 | 30G07 | 17004130 | 150 | 110 | PASS | 20 | 3 | 2.5 | 99.35 | PASS | PASS | 10级 | 微量 | 少量 | 有残 | 严残 | 有残 | 有残 | 100OK,90断 | 李小娟
2017-04-01 | 11:30 | HD25 | 17004274 | 100 | 69 |  | 20 |  |  | 99.28 | PASS | PASS | 11级 | 微量 | 少量 | 有残 | 严残 | 有残 | 有残 |  | 李小娟
2017-04-01 | 13:30 | 8BKH5 | 17004212 | 266 | 210 | PASS | 20 | 3.5 | 12 | 99.68 | 有气泡 | PASS | 8级 | 微量 | 少量 | 有残 | 显不净 | 有残 | 有残 | 100OK90微残 | 李小娟 |  | 样
2017-04-01 | 13:30 | HD25(2) | 17004274 | 100 | 68 |  | 20 |  |  | 99.62 | PASS | PASS | 10级 | 微量 | 少量 | 有残 | 显不净 | 有残 | 有残 |  | 李小娟
2017-04-01 | 13:30 | HD5 2 | 17004273 | 67 |  |  | 20 |  |  | 99.23 | PASS | PASS | 9级 | 微量 | 少量 | 有残 | 严残 | 有残 | 有残 |  | 李小娟
2017-04-01 | 13:30 | HD5(1) | 17004273 | 55 |  |  | 20 |  |  | 99.43 | PASS | PASS | 9级 | 微量 | 少量 | 有残 | 严残 | 有残 | 有残 |  | 李小娟
2017-04-01 | 13:30 | SP8T3 | 17004263 | 230 | 140 | PASS | 20 | 4 | 2 | 99.55 | PASS | PASS | 10级 | 微量 | 少量 | 有残 | 严残 | 有残 | 有残 | 80oK 70微残 | 李小娟
2017-04-01 | 13:30 | GH1801 | 17004280 | 370 | 288 | PASS | 20 | 1.5 | 8.5 | 99.79 | 气泡破裂烤后成黑点 | PASS | 10级 | 微量 | 少量 | 有残 | 显不净 | 有残 | 有残 | 80oK 70微残 | 李小娟
2017-04-01 | 14:30 | 8G01永隆 | 17004249 | 91 | 67 | PASS | 20 | 4 | 10 | 99.73 | PASS | PASS | 11级残 | 微量 | 少量 | 有残 | 显不净 | 有残 | 有残 | 100OK,90断 | 谭娇娇
2017-04-01 | 14:30 | HD2 (1) | 17004306 | 123 | 82 |  | 20 |  |  | 99.86 | PASS | PASS | 11级 | 微量 | 少量 | 有残 | 严残 | 有残 | 有残 |  | 谭娇娇
2017-04-01 | 14:30 | 8BL16金像 | 17004284 | 128 | 92 | PASS | 20 | 3.5 | 9.5 | 99.66 | PASS | PASS | 10级残 | 微量 | 少量 | 少量多 | 有残 | 有残 | 有残 | 800K70断 | 谭娇娇 |  | 下一箱
2017-04-01 | 14:30 | 59G | 17004252 | 290 |  | PASS | 20 | 3 | 8 | 99.59 | 气泡破裂烤后成黑点 | PASS | 10级残 | 微量 | 少量 | 严残 | 显不净 | 有残 | 有残 | 80oK 70微残 | 谭娇娇
2017-04-01 | 15:30 | GH1801 | 17004281 | 360 | 260 | PASS | 20 | 2 | 8 | 99.66 | 气泡破裂烤后成黑点 | PASS | 10级 | 微量 | 少量 | 有残 | 显不净 | 有残 | 有残 | 900K80断 | 周菊明
2017-04-01 | 15:30 | 9G | 17004277 | 260 | 180 | PASS | 20 | 2 | 4 | 99.63 | PASS | PASS | 10级 | 微量 | 少量 | 有残 | 严残 | 有残 | 有残 | 130OK120残 | 周菊明
2017-04-01 | 17:30 | 44G | 17004246 | 240 | 180 | PASS | 20 | 3 | 4.5 | 99.51 | PASS | PASS | 10级 | 微量 | 少量 | 有残 | 严残 | 有残 | 有残 | 130OK120残 | 周菊明
2017-04-01 | 17:30 | SP8T3 | 17004287 | 216 | 139 | PASS | 20 | 3 | 0.5 | 99.64 | PASS | PASS | 10级 | 微量 | 少量 | 严残 | 显不净 | 有残 | 有残 | 800K70断 | 周菊明
2017-04-01 | 17:30 | G2006 | 17004282 | 275 | 200 | PASS | 20 | 2.5 | 2 | 99.34 | PASS | PASS | 10级 | 微量 | 少量 | 有残 | 严残 | 有残 | 有残 | 70oK 60断 | 周菊明
2017-04-01 | 17:30 | 8Y | 17004292 | 270 | 200 | PASS | 20 | 2.5 | 5 | 99.34 | PASS | PASS | 10级 | 微量 | 少量 | 有残 | 严残 | 有残 | 有残 | 100OK90断 | 周菊明
2017-04-01 | 17:30 | 8BKH5 | 17004285 | 270 | 210 | PASS | 20 | 3 | 5 | 99.46 | 气泡破裂烤后成黑点 | PASS | 10级 | 微量 | 少量 | 有残 | 显不净 | 有残 | 有残 | 900K80断 | 周菊明
2017-04-01 | 19:00 | HB6 | 17004310 | 120 | 59 |  | 20 |  |  | 99.64 | PASS | PASS | 9级 | 微量 | 少量 | 有残 | 严残 | 有残 | 有残 |  | 周菊明
2017-04-01 | 20:30 | HD24(1) | 17004308 | 100 | 48 |  | 20 |  |  | 99.35 | PASS | PASS | 10级 | 微量 | 少量 | 有残 | 严残 | 有残 | 有残 |  | 黄桂泉
2017-04-01 | 20:30 | HB2 | 17004365 | 52 | 21 |  | 20 |  |  | 99.28 | PASS | PASS | 10级 | 微量 | 少量 | 有残 | 严残 | 有残 | 有残 |  | 黄桂泉
2017-04-01 | 20:30 | HD28HF | 17004309 | 140 | 88 |  | 20 |  |  | 99.17 | PASS | PASS | 10级 | 微量 | 少量 | 有残 | 严残 | 有残 | 有残 |  | 黄桂泉
2017-04-01 | 20:30 | 8R2 | 17004258 | 268 | 208 | PASS | 20 | 2 | 5.5 | 99.52 | PASS | PASS | 10级 | 微量 | 少量 | 有残 | 严残 | 有残 | 有残 | 1100K100断 | 黄桂泉
2017-04-01 | 20:30 | 8BL | 17004323 | 262 | 201 | PASS | 20 | 2.5 | 7.5 | 99.71 | PASS | PASS | 10级 | 微量 | 少量 | 有残 | 严残 | 有残 | 有残 | 100OK,90断 | 黄桂泉
2017-04-01 | 20:30 | GH1801 | 17004312 | 360 | 270 | PASS | 20 | 2 | 7.5 | 99.34 | 有气泡 | PASS | 10级残 | 微量 | 少量 | 有残 | 严残 | 有残 | 有残 | 900K80断 | 黄桂泉
2017-04-01 | 22:00 | G602福建星河 | 17004315 | 125 | 102 | PASS | 20 | 2.5 | 8 | 99.36 | PASS | PASS | 10级 | 微量 | 少量 | 有残 | 严残 | 有残 | 有残 | 800K70断 | 黄桂泉
2017-04-01 | 22:00 | SP8T3 | 17004288 | 204 | 132 | PASS | 20 |  |  | 99.55 | PASS | PASS | 11级 | 微量 | 少量 | 有残 | 严残 | 有残 | 有残 |  | 黄桂泉
2017-04-01 | 22:00 | WA3 | 17004293 | 270 | 225 | PASS | 20 | 2 | 10 | 99.29 | PASS | PASS | 6级 | 微量 | 少量 | 有残 | 严残 | 有残 | 有残 | 140OK130微残 | 黄桂泉
2017-04-01 | 22:00 | HD24富 (2) | 17004216 | 97 | 36 |  | 20 |  |  | 99.38 | PASS | PASS | 10级 | 微量 | 少量 | 有残 | 严残 | 有残 | 有残 |  | 黄桂泉
2017-04-01 | 22:00 | HB16 | 17004276 | 72 | 36 |  | 20 |  |  | 99.24 | PASS | PASS | 11级 | 微量 | 少量 | 有残 | 严残 | 有残 | 有残 |  | 黄桂泉
2017-04-01 | 22:00 | HD24富 (2) | 17004308 | 100 | 46 |  | 20 |  |  | 99.64 | PASS | PASS | 10级 | 微量 | 少量 | 有残 | 严残 | 有残 | 有残 |  | 黄桂泉
2017-04-01 | 23:30 | HD2 (1) | 17004307 | 120 | 72 |  | 20 |  |  | 99.39 | PASS | PASS | 10级 | 微量 | 少量 | 有残 | 严残 | 有残 | 有残 |  | 黄桂泉
2017-04-01 | 23:30 | 8G01金禄 | 17004381 | 265 | 202 | PASS | 20 |  |  | 99.33 | PASS | PASS | 10级 | 微量 | 少量 | 有残 | 严残 | 有残 | 有残 |  | 黄桂泉
2017-04-01 | 23:30 | GH1602 | 17004319 | 276 | 215 | PASS | 20 | 2 | 9 | 99.31 | 有气泡 | PASS | 10级 | 微量 | 少量 | 有残 | 严残 | 有残 | 有残 | 100OK90断 | 黄桂泉
2017-04-01 | 23:30 | 28GHB | 17004314 | 190 | 134 | PASS | 20 | 3.5 | 9 | 99.26 | PASS | PASS | 10级 | 微量 | 少量 | 有残 | 严残 | 有残 | 有残 | 60OK 50断 | 黄桂泉
2017-04-01 | 23:30 | 23GHB | 17004362 | 268 | 205 | PASS | 20 | 3 | 5.5 | 99.18 | PASS | PASS | 10级 | 微量 | 少量 | 有残 | 严残 | 有残 | 有残 | 800K70断 | 黄桂泉
2017-04-02 | 8:00 | 8BL2 | 17004322 | 230 | 180 | PASS | 20 | 1.5 | 5 | 99.63 | PASS | PASS | 8级 | 微量 | 少量 | 有残 | 严残 | 有残 | 有残 | 140OK130微残 | 李小娟
2017-04-02 | 8:00 | WA201 |  | 280 | 230 | PASS | 20 | 4.5 | 11 | 99.72 | PASS | PASS | 6级 | 有残 | 严残 | 显不净 |  | 有残 | 有残 | 120OK110微 | 李小娟 |  | 样
2017-04-02 | 8:00 | HD22试样2（1） | 17004340 | 149 | 87 |  | 20 |  |  | 99.52 | PASS | PASS | 9级 | 微量 | 少量 | 有残 | 严残 | 有残 | 有残 |  | 李小娟
2017-04-02 | 9:30 | 8BL2 | 17004349 | 240 | 176 | PASS | 20 | 2 | 5 | 99.34 | PASS | PASS | 8级 | 微量 | 少量 | 有残 | 严残 | 有残 | 有残 | 140OK130微残 | 谭娇娇
2017-04-02 | 9:30 | 28GHB | 17004346 | 189 | 152 | PASS | 20 | 2.5 | 10 | 99.47 | PASS | PASS | 9级 | 微量 | 少量 | 有残 | 严残 | 有残 | 有残 | 90OK 80残 | 谭娇娇
2017-04-02 | 9:30 | HD22试样2（2） | 17004340 | 140 | 86 |  | 20 |  |  | 99.56 | PASS | PASS | 9级 | 微量 | 少量 | 有残 | 严残 | 有残 | 有残 |  | 谭娇娇
2017-04-02 | 10:30 | HB16 | 17004343 | 80 |  |  | 20 |  |  | 99.61 | PASS | PASS | 10级 | 微量 | 少量 | 有残 | 严残 | 有残 | 有残 |  | 李小娟
2017-04-02 | 10:30 | HB16 | 17004200 | 80 |  |  | 20 |  |  | 99.57 | PASS | PASS | 10级 | 微量 | 少量 | 有残 | 严残 | 有残 | 有残 |  | 李小娟
2017-04-02 | 10:30 | HD8 (1) | 17004339 | 107 | 78 |  | 20 |  |  | 99.36 | PASS | PASS | 8级 | 微量 | 少量 | 有残 | 严残 | 有残 | 有残 |  | 李小娟
2017-04-02 | 10:30 | GH10 | 17004344 | 263 | 210 | PASS | 20 | 2 | 8 | 99.59 | PASS | PASS | 8级 | 微量 | 少量 | 有残 | 严残 | 有残 | 有残 |  | 李小娟 |  | 样
2017-04-02 | 10:30 | GH44 | 17004347 | 263 | 223 | PASS | 20 | 2 | 9.5 | 99.37 | PASS | PASS | 8级 | 微量 | 少量 | 有残 | 严残 | 有残 | 有残 | 90oK 80微残 | 李小娟 |  | 样
2017-04-02 | 10:30 | 8BK2 | 17004256 | 260 | 150 | PASS | 20 | 2 | 0.5 | 99.57 | PASS | PASS | 9级残 | 微量 | 少量 | 有残 | 严残 | 有残 | 有残 | 150残 | 李小娟
2017-04-02 | 11:30 | 18GHB低粘度 | 17004311 | 128 | 92 | 偏黄 | 20 | 2 | 7.5 | 99.63 | PASS | PASS | 9级 | 微量 | 少量 | 有残 | 严残 | 有残 | 有残 | 800K70断 | 李建丽
2017-04-02 | 11:30 | 8G01中京 | 17004318 | 273 | 198 | PASS | 20 | 2 | 8 | 99.75 | PASS | PASS | 9级 | 微量 | 少量 | 有残 | 严残 | 有残 | 有残 | 800K70断 | 李建丽
2017-04-02 | 11:30 | GH1602 | 17004320 | 280 | 210 | 浅了 | 20 | 2 | 3 | 99.29 | PASS | PASS | 9级 | 微量 | 少量 | 有残 | 严残 | 有残 | 有残 | 100OK,90断 | 李小娟
2017-04-02 | 11:30 | GH15 | 17004345 | 260 | 203 | PASS | 20 | 2.5 | 9 | 99.68 | PASS | PASS | 8级 | 微量 | 少量 | 有残 | 严残 | 有残 | 有残 | 110OK100残 | 李小娟
2017-04-02 | 11:30 | HD2 (2) | 17004307 | 120 | 70 |  | 20 |  |  | 99.63 | PASS | PASS | 9级 | 微量 | 少量 | 有残 | 严残 | 有残 | 有残 |  | 李小娟
2017-04-02 | 13:30 | HD8(2) | 17004339 | 102 | 78 |  | 20 |  |  | 99.51 | PASS | PASS | 9级 | 微量 | 少量 | 有残 | 严残 | 有残 | 有残 |  | 李小娟
2017-04-02 | 14:30 | 23GHB | 17004363 | 268 | 220 | PASS | 20 | 3.5 | 16 | 99.21 | PASS | PASS | 10级残 | 微量 | 少量 | 有残 | 严残 | 有残 | 有残 | 80oK 70微残 | 谭娇娇
2017-04-02 | 14:30 | SP02深圳崇达 | 17004353 | 226 | 143 | PASS | 20 | 4.5 | 2.5 | 99.67 | PASS | PASS | 10级残 | 微量 | 少量 | 少量多 | 有残 | 有残 | 有残 | 800K70断 | 谭娇娇
2017-04-02 | 14:30 | HD2 (2) | 17004306 | 120 | 76 |  | 20 |  |  | 99.52 | PASS | PASS | 9级 | 微量 | 少量 | 有残 | 严残 | 有残 | 有残 |  | 谭娇娇
2017-04-02 | 15:30 | 9G试样 | 17004321 | 260 |  | 偏黄 | 20 | 2 | 7 | 99.79 | PASS | PASS | 8级 | 微量 | 少量 | 有残 | 严残 | 有残 | 有残 |  | 黄桂泉
2017-04-02 | 15:30 | GH1801 | 17004377 | 367 | 288 | PASS | 20 | 2 | 10 | 99.69 | 气泡破裂烤后成黑点 | PASS | 10级残 | 微量 | 少量 | 有残 | 严残 | 有残 | 有残 |  | 黄桂泉 |  | 下一箱
2017-04-02 | 17:30 | SP02深圳崇达 | 17004352 | 227 | 148 | PASS | 20 | 3.5 | 1.5 | 99.37 | PASS | PASS | 10级 | 微量 | 少量 | 有残 | 严残 | 有残 | 有残 | 900K80断 | 黄桂泉
2017-04-02 | 17:30 | 8R2 | 17004325 | 266 | 200 | PASS | 20 | 2.5 | 6 | 99.42 | PASS | PASS | 9级 | 微量 | 少量 | 有残 | 严残 | 有残 | 有残 | 1100K100断 | 黄桂泉
2017-04-02 | 17:30 | 8BKT11 | 17004324 | 260 |  | PASS | 20 | 0.5 | 0 | 99.58 | PASS | PASS | 9级 | 微量 | 少量 | 有残 | 严残 | 有残 | 有残 | 100OK90微残 | 黄桂泉
2017-04-02 | 17:30 | 28GHB | 17004378 | 188 | 150 | PASS | 20 | 2.5 | 10.5 | 99.64 | PASS | PASS | 10级 | 微量 | 少量 | 有残 | 严残 | 有残 | 有残 | 900K80断 | 黄桂泉
2017-04-02 | 17:30 | HD52{1} | 17004342 | 94 |  |  | 20 |  |  | 99.21 | PASS | PASS | 10级 | 微量 | 少量 | 有残 | 严残 | 有残 | 有残 |  | 黄桂泉
2017-04-02 | 17:30 | HD2 1 | 17004372 | 120 | 78 |  | 20 |  |  | 99.35 | PASS | PASS | 10级 | 微量 | 少量 | 有残 | 严残 | 有残 | 有残 |  | 黄桂泉
2017-04-02 | 18:30 | 8G01中京 | 17004379 | 270 | 205 | PASS | 20 | 3 | 4 | 99.37 | PASS | PASS | 9级残 | 微量 | 少量 | 有残 | 严残 | 有残 | 有残 | 900K80断 | 黄桂泉
2017-04-02 | 18:30 | 8G04试样 | 17004425 | 238 | 186 | PASS | 20 | 2.5 | 9 | 99.26 | PASS | PASS | 9级残 | 微量 | 少量 | 有残 | 严残 | 有残 | 有残 | 900K80断 | 黄桂泉
2017-04-02 | 18:30 | G2006 | 17004384 | 275 | 203 | PASS | 20 |  |  | 99.33 | PASS | PASS | 9级残 | 微量 | 少量 | 有残 | 严残 | 有残 | 有残 | 900K80断 | 黄桂泉
2017-04-02 | 20:00 | SP8T3 | 17004329 | 226 | 136 | PASS | 20 | 3.5 | 2 | 99.58 | PASS | PASS | 10级 | 微量 | 少量 | 有残 | 严残 | 有残 | 有残 | 800K70断 | 黄桂泉
2017-04-02 | 20:00 | 8G04试样 | 17004424 | 240 | 185 | PASS | 20 | 2.5 | 8 | 99.64 | PASS | PASS | 10级 | 微量 | 少量 | 有残 | 严残 | 有残 | 有残 | 900K80断 | 周菊明
2017-04-02 | 20:00 | 8BL | 17004386 | 268 | 206 | PASS | 20 | 2 | 7 | 99.34 | PASS | PASS | 9级残 | 微量 | 少量 | 有残 | 严残 | 有残 | 有残 | 100OK,90断 | 周菊明
2017-04-02 | 20:00 | DSP66HF01 | 17004376 | 252 | 192 | PASS | 20 | 2 | 7.5 | 99.58 | PASS | PASS | 10级 | 微量 | 少量 | 有残 | 严残 | 有残 | 有残 | 800K70断 | 周菊明
2017-04-02 | 20:00 | HD52 | 17004342 | 95 |  |  | 20 |  |  | 99.43 | PASS | PASS | 9级 | 微量 | 少量 | 有残 | 严残 | 有残 | 有残 |  | 周菊明
2017-04-02 | 21:30 | HD2 (2) | 17004372 | 122 | 75 |  | 20 |  |  | 99.37 | PASS | PASS | 10级 | 微量 | 少量 | 有残 | 严残 | 有残 | 有残 |  | 黄桂泉
2017-04-02 | 23:30 | 8BKT11 | 17004351 | 270 | 185 | PASS | 32.5 | 1 | 0 | 99.52 | PASS | PASS | 9级 | 微量 | 少量 | 有残 | 严残 | 有残 | 有残 | 全 断 | 黄桂泉
2017-04-02 | 23:30 | 8G01金禄 | 17004382 | 265 | 203 | PASS | 20 | 2.5 | 8.5 | 99.48 | PASS | PASS | 9级 | 微量 | 少量 | 有残 | 严残 | 有残 | 有残 | 900K80断 | 黄桂泉
2017-04-02 | 23:30 | 8BL2 | 17004414 | 230 | 180 | PASS | 20 | 2 | 8 | 99.55 | PASS | PASS | 9级 | 微量 | 少量 | 有残 | 严残 | 有残 | 有残 | 900K80断 | 黄桂泉
2017-04-05 | 8:00 | MG77 | 17004348 | 272 | 198 | PASS | 20 | 1 | 0 | 96.56 | PASS | PASS | 10级 | 微量 | 少量 | 有残 | 严残 | 有残 | 有残 | 70oK 60断 | 周菊明
2017-04-05 | 8:00 | 09BL | 17004415 | 234 | 183 | PASS | 20 | 2 | 7.5 | 99.54 | PASS | PASS | 9级 | 微量 | 少量 | 有残 | 严残 | 有残 | 有残 | 900K80断 | 周菊明
2017-04-05 | 8:00 | HD8A | 17004341 | 108 | 56 |  | 20 |  |  | 99.37 | PASS | PASS | 9级 | 微量 | 少量 | 有残 | 严残 | 有残 | 有残 |  | 周菊明
2017-04-05 | 8:00 | 8G01中京 | 17004380 | 268 | 206 | PASS | 20 | 2.5 | 8.5 | 99.27 | PASS | PASS | 9级 | 微量 | 少量 | 有残 | 严残 | 有残 | 有残 | 100OK,90断 | 周菊明
2017-04-05 | 9:30 | SP8T3 | 17004330 | 205 | 112 | PASS | 20 | 4 | 1.5 | 99.57 | PASS | PASS | 9级 | 微量 | 少量 | 有残 | 严残 | 有残 | 有残 | 900K80断 | 黄桂泉
2017-04-05 | 9:30 | HD2 (1) | 17004402 | 120 | 75 |  | 20 |  |  | 99.64 | PASS | PASS | 9级 | 微量 | 少量 | 有残 | 严残 | 有残 | 有残 |  | 黄桂泉
2017-04-05 | 9:30 | HD2 (1) | 17004373 | 126 | 80 |  | 20 |  |  | 99.47 | PASS | PASS | 9级 | 微量 | 少量 | 有残 | 严残 | 有残 | 有残 |  | 黄桂泉
2017-04-05 | 9:30 | HD2 2 | 17004373 | 125 | 78 |  | 20 |  |  | 99.46 | PASS | PASS | 9级 | 微量 | 少量 | 有残 | 严残 | 有残 | 有残 |  | 黄桂泉
2017-04-05 | 9:30 | HD23HF | 17004375 | 100 | 65 |  | 20 |  |  | 99.37 | PASS | PASS | 9级 | 微量 | 少量 | 有残 | 严残 | 有残 | 有残 |  | 黄桂泉
2017-04-05 | 10:30 | 8G04试样1 | 17004407 | 240 | 185 | PASS | 20 | 2 | 12 | 99.51 | PASS | PASS | 9级 | 微量 | 少量 | 有残 | 显不净 | 有残 | 有残 | 900K80断 | 黄桂泉
2017-04-05 | 10:30 | 8G04试样{2} | 17004407 | 240 | 186 | PASS | 20 | 2.5 | 13 | 99.84 | PASS | PASS | 9级 | 微量 | 少量 | 有残 | 显不净 | 有残 | 有残 | 900K80断 | 黄桂泉
2017-04-05 | 10:30 | 8BKT联泰 | 17004286 | 160 | 100 | PASS | 20 | 2 | 1 | 99.68 | PASS | PASS | 9级 | 微量 | 少量 | 有残 | 严残 | 有残 | 有残 |  | 黄桂泉
2017-04-05 | 10:30 | MG55 | 17004423 | 258 | 178 | PASS | 25 | 0.5 | 0 | 98.56 | PASS | PASS | 9级 | 微量 | 少量 | 有残 | 严残 | 有残 | 有残 | 70oK 60断 | 黄桂泉
2017-04-05 | 10:30 | 8G04试样 | 17004410 | 250 | 182 | PASS | 20 | 2 | 10 | 99.84 | PASS | PASS | 9级 | 微量 | 少量 | 有残 | 显不净 | 有残 | 有残 | 120OK110微 | 黄桂泉
2017-04-05 | 10:30 | HD2 2 | 17004402 | 120 | 75 |  | 20 |  |  | 99.57 | PASS | PASS | 9级 | 微量 | 少量 | 有残 | 严残 | 有残 | 有残 |  | 黄桂泉
2017-04-05 | 11:00 | 8BKT11 | 17004426 | 260 | 142 | PASS | 22.5 | 1 | 0 | 99.37 | PASS | PASS | 9级 | 微量 | 少量 | 有残 | 严残 | 有残 | 有残 | 全 断 | 周菊明
2017-04-05 | 11:00 | HD25 1 | 17004404 | 130 | 88 |  | 20 |  |  | 99.49 | PASS | PASS | 9级 | 微量 | 少量 | 有残 | 严残 | 有残 | 有残 |  | 周菊明
2017-04-05 | 11:00 | HD24(1) | 17004374 | 97 | 48 |  | 20 |  |  | 99.46 | PASS | PASS | 9级 | 微量 | 少量 | 有残 | 严残 | 有残 | 有残 |  | 周菊明
2017-04-05 | 13:30 | 75GHB | 17004443 | 270 | 208 | 偏黄 | 20 | 3 | 7 | 99.35 | PASS | PASS | 10级 | 微量 | 少量 | 有残 | 显不净 | 有残 | 有残 | 900K80断 | 谭娇娇
2017-04-05 | 13:30 | 8G04 | 17004409 | 232 | 181 | PASS | 20 | 2.5 | 8 | 99.19 | PASS | PASS | 9级 | 微量 | 少量 | 有残 | 严残 | 有残 | 有残 | 900K80断 | 谭娇娇
2017-04-05 | 13:30 | 8Y2 | 17004396 | 265 | 202 | PASS | 20 | 1.5 | 6.5 | 99.23 | PASS | PASS | 10级 | 微量 | 少量 | 有残 | 显不净 | 有残 | 有残 | 140OK130微残 | 谭娇娇
2017-04-05 | 13:30 | 8BL7 | 17004385 | 268 | 203 | PASS | 20 | 2 | 6 | 99.34 | PASS | PASS | 9级 | 微量 | 少量 | 有残 | 严残 | 有残 | 有残 | 120OK110微 | 谭娇娇
2017-04-05 | 13:30 | 8G04试样 | 17004408 | 232 | 183 | PASS | 20 | 2 | 9 | 99.47 | PASS | PASS | 9级 | 微量 | 少量 | 有残 | 显不净 | 有残 | 有残 | 80OK70残 | 谭娇娇
2017-04-05 | 14:30 | SP8T3 | 17004420 | 204 | 126 | PASS | 20 | 4 | 0.2 | 99.54 | PASS | PASS | 10级 | 微量 | 少量 | 有残 | 严残 | 有残 | 有残 | 100OK90断 | 黄桂泉 |  | 下一箱
2017-04-05 | 14:30 | 8BKH5 | 17004350 | 210 | 172 | PASS | 20 | 4.3 | 7.5 | 99.31 | PASS | PASS | 9级残 | 微量 | 少量 | 有残 | 显不净 | 有残 | 有残 | 140OK130断 | 黄桂泉
2017-04-05 | 14:30 | 8R2 | 17004388 | 270 | 205 | PASS | 20 | 2 | 2.5 | 99.25 | PASS | PASS | 10级 | 微量 | 少量 | 有残 | 严残 | 有残 | 有残 | 1100K100断 | 黄桂泉
2017-04-05 | 14:30 | 8G01中京 | 17004441 | 240 | 172 | PASS | 20 | 3.5 | 6.5 | 99.47 | PASS | PASS | 10级 | 微量 | 少量 | 有残 | 严残 | 有残 | 有残 | 100OK90断 | 黄桂泉
2017-04-05 | 14:30 | HD24富 (2) | 17004374 | 98 | 49 |  | 20 |  |  | 99.35 | PASS | PASS | 10级 | 微量 | 少量 | 有残 | 严残 | 有残 | 有残 |  | 黄桂泉
2017-04-05 | 14:30 | G2006 | 17004413 | 270 | 208 | PASS | 20 | 3 | 3 | 99.47 | PASS | PASS | 11级 | 微量 | 少量 | 有残 | 严残 | 有残 | 有残 | 800K70断 | 黄桂泉
2017-04-05 | 14:30 | 75GHB | 17004442 | 270 | 216 | 偏黄 | 20 | 4 | 8 | 99.57 | PASS | PASS | 10级 | 微量 | 少量 | 有残 | 严残 | 有残 | 有残 | 900K80断 | 黄桂泉
2017-04-05 | 14:30 | 8G01中京 | 17004440 | 240 | 186 | PASS | 20 | 3.3 | 6.5 | 99.51 | PASS | PASS | 10级 | 微量 | 少量 | 有残 | 严残 | 有残 | 有残 | 900K80断 | 黄桂泉
2017-04-05 | 15:30 | G2006 | 17004383 | 277 | 210 | PASS | 20 | 3 | 1 | 99.9 | 有气泡 | PASS | 10级残 | 微量 | 少量 | 有残 | 严残 | 有残 | 有残 | 800K70断 | 李小娟
2017-04-05 | 15:30 | HD2低粘度2 | 17004554 | 98 | 61 |  | 20 |  |  | 99.75 | PASS | PASS | 10级 | 微量 | 少量 | 有残 | 严残 | 有残 | 有残 |  | 李小娟
2017-04-05 | 17:30 | HD2 (2) | 17004434 | 120 | 75 |  | 20 |  |  | 99.52 | PASS | PASS | 11级残 | 微量 | 少量 | 有残 | 严残 | 有残 | 有残 |  | 李小娟
2017-04-05 | 17:30 | HD25(2) | 17004404 | 130 | 90 |  | 20 |  |  | 99.68 | PASS | PASS | 11级 | 微量 | 少量 | 有残 | 严残 | 有残 | 有残 |  | 李小娟
2017-04-05 | 17:30 | 9G | 17004439 | 260 | 200 | PASS | 20 | 2 | 5 | 99.78 | PASS | PASS | 10级 | 微量 | 少量 | 有残 | 严残 | 有残 | 有残 | 100OK90微残 | 李小娟
2017-04-05 | 17:30 | SP8T3 | 17004392 | 200 | 122 | PASS | 20 | 3.5 | 0.5 | 99.73 | PASS | PASS | 10级 | 微量 | 少量 | 有残 | 严残 | 有残 | 有残 | 800K70断 | 李小娟
2017-04-05 | 20:00 | 28GHB | 17004411 | 182 |  | PASS | 20 | 3 | 10 | 99.82 | PASS | PASS | 11级残 | 微量 | 少量 | 有残 | 严残 | 有残 | 有残 | 80oK 70微残 | 李建丽
2017-04-05 | 20:00 | SP8T3 | 17004393 | 211 |  | PASS | 20 | 3 | 1.5 | 99.52 | PASS | PASS | 11级残 | 微量 | 少量 | 有残 | 严残 | 有残 | 有残 | 70OK60微断 | 李建丽
2017-04-05 | 20:00 | 8BL16金像 | 17004449 | 121 | 92 | PASS | 20 | 2.5 | 6 | 99.46 | PASS | PASS | 10级 | 微量 | 少量 | 有残 | 严残 | 有残 | 有残 | 80oK 70微残 | 李建丽
2017-04-05 | 21:00 | 8G04 | 17004438 | 230 | 180 | PASS | 20 | 2 | 8.5 | 99.27 | PASS | PASS | 10级 | 微量 | 少量 | 有残 | 显不净 | 有残 | 有残 | 800K70断 | 李建丽
2017-04-05 | 21:00 | 8BKT11 | 17004451 | 260 |  | PASS | 20 | 1 | 0 | 99.57 | PASS | PASS | 10级残 | 微量 | 少量 | 有残 | 严残 | 有残 | 有残 | 900K80断 | 李建丽
2017-04-05 | 21:00 | 8G04 | 17004437 | 240 | 190 | PASS | 20 | 2.5 | 9 | 99.64 | PASS | PASS | 11级 | 微量 | 少量 | 有残 | 显不净 | 有残 | 有残 | 800K70断 | 李建丽
2017-04-05 | 21:00 | HD24 | 17004436 | 108 |  |  | 20 |  |  | 99.47 | PASS | PASS | 11级 | 微量 | 少量 | 有残 | 严残 | 有残 | 有残 |  | 李建丽
2017-04-05 | 23:00 | HB36 | 17004405 | 293 |  |  | 22.5 |  |  | 99.47 | PASS | PASS | 12级 | 微量 | 少量 | 有残 | 严残 | 有残 | 有残 |  | 李建丽
2017-04-05 | 23:00 | SK3603 | 17004412 | 350 | 160 | PASS | 20 |  |  | 99.35 | PASS | PASS | 12级 | 微量 | 少量 | 有残 | 严残 | 有残 | 有残 |  | 李建丽
2017-04-05 | 24:00 | SP8T3 | 17004417 | 202 | 128 |  | 20 | 3 | 3.5 | 99.58 | PASS | PASS | 10级 | 微量 | 少量 | 有残 | 严残 | 有残 | 有残 | 70OK60微断 | 李小娟
2017-04-05 | 24:00 | 23G | 17004474 | 210 |  | 偏黄 | 20 | 3.5 | 0.5 | 99.64 | PASS | PASS | 11级 | 微量 | 少量 | 有残 | 显不净 | 有残 | 有残 |  | 李小娟
2017-04-05 | 24:00 | 8BK2 | 17004416 | 260 | 178 |  | 20 | 2 | 0.5 | 99.21 | PASS | PASS | 10级残 | 微量 | 少量 | 有残 | 严残 | 有残 | 有残 | 900K80断 | 李小娟
2017-04-05 | 24:00 | 8BL | 17004450 | 260 | 200 |  | 20 | 3 | 7 | 99.35 | PASS | PASS | 10级 | 微量 | 少量 | 有残 | 严残 | 有残 | 有残 | 800K70断 | 李小娟
2017-04-05 | 24:00 | HD2 (1) | 17004469 | 120 | 80 |  | 20 |  |  | 99.37 | PASS | PASS | 10级 | 微量 | 少量 | 有残 | 严残 | 有残 | 有残 |  | 李小娟
2017-04-05 | 24:00 | HD2 (2) | 17004469 | 123 | 72 |  | 20 |  |  | 99.31 | PASS | PASS | 10级 | 微量 | 少量 | 有残 | 严残 | 有残 | 有残 |  | 李小娟
2017-04-06 | 8:00 | 20G201 | 17004447 | 366 | 256 | PASS | 25 |  |  | 99.54 | PASS | PASS | 10级 | 微量 | 少量 | 有残 | 严残 | 有残 | 有残 | 70OK60断 | 周菊明
2017-04-06 | 8:00 | GH1801 | 17004444 | 366 | 288 | PASS | 20 |  |  | 99.66 | 有气泡 | PASS | 10级 | 微量 | 少量 | 严残 | 显不净 | 有残 | 有残 | 800K70断 | 周菊明
2017-04-06 | 9:30 | 8BL2 | 17004482 | 230 | 180 | PASS | 20 |  |  | 99.51 | PASS | PASS | 9级 | 微量 | 少量 | 有残 | 严残 | 有残 | 有残 | 140OK130微残 | 谭娇娇
2017-04-06 | 9:30 | HD2 1 | 17004468 | 129 | 86 |  | 20 |  |  | 99.66 | PASS | PASS | 10级 | 微量 | 少量 | 有残 | 严残 | 有残 | 有残 |  | 谭娇娇
2017-04-06 | 9:30 | HD2 1 | 17004433 | 128 | 80 |  | 20 |  |  | 99.81 | PASS | PASS | 10级 | 微量 | 少量 | 有残 | 严残 | 有残 | 有残 |  | 谭娇娇
2017-04-06 | 9:30 | HD25 2 | 17004435 | 130 | 78 |  | 20 |  |  | 99.51 | PASS | PASS | 10级 | 微量 | 少量 | 有残 | 严残 | 有残 | 有残 |  | 谭娇娇
2017-04-06 | 10:30 | MG6 | 17004445 | 270 | 142 | PASS | 20 | 1 | 0.2 | *9.65 | PASS | PASS | 11级 | 微量 | 少量 | 有残 | 严残 | 有残 | 有残 | 60OK 50断 | 谭娇娇
2017-04-06 | 10:30 | HD2 2 | 17004433 | 126 | 80 |  | 20 |  |  | 99.37 | PASS | PASS | 10级 | 微量 | 少量 | 有残 | 严残 | 有残 | 有残 |  | 谭娇娇
2017-04-06 | 10:30 | WB5101 | 17004460 | 263 | 205 | PASS | 20 | 4 | 20 | 99.81 | PASS | PASS | 9级残 | 微量 | 少量 | 有残 | 严残 | 有残 | 有残 | 140OK130微残 | 谭娇娇
2017-04-06 | 10:30 | HD2 2 | 17004468 | 128 | 80 |  | 20 |  |  | 99.57 | PASS | PASS | 10级 | 微量 | 少量 | 有残 | 严残 | 有残 | 有残 |  | 谭娇娇
2017-04-06 | 10:30 | 8G10富盈 1 | 17004475 | 260 | 200 | PASS | 20 | 2 | 3.5 | 99.52 | PASS | PASS | 10级 | 微量 | 少量 | 有残 | 严残 | 有残 | 有残 | 120OK110微 | 谭娇娇
2017-04-06 | 10:30 | 8G10富盈 2 | 17004475 | 260 | 200 | PASS | 20 | 2 | 3.5 | 99.84 | PASS | PASS | 10级 | 微量 | 少量 | 有残 | 严残 | 有残 | 有残 | 120OK110断 | 谭娇娇
2017-04-06 | 10:30 | 8G26 | 17004446 | 230 | 180 | 稍浅 | 20 | 1.5 | 4 | 99.66 | PASS | PASS | 10级 | 微量 | 少量 | 有残 | 显不净 | 有残 | 有残 | 1100K100断 | 谭娇娇
2017-04-06 | 10:30 | HD25 1 | 17004435 | 13088 |  |  | 20 |  |  | 99.87 | PASS | PASS | 10级 | 微量 | 少量 | 有残 | 严残 | 有残 | 有残 |  | 谭娇娇
2017-04-06 | 11:30 | 59G | 17004480 | 290 | 238 | 稍浅 | 20 | 3 | 8.5 | 99.48 | PASS | PASS | 10级 | 微量 | 少量 | 有残 | 严残 | 有残 | 有残 | 800K70断 | 谭娇娇
2017-04-06 | 11:30 | 6GHB01骏亚 | 17004448 | 232 | 181 | PASS | 20 | 2.5 | 8 | 99.37 | PASS | PASS | 10级 | 微量 | 少量 | 有残 | 严残 | 有残 | 有残 | 800K70断 | 谭娇娇
2017-04-06 | 11:30 | 8G04 | 17004476 | 230 | 198 | PASS | 20 | 3 | 9 | 99.59 | PASS | PASS | 10级 | 微量 | 少量 | 有残 | 严残 | 有残 | 有残 |  | 谭娇娇
2017-04-06 | 13:30 | 8G04 | 17004477 | 230 | 182 | PASS | 20 | 4 | 7 | 99.58 | PASS | PASS | 9级 | 微量 | 少量 | 有残 | 严残 | 有残 | 有残 |  | 谭娇娇
2017-04-06 | 13:30 | WB53 | 17004461 | 175 | 103 | PASS | 20 | 6.5 | 11 | 99.47 | PASS | PASS | 9级残 | 微量 | 有残 | 严残 | 严残 | 有残 | 有残 |  | 谭娇娇
2017-04-06 | 13:30 | SP02深圳崇达 | 17004455 | 220 | 135 | PASS | 20 | 4.5 | 1 | 99.37 | PASS | PASS | 9级 | 微量 | 少量 | 有残 | 严残 | 有残 | 有残 |  | 周菊明 |  | 下一箱
2017-04-06 | 13:30 | HB50 | 17004471 | 78 | 51 | PASS | 20 |  |  | 99.58 | PASS | PASS | 9级 | 微量 | 少量 | 有残 | 严残 | 有残 | 有残 |  | 周菊明
2017-04-06 | 13:30 | HD2中京 1 | 17004498 | 130 | 82 | PASS | 20 |  |  | 99.47 | PASS | PASS | 9级 | 微量 | 少量 | 有残 | 严残 | 有残 | 有残 |  | 周菊明
2017-04-06 | 13:30 | 8G01中京 | 17004504 | 240 | 185 | PASS | 20 | 3 | 6 | 99.67 | PASS | PASS | 9级 | 微量 | 少量 | 有残 | 严残 | 有残 | 有残 |  | 周菊明
2017-04-06 | 14:30 | GH16 | 17004538 | 260 | 198 | 偏黄 | 20 | 3 | 8.5 | 入图库 | PASS | PASS | 9级 | 微量 | 少量多 | 有残 | 严残 | 有残 | 有残 | 100OK90微残 | 周菊明
2017-04-06 | 14:30 | MG6 | 17004501 | 270 | 142 | PASS | 20 | 1.5 | 0.5 | 99.54 | PASS | PASS | 9级 | 微量 | 少量 | 有残 | 严残 | 有残 | 有残 | 70oK 60断 | 周菊明
2017-04-06 | 14:30 | 8BL205 | 17004514 | 240 | 183 | PASS | 20 | 2.5 | 3.5 | 99.87 | PASS | PASS | 9级 | 微量 | 少量 | 有残 | 严残 | 有残 | 有残 | 1100K100断 | 周菊明
2017-04-06 | 15:30 | 6GHB | 17004512 | 262 | 202 | 偏黄 | 20 | 2.5 | 8 | 99.84 | PASS | PASS | 9级 | 微量 | 少量 | 有残 | 严残 | 有残 | 有残 | 100OK,90断 | 周菊明
2017-04-06 | 15:30 | HD2中京 2 | 17004498 | 120 | 78 |  | 20 |  |  | 99.68 | PASS | PASS | 9级 | 微量 | 少量 | 有残 | 严残 | 有残 | 有残 |  | 李小娟
2017-04-06 | 15:30 | SP02深圳崇达 | 17004456 | 228 | 145 | PASS | 20 | 3 | 2 | 99.77 | PASS | PASS | 10级 | 微量 | 少量 | 少量多 | 有残 | 有残 | 有残 | 80oK 70微残 | 李小娟
2017-04-06 | 17:30 | 75GHB | 17004506 | 268 | 208 | 偏黄 | 20 | 2.5 | 6 | 99.69 | PASS | PASS | 10级 | 微量 | 少量 | 有残 | 严残 | 有残 | 有残 | 800K70断 | 李小娟
2017-04-06 | 19:30 | SP02深圳崇达 | 17004485 | 227 | 137 | PASS | 20 | 4 | 0.5 | 99.52 | PASS | PASS | 10级 | 微量 | 少量 | 少量多 | 有残 | 有残 | 有残 | 80oK 70微残 | 李建丽
2017-04-06 | 19:30 | HD8(2) | 17004470 | 108 |  |  | 20 |  |  | 99.67 | PASS | PASS | 10级 | 微量 | 少量 | 有残 | 严残 | 有残 | 有残 |  | 李建丽
2017-04-06 | 20:30 | GH1801 | 17004508 | 360 | 280 | PASS | 20 | 2 | 7 | 99.75 | 气泡破裂烤后成黑点 | PASS | 11级残 | 微量 | 少量 | 有残 | 严残 | 有残 | 有残 | 90oK 80微残 | 李建丽
2017-04-06 | 20:30 | HD2 (2) | 17004497 | 123 | 72 |  | 20 |  |  | 99.52 | PASS | PASS | 11级 | 微量 | 少量 | 有残 | 严残 | 有残 | 有残 |  | 李建丽
2017-04-06 | 20:30 | MG60 | 17004510 | 260 | 187 | PASS | 20 | 2.5 | 1 | 99.68 | PASS | PASS | 11级残 | 微量 | 少量 | 有残 | 严残 | 有残 | 有残 | 800K70断 | 李建丽
2017-04-06 | 20:30 | 8BK5 | 17004483 | 260 | 190 | PASS | 20 | 2.5 | 5.5 | 99.78 | PASS | PASS | 10级 | 微量 | 少量 | 有残 | 显不净 | 有残 | 有残 | 900K80断 | 李建丽
2017-04-06 | 20:30 | HD2 (1) | 17004497 | 122 | 73 |  | 20 |  |  | 99.73 | PASS | PASS | 11级 | 微量 | 少量 | 有残 | 严残 | 有残 | 有残 |  | 李建丽
2017-04-06 | 20:30 | HD23 | 17004500 | 126 |  |  | 25 |  |  | 99.01 | PASS | PASS | 11级 | 微量 | 少量 | 有残 | 严残 | 有残 | 有残 |  | 李建丽
2017-04-06 | 22:30 | SP02深圳崇达 | 17004486 | 226 | 142 | PASS | 20 | 2 | 3 | 99.57 | PASS | PASS | 11级残 | 微量 | 少量 | 有残 | 严残 | 有残 | 有残 | 800K70断 | 李小娟
2017-04-06 | 22:30 | HD16 | 17004559 | 120 | 68 |  | 20 |  |  | 99.52 | PASS | PASS | 11级 | 微量 | 少量 | 有残 | 严残 | 有残 | 有残 |  | 李小娟
2017-04-06 | 22:30 | HD2 (2) | 17004496 | 128 | 68 |  | 20 |  |  | 99.84 | PASS | PASS | 11级 | 微量 | 少量 | 有残 | 严残 | 有残 | 有残 |  | 李小娟
2017-04-06 | 22:30 | 18GHB低粘度 | 17004502 | 130 | 92 | 浅了 | 20 | 2.5 | 7 | 99.66 | PASS | PASS | 12级残 | 微量 | 少量 | 有残 | 严残 | 有残 | 有残 | 90oK 80微残 | 李小娟 |  | 表样
2017-04-06 | 22:30 | 8BKT11 | 17004484 | 263 | 100 | PASS | 25 | 1 | 0 | 99.87 | PASS | PASS | 10级残 | 微量 | 少量 | 有残 | 严残 | 有残 | 有残 | 110OK100断 | 李小娟
2017-04-06 | 23:30 | 8G04 | 17004540 | 240 | 185 | PASS | 20 | 2 | 9 | 99.48 | PASS | PASS | 11级 | 微量 | 少量 | 有残 | 严残 | 有残 | 有残 | 800K70断 | 李小娟
2017-04-06 | 23:30 | HD2 (1) | 17004533 | 128 |  |  | 20 |  |  | 99.57 | PASS | PASS | 11级 | 微量 | 少量 | 有残 | 严残 | 有残 | 有残 | 800K70断 | 李小娟
2017-04-06 | 23:30 | HD2 (2) | 17004496 | 123 |  |  | 20 |  |  | 99.52 | PASS | PASS | 11级 | 微量 | 少量 | 有残 | 严残 | 有残 | 有残 |  | 李小娟
2017-04-06 | 24:00 | HD12 | 17004406 | 72 | 40 |  | 20 |  |  | 99.84 | PASS | PASS | 11级 | 微量 | 少量 | 有残 | 严残 | 有残 | 有残 |  | 李小娟
2017-04-07 | 8:00 | 8WL501 | 17004524 | 250 |  | PASS | 20 | 4 | 7 | 99.33 | PASS | PASS | 6级 | 微量 | 有残 | 严残 |  | 有残 | 有残 | 1100K100断 | 黄桂泉
2017-04-07 | 8:00 | 8G04 | 17004541 | 232 | 178 | PASS | 20 | 2 | 3.5 | 99.26 | PASS | PASS | 11级 | 微量 | 少量 | 有残 | 严残 | 有残 | 有残 | 900K80断 | 黄桂泉
2017-04-07 | 8:00 | 30G07 | 17004481 | 140 | 102 | PASS | 20 | 2.5 | 0.2 | 99.41 | PASS | PASS | 11级 | 微量 | 少量 | 有残 | 严残 | 有残 | 有残 | 900K80断 | 黄桂泉
2017-04-07 | 8:00 | 09BL60 | 17004545 | 328 |  | PASS | 20 | 2 | 3 | 99.54 | PASS | PASS | 10级 | 微量 | 少量 | 有残 | 严残 | 有残 | 有残 | 800K70断 | 黄桂泉 |  | 样
2017-04-07 | 8:00 | MG3101江门崇达 | 17004511 | 290 | 188 | PASS | 20 | 1 | 0 | 99.65 | PASS | PASS | 11级 | 微量 | 少量 | 有残 | 严残 | 有残 | 有残 | 60OK 50断 | 黄桂泉
2017-04-07 | 8:00 | 8G01中京 低 | 17004503 | 222 | 180 | PASS | 20 | 2 | 4 | 99.47 | PASS | PASS | 11级残 | 微量 | 少量 | 有残 | 严残 | 有残 | 有残 | 900K80断 | 黄桂泉
2017-04-07 | 8:00 | HD8 1 | 17004470 | 109 | 66 |  | 20 |  |  | 99.28 | PASS | PASS | 10级 | 微量 | 少量 | 有残 | 严残 | 有残 | 有残 |  | 黄桂泉
2017-04-07 | 9:30 | HD2 1 | 17004532 | 125 | 80 |  | 20 |  |  | 99.39 | PASS | PASS | 10级 | 微量 | 少量 | 有残 | 严残 | 有残 | 有残 |  | 黄桂泉
2017-04-07 | 9:30 | HD12 | 17004472 | 78 | 52 |  | 20 |  |  | 99.59 | PASS | PASS | 10级 | 微量 | 少量 | 有残 | 严残 | 有残 | 有残 |  | 黄桂泉
2017-04-07 | 9:30 | HD2 2 | 17004532 | 125 | 78 |  | 20 |  |  | 99.44 | PASS | PASS | 10级 | 微量 | 少量 | 有残 | 严残 | 有残 | 有残 |  | 黄桂泉
2017-04-07 | 9:30 | HD2 2 | 17004533 | 129 | 80 |  | 20 |  |  | 99.43 | PASS | PASS | 10级 | 微量 | 少量 | 有残 | 严残 | 有残 | 有残 |  | 黄桂泉
2017-04-07 | 9:30 | 8BL16金像 | 17004513 | 128 | 103 | PASS | 20 | 4.5 | 4.2 | 99.21 | PASS | PASS | 11级残 | 微量 | 少量 | 有残 | 严残 | 有残 | 有残 | 70oK 60断 | 周菊明
2017-04-07 | 9:30 | DSP66HF01 | 17004610 | 240 | 180 | 偏绿 | 20 |  |  | 99.18 | PASS | PASS | 11级残 | 微量 | 少量 | 有残 | 严残 | 有残 | 有残 | 70oK 60断 | 周菊明
2017-04-07 | 10:30 | DSP66HF01(1) | 17004562 | 247 | 185 | 偏绿 | 20 | 3.2 | 10.5 | 99.37 | PASS | PASS | 10级残 | 微量 | 少量 | 有残 | 严残 | 有残 | 有残 | 50OK40断 | 周菊明
2017-04-07 | 10:30 | DSP66HF01(2) | 17004562 | 244 | 185 | 偏绿 | 20 | 3.5 | 12 | 99.42 | PASS | PASS | 10级残 | 微量 | 少量 | 有残 | 严残 | 有残 | 有残 | 50OK40断 | 周菊明
2017-04-07 | 10:30 | HD31 | 17004565 | 114 | 78 |  | 20 |  |  | 99.55 | PASS | PASS | 10级 | 微量 | 少量 | 有残 | 严残 | 有残 | 有残 |  | 周菊明
2017-04-07 | 10:30 | HD21(2) | 17004534 | 90 | 48 |  | 20 |  |  | 99.47 | PASS | PASS | 10级 | 微量 | 少量 | 有残 | 严残 | 有残 | 有残 |  | 周菊明
2017-04-07 | 10:30 | HD21(1) | 17004534 | 100 | 48 |  | 20 |  |  | 99.68 | PASS | PASS | 10级 | 微量 | 少量 | 有残 | 严残 | 有残 | 有残 |  | 周菊明
2017-04-07 | 10:30 | G3 12 | 17004560 | 260 | 200 | PASS | 20 | 3.5 | 8.5 | 99.23 | PASS | PASS | 12级残 | 微量 | 少量 | 有残 | 严残 | 有残 | 有残 | 800K70断 | 周菊明 |  | 样
2017-04-07 | 11:00 | 25G | 17004564 | 268 | 205 | PASS | 20 | 1.8 | 9 | 99.22 | PASS | PASS | 11级 | 微量 | 少量 | 有残 | 严残 | 有残 | 有残 | 140OK130微残 | 周菊明
2017-04-07 | 11:00 | GH4001 | 17004544 | 340 | 262 | PASS | 20 | 2 | 12.5 | 99.27 | PASS | PASS | 11级 | 微量 | 少量 | 有残 | 严残 | 有残 | 有残 | 800K70断 | 周菊明
2017-04-07 | 12:00 | SP8T3 | 17004520 | 200 | 120 | PASS | 20 | 2.5 | 1.5 | 99.69 | PASS | PASS | 11级 | 微量 | 少量 | 有残 | 严残 | 有残 | 有残 | 800K70断 | 周菊明
2017-04-07 | 12:00 | 8G01永隆 1 | 17004580 | 94 | 70 | PASS | 20 | 3.5 | 11 | 99.58 | PASS | PASS | 10级 | 微量 | 少量 | 有残 | 严残 | 有残 | 有残 | 900K80断 | 周菊明
2017-04-07 | 12:00 | GL5金象 | 17004539 | 120 | 82 | PASS | 20 | 3.5 | 6 | 99.43 | PASS | PASS | 10级 | 微量 | 少量 | 有残 | 严残 | 有残 | 有残 | 60OK 50断 | 周菊明
2017-04-07 | 13:30 | HD8A | 17004574 | 100 | 54 |  | 20 |  |  | 99.58 | PASS | PASS | 10级 | 微量 | 少量 | 有残 | 严残 | 有残 | 有残 |  | 周菊明
2017-04-07 | 13:30 | HD2 1 | 17004572 | 130 | 82 |  | 20 |  |  | 99.37 | PASS | PASS | 10级 | 微量 | 少量 | 有残 | 严残 | 有残 | 有残 |  | 周菊明
2017-04-07 | 13:30 | G312 | 17004261 | 260 | 200 | PASS | 20 | 2.5 | 4.5 | 99.53 | PASS | PASS | 10级 | 微量 | 少量 | 有残 | 严残 | 有残 | 有残 | 70oK 60断 | 周菊明 |  | 下一箱 |  |  | 样
2017-04-07 | 13:30 | 8G04 | 17004542 | 230 | 198 | PASS | 20 | 2.5 | 8.5 | 99.41 | PASS | PASS | 10级 | 微量 | 少量 | 有残 | 显不净 | 有残 | 有残 | 900K80断 | 周菊明
2017-04-07 | 14:30 | SP8T3 | 17004519 | 200 | 130 | PASS | 20 | 4.3 | 1.5 | 99.55 | PASS | PASS | 11级 | 微量 | 少量 | 有残 | 严残 | 有残 | 有残 | 800K70断 | 谭娇娇
2017-04-07 | 14:30 | GH4001 | 17004582 | 330 | 256 | PASS | 20 | 2.7 | 10 | 99.61 | 气泡破裂烤后成黑点 | PASS | 12级 | 微量 | 少量 | 有残 | 严残 | 有残 | 有残 | 60ok50微残 | 谭娇娇
2017-04-07 | 14:30 | SK11 | 17004479 | 340 | 258 | PASS | 22.5 |  |  | 99.27 | PASS | PASS | 11级 | 微量 | 少量 | 有残 | 严残 | 有残 | 有残 | 90oK 80微残 | 谭娇娇
2017-04-07 | 14:30 | 8G01永隆{2} | 17004580 | 98 |  | PASS | 20 | 4 | 9.5 | 99.82 | PASS | PASS | 11级 | 微量 | 少量 | 有残 | 严残 | 有残 | 有残 |  | 谭娇娇
2017-04-07 | 14:30 | HD2 (1) | 17004573 | 128 | 78 |  | 20 |  |  | 99.65 | PASS | PASS | 11级 | 微量 | 少量 | 有残 | 严残 | 有残 | 有残 |  | 谭娇娇
2017-04-07 | 14:30 | 8G04 | 17004576 | 230 | 200 | PASS | 20 | 2.5 | 7.5 | 99.91 | PASS | PASS | 10级 | 微量 | 少量 | 有残 | 严残 | 有残 | 有残 | 800K70断 | 谭娇娇
2017-04-07 | 15:30 | 8BL205 | 17004585 | 230 | 180 | PASS | 20 | 2.5 | 6.5 | 99.58 | PASS | PASS | 9级 | 微量 | 少量 | 有残 | 严残 | 有残 | 有残 | 100OK90微残 | 李小娟
2017-04-07 | 15:30 | 8G04(1) | 17004577 | 230 | 180 | PASS | 20 | 2.5 | 9 | 99.74 | PASS | PASS | 10级残 | 微量 | 少量 | 有残 | 显不净 | 有残 | 有残 | 80oK 70微残 | 李小娟
2017-04-07 | 15:30 | HD2 (2) | 17004573 | 125 | 78 |  | 20 |  |  | 99.37 | PASS | PASS | 10级残 | 微量 | 少量 | 有残 | 显不净 | 有残 | 有残 |  | 李小娟
2017-04-07 | 15:30 | HD2 (2) | 17004572 | 128 | 80 |  | 20 |  |  | 99.49 | PASS | PASS | 9级 | 微量 | 少量 | 有残 | 显不净 | 有残 | 有残 |  | 李小娟
2017-04-07 | 17:30 | HD24(1) | 17004575 | 106 | 75 |  | 20 |  |  | 99.38 | PASS | PASS | 10级 | 微量 | 少量 | 有残 | 严残 | 有残 | 有残 |  | 李小娟
2017-04-07 | 17:30 | 8BL16金像 | 17004584 | 123 | 102 | PASS | 20 | 5 | 5 | 99.68 | PASS | PASS | 11级 | 微量 | 少量 | 少量多 | 有残 | 有残 | 有残 | 80oK(70微残) | 李小娟
2017-04-07 | 19:30 | SK30B | 17004543 | 394 | 288 | PASS | 20 |  |  | 99.52 | PASS | PASS | 10级 | 微量 | 少量 | 少量多 | 有残 | 有残 | 有残 |  | 李建丽 |  | 样
2017-04-07 | 19:30 | SP02深圳崇达 | 17004547 | 220 | 140 | PASS | 20 | 5 | 0.5 | 99.48 | PASS | PASS | 11级残 | 微量 | 少量 | 少量多 | 有残 | 有残 | 有残 | 800K70断 | 李建丽 |  | 样
2017-04-07 | 21:00 | 8G04(2) | 17004577 | 236 | 190 | PASS | 20 | 3 | 8 | 99.55 | PASS | PASS | 10级 | 微量 | 少量 | 有残 | 显不净 | 有残 | 有残 | 80oK 70微残 | 李小娟
2017-04-07 | 21:00 | SP02深圳崇达 | 17004548 | 230 | 148 | PASS | 20 | 4 | 1 | 99.47 | PASS | PASS | 11级残 | 微量 | 少量 | 有残 | 严残 | 有残 | 有残 | 80oK 70微残 | 李小娟
2017-04-07 | 21:00 | GH4801 | 17004566 | 268 | 220 | 偏黄 | 20 | 2 | 11 | 99.68 | PASS | PASS | 10级 | 微量 | 少量 | 有残 | 严残 | 有残 | 有残 | 900K80断 | 李小娟
2017-04-07 | 21:00 | MG3101大连崇达试样1 | 17004625 | 330 |  | PASS | 20 | 1.5 | 0.5 | 98.98 | PASS | PASS | 11级 | 微量 | 少量 | 有残 | 严残 | 有残 | 有残 | 70OK60微残 | 李小娟
2017-04-07 | 21:00 | 8G04建业 | 17004579 | 190 | 150 | PASS | 20 | 3 | 9 | 99.22 | PASS | PASS | 10级 | 微量 | 少量 | 有残 | 显不净 | 有残 | 有残 | 80oK 70微残 | 李小娟
2017-04-07 | 21:00 | 8G04 | 17004578 | 240 | 192 | PASS | 20 | 2.5 | 9.5 | 99.27 | PASS | PASS | 10级 | 微量 | 少量 | 有残 | 显不净 | 有残 | 有残 | 800K70断 | 李小娟
2017-04-07 | 22:00 | HB16 | 17004537 | 80 | 38 |  | 20 |  |  | 99.53 | PASS | PASS | 10级 | 微量 | 少量 | 有残 | 严残 | 有残 | 有残 |  | 李小娟
2017-04-07 | 22:00 | 8BK5 | 17004586 | 232 | 190 | 浅了 | 20 | 2.5 | 10 | 99.41 | PASS | PASS | 10级 | 微量 | 少量 | 有残 | 严残 | 有残 | 有残 | 900K80断 | 李小娟
2017-04-07 | 22:00 | GH15 | 17004678 | 270 | 210 | PASS | 20 | 2 | 9 | 99.55 | PASS | PASS | 10级 | 微量 | 少量 | 有残 | 显不净 | 有残 | 有残 | 100OK90微残 | 李小娟
2017-04-07 | 23:30 | HD24(2) | 17004575 | 100 |  |  | 20 |  |  | 99.68 | PASS | PASS | 10级 | 微量 | 少量 | 有残 | 严残 | 有残 | 有残 |  | 李建丽
2017-04-07 | 23:30 | WB51 | 17004596 | 250 | 222 | PASS | 20 | 3 | 9 | 99.52 | PASS | PASS | 6级 | 微量 | 有残 | 严残 |  | 有残 | 有残 | 130OK120残 | 李建丽
2017-04-07 | 23:30 | 8BKH2 | 17004587 | 180 |  | 色相不一样 | 20 | 2 | 8 | 99.69 | PASS | PASS | 9级 | 微量 | 少量 | 有残 | 严残 | 有残 | 有残 | 120OK110微 | 李建丽
2017-04-07 | 24:30 | 23GHB | 17004583 | 263 | 210 | 稍浅 | 20 | 2.5 | 9.5 | 99.63 | PASS | PASS | 12级残 | 微量 | 少量 | 有残 | 严残 | 有残 | 有残 | 80oK 70微残 | 李小娟
2017-04-08 | 8:00 | DSP66HF01 | 17004624 | 249 | 200 | 浅了 | 20 | 2 | 7 | 99.42 | PASS | PASS | 11级残 | 微量 | 少量 | 有残 | 显不净 | 有残 | 有残 | 800K70断 | 李小娟
2017-04-08 | 8:00 | HB31 | 17004563 | 150 | 132 |  | 25 |  |  | 98.53 | PASS | PASS | 8级 | 微量 | 少量 | 有残 | 严残 | 有残 | 有残 |  | 李小娟
2017-04-08 | 9:30 | HD2低粘度2 | 17004690 | 85 | 52 |  | 20 |  |  | 99.69 | PASS | PASS | 9级 | 微量 | 少量 | 有残 | 显不净 | 有残 | 有残 |  | 谭娇娇
2017-04-08 | 9:30 | 8BKT11 | 17004546 | 260 |  | PASS | 20 | 1 | 0.5 | 99.48 | PASS | PASS | 9级 | 微量 | 少量 | 有残 | 严残 | 有残 | 有残 | 120OK110微 | 谭娇娇
2017-04-08 | 9:30 | 09BL60 | 17004613 | 320 |  | PASS | 20 | 3 | 3.5 | 99.75 | PASS | PASS | 9级 | 微量 | 少量 | 有残 | 严残 | 有残 | 有残 | 90oK 80残 | 谭娇娇
2017-04-08 | 10:00 | 8BL205 | 17004616 | 239 | 182 | PASS | 20 | 1.5 | 4.2 | 99.47 | PASS | PASS | 9级 | 微量 | 少量 | 有残 | 严残 | 有残 | 有残 | 100OK90微残 | 李小娟
2017-04-08 | 10:00 | 8BL2 | 17004614 | 232 | 182 | PASS | 20 | 1.2 | 4.2 | 99.59 | PASS | PASS | 9级 | 微量 | 少量 | 有残 | 严残 | 有残 | 有残 | 900K80断 | 李小娟
2017-04-08 | 10:00 | HD2低粘度1 | 17004691 | 94 | 62 |  | 20 |  |  | 99.37 | PASS | PASS | 9级 | 微量 | 少量 | 有残 | 显不净 | 有残 | 有残 |  | 李小娟
2017-04-08 | 11:00 | GH15 | 17004688 | 267 | 208 | PASS | 20 | 2.5 | 10 | 99.63 | PASS | PASS | 10级 | 微量 | 少量 | 有残 | 显不净 | 有残 | 有残 | 100OK90断 | 李小娟
2017-04-08 | 11:00 | GH10 | 17004608 | 264 | 202 | PASS | 20 | 2 | 11 | 99.89 | 气泡破裂烤后成黑点 | PASS | 10级残 | 微量 | 少量 | 有残 | 显不净 | 有残 | 有残 | 100OK90微残 | 李小娟
2017-04-08 | 13:30 | GH1602 | 17004611 | 277 | 210 | PASS | 20 | 2 | 3.5 | 99.85 | 气泡破裂烤后成黑点 | PASS | 10级 | 微量 | 少量 | 有残 | 严残 | 有残 | 有残 |  | 谭娇娇
2017-04-08 | 13:30 | 9G | 17004637 | 260 | 198 | PASS | 20 | 1.5 | 5 | 99.62 | PASS | PASS | 11级 | 微量 | 少量 | 有残 | 严残 | 有残 | 有残 |  | 谭娇娇
2017-04-08 | 13:30 | 8G04试样 | 17004638 | 240 | 182 | PASS | 20 | 2 | 9 | 99.53 | PASS | PASS | 10级 | 微量 | 少量 | 有残 | 严残 | 有残 | 有残 |  | 谭娇娇
2017-04-08 | 13:30 | SK28 | 17004509 | 382 | 262 | PASS | 20 |  |  | 99.51 | PASS | PASS | 12级残 | 微量 | 少量 | 有残 | 严残 | 有残 | 有残 |  | 谭娇娇
2017-04-08 | 14:00 | SP02深圳崇达 | 17004591 | 220 | 135 | PASS | 20 | 5 | 1 | 99.12 | PASS | PASS | 10级 | 微量 | 少量 | 有残 | 严残 | 有残 | 有残 |  | 谭娇娇
2017-04-08 | 14:00 | HD2 1 | 17004604 | 129 | 82 |  | 20 |  |  | 99.45 | PASS | PASS | 10级 | 微量 | 少量 | 有残 | 严残 | 有残 | 有残 |  | 谭娇娇
2017-04-08 | 15:00 | HD22试样2 | 17004636 | 148 | 98 |  | 20 |  |  | 99.22 | PASS | PASS | 10级 | 微量 | 少量 | 有残 | 严残 | 有残 | 有残 |  | 谭娇娇
2017-04-08 | 17:30 | HD2 (2) | 17004604 | 120 | 75 |  | 20 |  |  | 99.54 | PASS | PASS | 11级 | 微量 | 少量 | 有残 | 严残 | 有残 | 有残 |  | 周菊明
2017-04-08 | 17:30 | HD36HF | 17004680 | 150 |  |  | 20 |  |  | 99.37 | PASS | PASS | 11级 | 微量 | 少量 | 有残 | 严残 | 有残 | 有残 |  | 周菊明
2017-04-08 | 17:30 | 28GHB | 17004641 | 187 | 134 | PASS | 20 | 3.5 | 7.5 | 99.28 | PASS | PASS | 11级 | 微量 | 少量 | 有残 | 显不净 | 有残 | 有残 | 60OK 50断 | 周菊明 |  | 下一箱
2017-04-08 | 17:30 | GH43 | 17004644 | 260 | 200 | 浅了 | 20 | 3 | 7.5 | 99.37 | 有气泡 | PASS | 10级 | 微量 | 少量 | 有残 | 显不净 | 有残 | 有残 | 1100K100断 | 周菊明
2017-04-08 | 17:30 | 8Y | 17004598 | 268 | 206 |  | 20 | 3 | 7 | 99.47 | PASS | PASS | 10级 | 微量 | 少量 | 有残 | 严残 | 有残 | 有残 | 140OK130微残 | 周菊明
2017-04-08 | 17:30 | 8BL7S | 17004615 | 275 | 213 | 浅了 | 20 | 2.5 | 8.5 | 98.58 | PASS | PASS | 8级残 | 微量 | 少量 | 有残 | 严残 | 有残 | 有残 | 1100K100断 | 周菊明
2017-04-08 | 17:30 | SP02深圳崇达 | 17004617 | 226 | 132 |  | 20 | 3.5 | 1 | 99.12 | PASS | PASS | 11级 | 微量 | 少量 | 有残 | 严残 | 有残 | 有残 | 800K70断 | 周菊明
2017-04-08 | 19:30 | SK3603 | 17004643 | 346 |  | PASS | 20 |  |  | 99.53 | PASS | PASS | 13级 | 微量 | 少量 | 有残 | 严残 | 有残 | 有残 | 70oK 60断 | 李建丽
2017-04-08 | 19:30 | SP02深圳崇达 | 17004618 | 223 |  | PASS | 20 | 5 | 1 | 99.41 | PASS | PASS | 12级 | 微量 | 少量 | 有残 | 严残 | 有残 | 有残 | 800K70断 | 李建丽
2017-04-08 | 19:30 | HD8 无卤素 | 17004689 | 110 |  |  | 20 |  |  | 99.55 | PASS | PASS | 9级 | 微量 | 少量 | 有残 | 严残 | 有残 | 有残 |  | 李建丽
2017-04-08 | 20:30 | 8BK | 17004648 | 190 | 133 | 深了 | 20 | 2.5 | 7 | 99.57 | PASS | PASS | 10级 | 微量 | 少量 | 有残 | 严残 | 有残 | 有残 | 150OK140微残 | 李建丽
2017-04-08 | 20:30 | 8BL16金像 | 17004646 | 124 | 95 |  | 20 | 2.6 | 6 | 99.37 | PASS | PASS | 12级残 | 微量 | 少量 | 有残 | 严残 | 有残 | 有残 | 70OK60微断 | 李建丽
2017-04-08 | 21:30 | 8G26 | 17004696 | 236 | 176 |  | 20 | 2 | 8 | 99.59 | PASS | PASS | 11级残 | 微量 | 少量 | 有残 | 显不净 | 有残 | 有残 | 90oK 80微残 | 李建丽
2017-04-08 | 21:30 | GH6华新 | 17004642 | 180 | 142 | PASS | 20 | 3 | 10 | 99.37 | PASS | PASS | 12级残 | 微量 | 少量 | 有残 | 严残 | 有残 | 有残 | 800K70断 | 李建丽
2017-04-08 | 21:30 | HD2 (1) | 17004633 | 125 | 69 |  | 20 |  |  | 99.63 | PASS | PASS | 11级 | 微量 | 少量 | 有残 | 严残 | 有残 | 有残 |  | 李建丽
2017-04-08 | 21:30 | 20G2联泰 | 17004612 | 160 | 118 | PASS | 20 | 1.5 | 0 | 99.89 | PASS | PASS | 11级残 | 微量 | 少量 | 有残 | 显不净 | 有残 | 有残 | 1100K100断 | 李建丽
2017-04-08 | 22:30 | SP02深圳崇达 | 17004592 | 230 | 140 | PASS | 20 | 4.5 | 2 | 99.47 | PASS | PASS | 10级 | 微量 | 少量 | 有残 | 显不净 | 有残 | 有残 | 900K80断 | 周菊明
2017-04-08 | 23:00 | HD2 2 | 17004233 | 120 | 66 |  | 20 |  |  | 99.63 | PASS | PASS | 10级 | 微量 | 少量 | 有残 | 显不净 | 有残 | 有残 |  | 周菊明
2017-04-10 | 8:00 | 8BL30HF | 17004679 | 305 |  | 浅了 | 20 | 2.5 | 7 | 9.58 | PASS | PASS | 10级 | 微量 | 少量 | 有残 | 严残 | 有残 | 有残 | 70oK 60断 | 周菊明
2017-04-10 | 8:00 | 6GHB深色 | 17004666 | 225 | 169 | PASS | 20 | 2.5 | 10.5 | 99.37 | PASS | PASS | 10级 | 微量 | 少量 | 严残 | 显不净 | 有残 | 有残 | 800K70断 | 周菊明
2017-04-10 | 8:00 | HD8 1 | 17004606 | 108 | 60 |  | 20 |  |  | 99.37 | PASS | PASS | 10级 | 微量 | 少量 | 有残 | 严残 | 有残 | 有残 |  | 周菊明
2017-04-10 | 9:30 | 09BL6加深 | 17004670 | 260 | 210 | PASS | 20 | 3 | 3 | 99.47 | 气泡破裂烤后成黑点 | PASS | 11级 | 微量 | 少量 | 有残 | 严残 | 有残 | 有残 | 80oK 70微残 | 李建丽
2017-04-10 | 9:30 | MG31 | 17004668 | 330 |  | PASS | 20 | 1.5 | 0.2 | 98.78 | PASS | PASS | 11级 | 微量 | 少量 | 有残 | 严残 | 有残 | 有残 |  | 李建丽
2017-04-10 | 9:30 | HD5(1) | 17004635 | 78 | 52 |  | 20 |  |  | 99.47 | PASS | PASS | 11级 | 微量 | 少量 | 有残 | 显不净 | 有残 | 有残 |  | 李建丽
2017-04-10 | 9:30 | HD8(2) | 17004606 | 107 | 62 |  | 20 |  |  | 99.37 | PASS | PASS | 11级 | 微量 | 少量 | 有残 | 严残 | 有残 | 有残 |  | 李建丽
2017-04-10 | 10:30 | HD5 2 | 17004635 | 76 | 57 |  | 20 |  |  | 99.53 | PASS | PASS | 11级 | 微量 | 少量 | 有残 | 显不净 | 有残 | 有残 |  | 李建丽
2017-04-10 | 10:30 | 09BL6 | 17004671 | 270 | 230 | PASS | 20 | 2.5 | 4 | 99.41 | 气泡破裂烤后成黑点 | PASS | 12级 | 微量 | 少量 | 有残 | 严残 | 有残 | 有残 | 70oK 60断 | 李建丽
2017-04-10 | 10:30 | 8BL2 | 17004647 | 235 | 188 | PASS | 20 | 2 | 5 | 99.55 | PASS | PASS | 11级 | 微量 | 少量 | 有残 | 严残 | 有残 | 有残 | 800K70断 | 李建丽
2017-04-10 | 11:00 | GH15 | 17004665 | 270 | 210 | PASS | 20 |  |  | 99.57 | PASS | PASS | 11级 | 微量 | 少量 | 有残 | 显不净 | 有残 | 有残 | 90oK 80微残 | 李建丽
2017-04-10 | 14:30 | GH1602 | 17004718 | 270 | 180 | PASS | 20 | 1 | 1.5 | 99.37 | PASS | PASS | 11级 | 微量 | 少量 | 有残 | 显不净 | 有残 | 有残 | 1100K100断 | 谭娇娇
2017-04-10 | 14:30 |  | 17004667 | 128 | 96 | PASS | 20 | 2.5 | 6.5 | 99.63 | PASS | PASS | 11级 | 微量 | 少量 | 有残 | 显不净 | 有残 | 有残 | 70oK 60断 | 谭娇娇
2017-04-10 | 14:30 | HB36 | 17004663 | 300 | 280 | PASS | 20 |  |  | 99.89 | PASS | PASS | 11级 | 微量 | 少量 | 有残 | 严残 | 有残 | 有残 |  | 谭娇娇
2017-04-10 | 14:30 | 8G04 | 17004715 | 230 | 180 | PASS | 20 | 2 | 8.5 | 99.85 | PASS | PASS | 10级 | 微量 | 少量 | 有残 | 显不净 | 有残 | 有残 | 800K70断 | 谭娇娇
2017-04-10 | 15:30 | 8G04 | 17004716 | 232 | 180 | PASS | 20 | 2.8 | 6 | 99.37 | PASS | PASS | 10级 | 微量 | 少量 | 有残 | 显不净 | 有残 | 有残 | 800K70断 | 李小娟 |  | 下一箱
2017-04-10 | 15:30 | WB56 | 17004681 | 240 | 212 | PASS | 20 | 2 | 12 | 99.53 | PASS | PASS | 6级 | 微量 | 少量 | 严残 |  | 有残 | 有残 | 140OK130微残 | 李小娟
2017-04-10 | 15:30 | SP02深圳崇达 | 17004673 | 226 | 139 | PASS | 20 | 3.5 | 5 | 99.41 | PASS | PASS | 11级 | 微量 | 少量 | 少量多 | 严残 | 有残 | 有残 | 80oK 70微残 | 李小娟
2017-04-10 | 17:30 | SP02深圳崇达 | 17004652 | 228 | 140 | PASS | 20 | 3 | 2.5 | 99.55 | PASS | PASS | 11级 | 微量 | 少量 | 少量多 | 严残 | 有残 | 有残 | 80oK 70微残 | 李小娟
2017-04-10 | 17:30 | 8BKH5 | 17004672 | 240 | 185 | PASS | 20 | 2 | 8 | 99.65 | PASS | PASS | 9级 | 微量 | 少量 | 有残 | 显不净 | 有残 | 有残 | 140OK130微残 | 李小娟
2017-04-10 | 17:30 | 09BL | 17004721 | 240 | 182 | PASS | 20 | 2 | 4 | 99.66 | PASS | PASS | 9级 | 微量 | 少量 | 有残 | 显不净 | 有残 | 有残 | 130OK120残 | 李小娟
2017-04-10 | 17:30 | G602 | 17004713 | 310 | 244 | PASS | 20 | 2.5 | 9 | 99.79 | PASS | PASS | 10级 | 微量 | 少量 | 有残 | 显不净 | 有残 | 有残 | 80oK 70微残 | 李小娟
2017-04-10 | 19:30 | GH15 | 17004709 | 245 | 182 | PASS | 20 | 3.5 | 10 | 99.75 | PASS | PASS | 9级 | 微量 | 少量 | 有残 | 严残 | 有残 | 有残 | 100OK90断 | 黄桂泉
2017-04-10 | 19:30 | 9G201 | 17004717 | 267 | 182 | PASS | 20 | 1 | 0 | 99.36 | PASS | PASS | 9级 | 微量 | 少量 | 有残 | 严残 | 有残 | 有残 | 60OK 50断 | 黄桂泉
2017-04-10 | 21:00 | 8G01中京 | 17004711 | 226 | 182 | PASS | 20 | 3 | 10 | 99.57 | PASS | PASS | 10级 | 微量 | 少量 | 有残 | 严残 | 有残 | 有残 | 80oK 70微残 | 黄桂泉
2017-04-10 | 21:00 | 23GHB | 17004645 | 268 | 203 | 偏黄 | 20 | 3.2 | 4 | 99.55 | PASS | PASS | 11级残 | 微量 | 少量 | 有残 | 严残 | 有残 | 有残 | 70OK60微残 | 黄桂泉
2017-04-10 | 21:00 | SP02深圳崇达 | 17004674 | 225 | 138 | PASS | 20 | 4 | 0.6 | 99.47 | PASS | PASS | 11级 | 微量 | 少量 | 有残 | 有残 | 有残 | 有残 | 80oK 70微残 | 黄桂泉
2017-04-10 | 21:00 | 8BL2 | 17004722 | 237 | 186 | PASS | 20 | 2.2 | 9 | 99.28 | PASS | PASS | 9级 | 微量 | 少量 | 有残 | 严残 | 有残 | 有残 | 120OK110微残 | 黄桂泉
2017-04-10 | 21:00 | 8G04建业 | 17004710 | 290 | 135 | PASS | 20 | 3.5 | 11 | 99.37 | PASS | PASS | 10级 | 微量 | 少量 | 有残 | 显不净 | 有残 | 有残 | 800K70断 | 黄桂泉
2017-04-10 | 22:30 | 8BKT | 17004723 | 263 | 170 | PASS | 25 | 2 | 0.5 | 99.49 | PASS | PASS | 9级 | 微量 | 少量 | 有残 | 严残 | 有残 | 有残 | 140OK130微残 | 黄桂泉
2017-04-10 | 22:30 | HS2 | 17004708 | 108 | 46 |  | 20 |  |  | 99.23 | PASS | PASS | 8级 | 微量 | 少量 | 有残 | 严残 | 有残 | 有残 |  | 黄桂泉
2017-04-10 | 23:30 | HD31 | 17004759 | 114 | 82 |  | 20 |  |  | 99.1 | PASS | PASS | 10级 | 微量 | 少量 | 有残 | 严残 | 有残 | 有残 |  | 黄桂泉
2017-04-10 | 23:30 | 8G01金禄试样 | 17004763 | 268 | 202 | PASS | 20 | 2 | 9 | 99.47 | PASS | PASS | 10级 | 微量 | 少量 | 有残 | 显不净 | 有残 | 有残 | 90oK 80微残 | 黄桂泉
2017-04-10 | 23:30 | HD2101 (1) | 17004662 | 110 | 56 |  | 20 |  |  | 9.52 | PASS | PASS | 10级 | 微量 | 少量 | 有残 | 显不净 | 有残 | 有残 |  | 黄桂泉
2017-04-10 | 24:00 | 8G10富盈 | 17004712 | 220 | 172 | 偏黄 | 20 | 2 | 9 | 99.38 | PASS | PASS | 10级 | 微量 | 少量 | 有残 | 显不净 | 有残 | 有残 | 80oK 70微残 | 黄桂泉
2017-04-10 | 24:00 | SP02深圳崇达 | 17004653 | 228 | 138 | PASS | 20 | 4.5 | 1.5 | 99.74 | PASS | PASS | 11级残 | 微量 | 少量 | 有残 | 有残 | 有残 | 有残 | 80oK 70微残 | 黄桂泉
2017-04-11 | 8:00 | 09BL1202 | 17004748 | 326 | 264 | PASS | 20 | 1.5 | 7 | 99.57 | PASS | PASS | 10级 | 微量 | 少量 | 有残 | 严残 | 有残 | 有残 | 900K80断 | 谭娇娇
2017-04-11 | 8:00 | G602万基隆 | 17004714 | 265 | 203 | PASS | 20 | 1.5 | 8.5 | 99.37 | 气泡破裂烤后成黑点 | PASS | 11级 | 微量 | 少量 | 有残 | 显不净 | 有残 | 有残 | 80oK 70微残 | 谭娇娇
2017-04-11 | 8:00 | GH4001 | 17004719 | 330 | 268 | PASS | 20 | 1.5 | 10 | 99.63 | PASS | PASS | 12级 | 微量 | 少量 | 有残 | 显不净 | 有残 | 有残 | 70OK60微断 | 谭娇娇
2017-04-11 | 8:00 | HD2101(2) | 17004662 | 110 | 82 |  | 20 |  |  | 99.89 | PASS | PASS | 11级 | 微量 | 少量 | 有残 | 显不净 | 有残 | 有残 |  | 谭娇娇
2017-04-11 | 8:00 | HD2 (1) | 17004704 | 126 | 82 |  | 20 |  |  | 99.85 | PASS | PASS | 11级残 | 微量 | 少量 | 有残 | 严残 | 有残 | 有残 |  | 谭娇娇
2017-04-11 | 9:00 | HD8(2) | 17004661 | 103 |  |  | 20 |  |  | 99.65 | PASS | PASS | 11级 | 微量 | 少量 | 有残 | 严残 | 有残 | 有残 |  | 谭娇娇
2017-04-11 | 9:00 | HD2 (1) | 17004736 | 128 | 70 |  | 20 |  |  | 99.23 | PASS | PASS | 11级 | 微量 | 少量 | 有残 | 严残 | 有残 | 有残 |  | 谭娇娇
2017-04-11 | 10:30 | 54G | 17004743 | 360 | 288 | 偏黄 | 20 | 2 | 11 | 99.51 | PASS | PASS | 11级 | 微量 | 少量 | 有残 | 显不净 | 有残 | 有残 | 900K80断 | 谭娇娇
2017-04-11 | 10:30 | HD2 (2) | 17004704 | 128 | 71 |  | 20 |  |  | 99.68 | PASS | PASS | 10级 | 微量 | 少量 | 有残 | 严残 | 有残 | 有残 | 800K70断 | 谭娇娇
2017-04-11 | 10:30 | 23GHB | 17004720 | 268 | 216 | 偏黄 | 20 | 2 | 3.8 | 99.79 | PASS | PASS | 12级残 | 微量 | 少量 | 有残 | 严残 | 有残 | 有残 |  | 谭娇娇
2017-04-11 | 10:30 | 9G | 17004741 | 223 | 176 | PASS | 20 | 1.5 | 5 | 99.89 | PASS | PASS | 10级 | 微量 | 少量 | 有残 | 严残 | 有残 | 有残 | 800K70断 | 谭娇娇
2017-04-11 | 10:30 | HD2 (2) | 17004736 | 122 | 66 |  | 20 |  |  | 99.28 | PASS | PASS | 11级 | 微量 | 少量 | 有残 | 严残 | 有残 | 有残 |  | 谭娇娇
2017-04-11 | 10:30 | HD8 (1) | 17004661 | 108 |  |  | 20 |  |  | 99.63 | PASS | PASS | 11级 | 微量 | 少量 | 有残 | 严残 | 有残 | 有残 |  | 谭娇娇
2017-04-11 | 11:30 | 8BL702 | 17004749 | 260 | 191 | 浅了 | 20 | 2 | 3 | 99.54 | PASS | PASS | 11级 | 微量 | 少量 | 有残 | 严残 | 有残 | 有残 | 150OK140微残 | 谭娇娇
2017-04-11 | 11:30 | 54G | 17004742 | 360 | 288 | 偏黄 | 20 | 2.5 | 9.8 | 99.88 | PASS | PASS | 11级 | 微量 | 少量 | 有残 | 显不净 | 有残 | 有残 | 800K70断 | 谭娇娇
2017-04-11 | 11:30 | HD2 (1) | 17004660 | 121 | 64 |  | 20 |  |  | 99.66 | PASS | PASS | 11级 | 微量 | 少量 | 有残 | 显不净 | 有残 | 有残 |  | 谭娇娇
2017-04-11 | 11:30 | HD23HF | 17004707 | 110 |  |  | 20 |  |  | 99.52 | PASS | PASS | 10级 | 微量 | 少量 | 有残 | 显不净 | 有残 | 有残 |  | 李小娟
2017-04-11 | 11:30 | GH1602 | 17004745 | 270 | 190 | PASS | 20 | 2 | 2.5 | 99.79 | 气泡破裂烤后成黑点 | PASS | 10级 | 微量 | 少量 | 有残 | 显不净 | 有残 | 有残 | 800K70断 | 李小娟
2017-04-11 | 11:30 | HD2 (2) | 17004660 | 124 | 66 |  | 20 |  |  | 99.52 | PASS | PASS | 10级 | 微量 | 少量 | 有残 | 显不净 | 有残 | 有残 |  | 李小娟
2017-04-11 | 11:30 | 99G01 | 17004827 | 310 |  | PASS | 20 | 3.5 | 7 | 99.35 | 有气泡 | PASS | 10级 | 微量 | 少量 | 有残 | 显不净 | 有残 | 有残 | 80oK 70微残 | 李小娟
2017-04-11 | 11:30 | 8BK5 | 17004750 | 234 | 180 | PASS | 20 | 4 | 7.8 | 99.75 | PASS | PASS | 9级 | 微量 | 少量 | 有残 | 严残 | 有残 | 有残 | 800K70断 | 李小娟
2017-04-11 | 13:30 | SP8T3 | 17004728 | 210 | 128 | PASS | 20 | 4.5 | 1.5 | 99.89 | PASS | PASS | 11级 | 微量 | 少量 | 有残 | 严残 | 有残 | 有残 | 800K70断 | 谭娇娇
2017-04-11 | 14:30 | 8G01中京 | 17004779 | 240 | 180 | PASS | 20 | 2.5 | 9 | 99.28 | PASS | PASS | 11级残 | 微量 | 少量 | 有残 | 严残 | 有残 | 有残 | 90oK 80微残 | 谭娇娇
2017-04-11 | 14:30 | 8BL2 | 17004790 | 230 |  | PASS | 20 | 2 | 5 | 99.63 | PASS | PASS | 10级残 | 微量 | 少量 | 有残 | 严残 | 有残 | 有残 | 120OK110微 | 李建丽 |  | 样
2017-04-11 | 14:30 | 44G | 17004780 | 240 | 182 | PASS | 20 | 3 | 8 | 99.54 | PASS | PASS | 10级 | 微量 | 少量 | 有残 | 严残 | 有残 | 有残 | 800K70断 | 李建丽 |  | 样
2017-04-11 | 15:30 | G602万基隆 | 17004781 | 270 | 206 | PASS | 20 | 2 | 10 | 99.63 | PASS | PASS | 11级 | 微量 | 少量 | 有残 | 显不净 | 有残 | 有残 | 800K70断 | 周菊明
2017-04-11 | 15:30 | HD12 | 17004607 | 72 | 40 |  | 20 |  |  | 99.89 | PASS | PASS | 11级 | 微量 | 少量 | 有残 | 严残 | 有残 | 有残 |  | 周菊明
2017-04-11 | 15:30 | HD12 | 17004664 | 77 | 42 |  | 20 |  |  | 99.85 | PASS | PASS | 11级 | 微量 | 少量 | 有残 | 严残 | 有残 | 有残 |  | 周菊明
2017-04-11 | 15:30 | HD2 (1) | 17004775 | 130 | 71 |  | 20 |  |  | 99.65 | PASS | PASS | 11级 | 微量 | 少量 | 有残 | 严残 | 有残 | 有残 |  | 周菊明
2017-04-11 | 15:30 | HD2 (2) | 17004775 | 126 | 68 |  | 20 |  |  | 99.23 | PASS | PASS | 11级 | 微量 | 少量 | 有残 | 严残 | 有残 | 有残 |  | 周菊明
2017-04-11 | 15:30 | GH4001 | 17004786 | 340 | 260 | PASS | 20 | 2 | 12.5 | 99.51 | PASS | PASS | 12级 | 微量 | 少量 | 有残 | 显不净 | 有残 | 有残 | 60OK 50断 | 黄桂泉 |  | 下一箱
2017-04-11 | 17:30 | HD2 (1) | 17004774 | 128 | 70 |  | 20 |  |  | 99.67 | PASS | PASS | 10级 | 微量 | 少量 | 有残 | 严残 | 有残 | 有残 |  | 周菊明 |  | 下一箱
2017-04-11 | 19:00 | HD2 | 17004774 | 130 | 85 |  | 20 |  |  | 99.57 | PASS | PASS | 10级 | 微量 | 少量 | 有残 | 严残 | 有残 | 有残 |  | 周菊明
2017-04-11 | 19:30 | 8G04 | 17004783 | 240 | 185 | PASS | 20 | 2.5 | 6 | 99.58 | PASS | PASS | 10级 | 微量 | 少量 | 有残 | 严残 | 有残 | 有残 | 800K70断 | 黄桂泉
2017-04-11 | 19:30 | HD8 无卤素 | 17004739 | 110 | 58 |  | 20 |  |  | 99.37 | PASS | PASS | 10级 | 微量 | 少量 | 有残 | 严残 | 有残 | 有残 |  | 黄桂泉
2017-04-11 | 19:30 | 8G04试样 | 17004784 | 233 | 182 | PASS | 20 | 3 | 7 | 99.56 | PASS | PASS | 10级 | 微量 | 少量 | 有残 | 严残 | 有残 | 有残 | 800K70断 | 黄桂泉
2017-04-11 | 20:30 | 8G04(2) | 17004782 | 231 | 182 | PASS | 20 | 2.5 | 7.5 | 99.48 | PASS | PASS | 10级 | 微量 | 少量 | 有残 | 严残 | 有残 | 有残 | 900K80断 | 黄桂泉
2017-04-11 | 20:30 | HD21 | 17004776 | 110 | 56 |  | 20 |  |  | 99.28 | PASS | PASS | 11级 | 微量 | 少量 | 有残 | 严残 | 有残 | 有残 |  | 黄桂泉
2017-04-11 | 20:30 | SP8T3 | 17004727 | 206 | 123 | PASS | 20 | 4 | 2.5 | 99.64 | PASS | PASS | 11级 | 微量 | 少量 | 有残 | 有残 | 有残 | 有残 | 800K70断 | 黄桂泉
2017-04-11 | 20:30 | 8G04(1) | 17004782 | 235 | 183 | PASS | 20 | 2.5 | 8 | 99.67 | PASS | PASS | 10级 | 微量 | 少量 | 有残 | 严残 | 有残 | 有残 |  | 黄桂泉
2017-04-11 | 20:30 | 54G | 17004744 | 350 | 262 | 偏黄 | 20 | 2 | 10 | 99.67 | 有气泡 | PASS | 11级 | 微量 | 少量 | 有残 | 严残 | 有残 | 有残 | 800K70断 | 黄桂泉
2017-04-11 | 21:00 | 8BL2 | 17004789 | 238 | 486 | PASS | 20 |  |  | 99.47 | PASS | PASS | 9级 | 微量 | 少量 | 有残 | 严残 | 有残 | 有残 | 900K80断 | 黄桂泉
2017-04-11 | 21:00 | MG6 | 17004785 | 260 | 172 | PASS | 20 |  |  | 99.58 | PASS | PASS | 11级残 | 微量 | 少量 | 有残 | 严残 | 有残 | 有残 | 60OK 50断 | 黄桂泉
2017-04-11 | 21:00 | SP03HF | 17004824 | 222 | 135 | 色相不一样 | 20 | 8 | 3.8 | 入图库 | PASS | PASS | 12级 | 微量 | 少量 | 有残 | 严残 | 有残 | 有残 | 70OK60微断 | 黄桂泉 |  | 放１２号
2017-04-11 | 22:30 | GL5金象 | 17004777 | 128 | 103 | PASS | 20 | 3.5 | 7.5 | 99.42 | PASS | PASS | 10级 | 微量 | 少量 | 有残 | 严残 | 有残 | 有残 | 70OK60微断 | 黄桂泉
2017-04-11 | 22:30 | 87GHB | 17004788 | 250 | 172 | PASS | 20 | 2.5 | 5 | 99.33 | PASS | PASS | 10级 | 微量 | 少量 | 有残 | 严残 | 有残 | 有残 | 800K70断 | 黄桂泉
2017-04-11 | 23:00 | SK3603 | 17004828 | 344 | 252 | PASS | 25 |  |  | 99.26 | PASS | PASS | 13级 | 微量 | 少量 | 有残 | 严残 | 有残 | 有残 |  | 黄桂泉
2017-04-11 | 23:00 | 8G01金禄 | 17004830 | 265 | 202 | PASS | 20 | 2.5 | 8 | 99.37 | PASS | PASS | 10级 | 微量 | 少量 | 有残 | 严残 | 有残 | 有残 | 900K80断 | 黄桂泉
2017-04-11 | 23:00 | HD22试样2（1）17004706150100 |  | 150 | 100 |  | 20 |  |  | 99.49 | PASS | PASS | 10级残 | 微量 | 少量 | 有残 | 严残 | 有残 | 有残 |  | 黄桂泉
2017-04-11 | 24:00 | HD22试样2（2） | 17004706 | 147 | 102 |  | 20 |  |  | 99.17 | PASS | PASS | 10级 | 微量 | 少量 | 有残 | 严残 | 有残 | 有残 |  | 黄桂泉
2017-04-12 | 8:00 | MBK02 | 17004822 | 177 | 140 | 浅了 | 20 | 3.5 | 10 | 99.32 | PASS | PASS | 11级残 | 微量 | 少量 | 有残 | 严残 | 有残 | 有残 | 110OK100残 | 李建丽
2017-04-12 | 8:00 | 8G01中京 | 17004778 | 255 | 178 | PASS | 20 | 2.5 | 10 | 99.69 | PASS | PASS | 10级残 | 微量 | 少量 | 有残 | 显不净 | 有残 | 有残 | 100OK90微残 | 李建丽
2017-04-12 | 9:30 | 8BL16金像 | 17004816 | 128 | 100 | PASS | 20 | 4.5 | 4 | 99.38 | PASS | PASS | 10级残 | 微量 | 少量 | 有残 | 严残 | 有残 | 有残 | 70OK60微断 | 李小娟
2017-04-12 | 9:30 | 09BL6加深 | 17004815 | 260 | 214 | PASS | 20 | 2.5 | 0.5 | 99.74 | PASS | PASS | 10级 | 微量 | 少量 | 有残 | 严残 | 有残 | 有残 | 70oK60微断 | 李小娟 |  | 样
2017-04-12 | 9:30 | SP8T3 | 17004794 | 220 | 140 | PASS | 20 | 5.5 | 0.5 | 99.57 | PASS | PASS | 10级残 | 微量 | 少量 | 少量多 | 有残 | 有残 | 有残 | 800K70断 | 李小娟
2017-04-12 | 9:30 | 8BL16金像 | 17004817 | 130 | 92 | PASS | 20 | 3.5 | 4.5 | 99.37 | PASS | PASS | 10级残 | 微量 | 少量 | 有残 | 严残 | 有残 | 有残 | 70oK（60残） | 李小娟
2017-04-12 | 9:30 | MG6 | 17004834 | 270 | 170 | PASS | 20 | 1.5 | 0 | 99.63 | PASS | PASS | 11级 | 微量 | 少量 | 少量多 | 有残 | 有残 | 有残 | 60OK 50断 | 李小娟
2017-04-12 | 9:30 | HD7{2} | 17004738 | 146 |  |  | 20 |  |  | 99.89 | PASS | PASS | 11级 | 微量 | 少量 | 有残 | 显不净 | 有残 | 有残 |  | 李小娟
2017-04-12 | 9:30 | HD2 (2) | 17004805 | 125 | 69 |  | 20 |  |  | 99.85 | PASS | PASS | 10级 | 微量 | 少量 | 有残 | 显不净 | 有残 | 有残 |  | 李小娟
2017-04-12 | 9:30 | HD2 (1) | 17004804 | 120 | 64 |  | 20 |  |  | 99.65 | PASS | PASS | 10级 | 微量 | 少量 | 有残 | 严残 | 有残 | 有残 |  | 李小娟
2017-04-12 | 10:30 | HD24富士康 | 17004833 | 96 | 46 |  | 21 |  |  | 99.26 | PASS | PASS | 10级 | 微量 | 少量 | 有残 | 显不净 | 有残 | 有残 |  | 谭娇娇
2017-04-12 | 10:30 | HD2 (2) | 17004804 | 127 | 70 |  | 22 |  |  | 99.37 | PASS | PASS | 10级 | 微量 | 少量 | 有残 | 严残 | 有残 | 有残 |  | 谭娇娇
2017-04-12 | 10:30 | HD7(1) | 17004738 | 149 |  |  | 23 |  |  | 99.49 | PASS | PASS | 11级残 | 微量 | 少量 | 有残 | 显不净 | 有残 | 有残 |  | 谭娇娇
2017-04-12 | 10:30 | HD2 (1) | 17004805 | 130 | 72 |  | 24 |  |  | 99.17 | PASS | PASS | 10级 | 微量 | 少量 | 有残 | 显不净 | 有残 | 有残 |  | 谭娇娇
2017-04-12 | 10:30 | HD2101 | 17004807 | 108 | 58 |  | 25 |  |  | 99.32 | PASS | PASS | 10级残 | 微量 | 少量 | 有残 | 显不净 | 有残 | 有残 |  | 谭娇娇
2017-04-12 | 10:30 | 9G201 | 17004813 | 268 | 170 | PASS | 26 | 1.5 | 0 | 99.69 | PASS | PASS | 10级 | 微量 | 少量 | 少量多 | 有残 | 有残 | 有残 | 70OK60微残 | 谭娇娇
2017-04-12 | 11:30 | 6GHB深色 | 17004810 | 246 | 182 | PASS | 20 | 3 | 7 | 99.73 | PASS | PASS | 10级残 | 微量 | 少量 | 有残 | 显不净 | 有残 | 有残 | 80oK(70微残) | 李小娟
2017-04-12 | 11:30 | HD25(1) | 17004806 | 130 |  |  | 20 |  |  | 99.53 | PASS | PASS | 10级 | 微量 | 少量 | 有残 | 显不净 | 有残 | 有残 |  | 李小娟
2017-04-12 | 13:30 | HD25(2) | 17004806 | 118 |  |  | 20 |  |  | 99.63 | PASS | PASS | 10级 | 微量 | 少量 | 有残 | 严残 | 有残 | 有残 |  | 谭娇娇
2017-04-12 | 13:30 | HD22 | 17004846 | 140 |  |  | 20 |  |  | 99.22 | PASS | PASS | 10级 | 微量 | 少量 | 有残 | 严残 | 有残 | 有残 |  | 谭娇娇
2017-04-12 | 14:30 | 8BK21 | 17004831 | 270 | 224 | 稍浅 | 有颗粒 | 3.5 | 10 | 99.68 | 有气泡 | PASS | 9级 | 微量 | 少量 | 有残 | 严残 | 有残 | 有残 | 120OK110微残 | 李建丽
2017-04-12 | 14:30 | 8G01中京 | 17004849 | 275 | 198 | 偏黄 | 20 | 3 | 5 | 99.55 | PASS | PASS | 10级残 | 微量 | 少量 | 有残 | 严残 | 有残 | 有残 | 110OK100断 | 李建丽
2017-04-12 | 14:30 | SP8T3 | 17004819 | 220 | 138 | PASS | 20 | 4 | 1 | 99.43 | PASS | PASS | 10级 | 微量 | 少量 | 有残 | 严残 | 有残 | 有残 | 800K70断 | 李建丽
2017-04-12 | 15:30 |  |  | 270 | 196 |  | 20 |  |  | 99.63 | PASS | PASS | 10级 | 微量 | 少量 | 有残 | 显不净 | 有残 | 有残 |  | 黄桂泉
2017-04-12 | 15:30 | G602 | 17004850 | 320 | 252 |  | 20 |  |  | 99.89 | PASS | PASS | 10级 | 微量 | 少量 | 有残 | 显不净 | 有残 | 有残 |  | 黄桂泉
2017-04-12 | 15:30 | HD21(1) | 17004845 | 109 | 65 |  | 20 |  |  | 99.85 | PASS | PASS | 10级 | 微量 | 少量 | 有残 | 严残 | 有残 | 有残 |  | 黄桂泉
2017-04-12 | 17:30 | HD2中京 2 | 17004844 | 130 | 75 |  | 20 |  |  | 9.37 | PASS | PASS | 10级 | 微量 | 少量 | 有残 | 严残 | 有残 | 有残 |  | 黄桂泉
2017-04-12 | 17:30 | HB16 | 17004740 | 73 |  |  | 20 |  |  | 99.67 | PASS | PASS | 10级 | 微量 | 少量 | 有残 | 严残 | 有残 | 有残 |  | 黄桂泉
2017-04-12 | 17:30 | HB55 | 17004898 | 108 |  |  | 20 |  |  | 99.38 | PASS | PASS | 10级 | 微量 | 少量 | 有残 | 严残 | 有残 | 有残 |  | 黄桂泉
2017-04-12 | 17:30 | 8G04 | 17004853 | 240 | 176 | PASS | 20 | 2.5 | 7 | 99.59 | PASS | PASS | 10级 | 微量 | 少量 | 有残 | 严残 | 有残 | 有残 |  | 黄桂泉 |  | 下一箱
2017-04-12 | 17:30 | 8BL2 | 17004859 | 240 | 180 | PASS | 20 | 0 | 8 | 99.37 | PASS | PASS | 9级残 | 微量 | 少量 | 有残 | 严残 | 有残 | 有残 |  | 黄桂泉
2017-04-12 | 19:30 | 6GHB | 17004858 | 268 | 206 | 偏黄 | 20 | 3 | 13.5 | 99.47 | PASS | PASS | 9级 | 微量 | 少量 | 有残 | 严残 | 有残 | 有残 | 120OK110微 | 周菊明
2017-04-12 | 19:30 | G602万基隆 | 17004851 | 266 | 205 | PASS | 20 | 3 | 12.5 | 99.28 | PASS | PASS | 10级 | 微量 | 少量 | 有残 | 严残 | 有残 | 有残 | 900K80断 | 周菊明
2017-04-12 | 19:30 | W1领德 | 17004826 | 251 | 212 | PASS | 20 | 5 | 12 | 99.39 | PASS | PASS | 6级 | 微量 | 有残 | 严残 |  | 有残 | 有残 | 150OK140微残 | 周菊明
2017-04-12 | 19:30 | GH1801 | 17004812 | 366 | 278 | PASS | 20 | 2.5 | 10 | 99.58 | PASS | PASS | 10级 | 微量 | 少量 | 有残 | 严残 | 有残 | 有残 | 100OK,90断 | 周菊明
2017-04-12 | 19:30 | HD2 (1)中京 | 17004844 | 128 | 85 |  | 20 |  |  | 99.62 | PASS | PASS | 10级 | 微量 | 少量 | 有残 | 严残 | 有残 | 有残 |  | 周菊明
2017-04-12 | 19:30 | HD2101(2) | 17004845 | 110 | 56 |  | 20 |  |  | 99.37 | PASS | PASS | 10级 | 微量 | 少量 | 有残 | 严残 | 有残 | 有残 |  | 周菊明
2017-04-12 | 20:30 | HD2 (1) | 17004843 | 128 | 80 |  | 20 |  |  | 99.58 | PASS | PASS | 10级 | 微量 | 少量 | 有残 | 严残 | 有残 | 有残 |  | 黄桂泉
2017-04-12 | 20:30 | HD2 2 | 17004843 | 125 | 80 |  | 20 |  |  | 99.67 | PASS | PASS | 10级 | 微量 | 少量 | 有残 | 严残 | 有残 | 有残 |  | 黄桂泉
2017-04-12 | 20:30 | 23GHB无卤素 | 17004814 | 265 | 203 | PASS | 20 | 3.5 | 12 | 99.37 | PASS | PASS | 10级 | 微量 | 少量 | 有残 | 严残 | 有残 | 有残 | 70oK 60断 | 黄桂泉
2017-04-12 | 20:30 | SP8T3 | 17004795 | 210 | 126 | PASS | 20 |  |  | 99.45 | PASS | PASS | 10级 | 微量 | 少量 | 有残 | 严残 | 有残 | 有残 | 900K80断 | 黄桂泉
2017-04-12 | 20:30 | SP03HF | 17004976 | 220 | 126 | PASS | 20 | 6.5 | 3.5 | 99.28 | PASS | PASS | 10级 | 微量 | 少量 | 有残 | 严残 | 有残 | 有残 | 800K70断 | 黄桂泉 |  | 样
2017-04-12 | 20:30 | W101 | 17004902 | 238 | 210 | PASS | 20 | 4.5 | 12 | 99.37 | PASS | PASS | 6级 | 微量 | 少量 | 有残 | 严残 | 有残 | 有残 | 140OK130微残 | 黄桂泉
2017-04-12 | 22:00 | HD2 (1) | 17004786 | 125 | 82 |  | 20 |  |  | 99.45 | PASS | PASS | 9级 | 微量 | 少量 | 有残 | 严残 | 有残 | 有残 |  | 黄桂泉
2017-04-12 | 23:30 | 49G | 17004856 | 260 | 200 | PASS | 20 |  |  | 99.29 | PASS | PASS | 9级 | 微量 | 少量 | 有残 | 严残 | 有残 | 有残 | 900K80断 | 黄桂泉 |  | 样
2017-04-12 | 24:00 | HD2 (2) | 17004876 | 124 | 78 |  | 20 |  |  | 99.33 | PASS | PASS | 10级 | 微量 | 少量 | 有残 | 严残 | 有残 | 有残 |  | 黄桂泉
2017-04-12 | 24:00 | GH1602 | 17004855 | 277 | 213 | PASS | 20 | 2 | 3.5 | 99.38 | PASS | PASS | 10级 | 微量 | 少量 | 有残 | 严残 | 有残 | 有残 | 900K80断 | 黄桂泉
2017-04-12 | 24:00 | SP02B | 17004825 | 228 | 136 | PASS | 20 | 11 | 4.5 | 入图库 | PASS | PASS | 11级残 | 微量 | 少量 | 有残 | 严残 | 有残 | 有残 | 800K70断 | 黄桂泉
2017-04-13 | 8:00 | HD5(1) | 17004878 | 75 | 52 |  | 20 |  |  | 99.55 | PASS | PASS | 9级 | 微量 | 少量 | 有残 | 严残 | 有残 | 有残 |  | 李建丽
2017-04-13 | 8:00 | GH15 | 17004847 | 262 | 203 | PASS | 20 | 2.5 | 7 | 99.76 | PASS | PASS | 10级 | 微量 | 少量 | 有残 | 严残 | 有残 | 有残 | 120OK110微残 | 李建丽
2017-04-13 | 8:00 | 23GHB无卤素 | 17004787 | 262 | 200 | PASS | 20 | 2.8 | 10 | 99.54 | PASS | PASS | 10级 | 微量 | 少量 | 有残 | 严残 | 有残 | 有残 | 70OK60微残 | 李建丽
2017-04-13 | 8:00 | 8G04 | 17004854 | 236 | 185 | PASS | 20 | 3 | 9 | 99.82 | PASS | PASS | 9级残 | 微量 | 少量 | 有残 | 严残 | 有残 | 有残 | 80oK 70微残 | 李建丽
2017-04-13 | 9:30 | HB5 | 17004907 | 106 |  |  | 20 |  |  | 99.89 | PASS | PASS | 6级 | 微量 | 少量 | 有残 |  | 有残 | 有残 |  | 李建丽
2017-04-13 | 9:30 | HD2 (2) | 17004877 | 120 | 64 |  | 20 |  |  | 99.85 | PASS | PASS | 9级残 | 微量 | 少量 | 有残 | 严残 | 有残 | 有残 |  | 李建丽
2017-04-13 | 9:30 | SP8T3 | 17004818 | 220 | 138 | PASS | 20 | 4.8 | 0.5 | 99.37 | PASS | PASS | 9级 | 微量 | 少量 | 有残 | 严残 | 有残 | 有残 | 800K70断 | 李建丽
2017-04-13 | 9:30 | GH4301 | 17004888 | 245 | 190 | 偏黄 | 20 | 2.5 | 2.6 | 99.67 | 气泡破裂烤后成黑点 | PASS | 9级残 | 微量 | 少量 | 有残 | 严残 | 有残 | 有残 | 120OK110微残 | 李建丽
2017-04-13 | 9:30 | 8BL2 | 17004889 | 240 | 180 | PASS | 20 | 2.5 | 5 | 99.38 | 气泡破裂烤后成黑点 | PASS | 8级 | 微量 | 少量 | 有残 | 显不净 | 有残 | 有残 | 130OK120残 | 李建丽
2017-04-13 | 10:30 | 8G01永隆 | 17004881 | 92 |  | PASS | 20 | 3.5 | 9 | 99.59 | PASS | PASS | 9级 | 微量 | 少量 | 有残 | 严残 | 有残 | 有残 |  | 李小娟
2017-04-13 | 10:30 | SP8T3 | 17004866 | 216 | 132 | PASS | 20 | 3.5 | 1 | 99.68 | PASS | PASS | 10级 | 微量 | 少量 | 少量多 | 有残 | 有残 | 有残 | 80oK 70微残 | 李小娟
2017-04-13 | 10:30 | HD2 (1) | 17004877 | 120 |  |  | 20 |  |  | 99.79 | PASS | PASS | 9级残 | 微量 | 少量 | 有残 | 严残 | 有残 | 有残 |  | 李小娟
2017-04-13 | 11:00 | WB5101 | 17004903 | 260 | 232 | PASS | 25 | 2.5 | 9 | 99.8 | PASS | PASS | 6级 | 微量 | 少量多 | 有残 |  | 有残 | 有残 | 140OK130微残 | 李小娟
2017-04-13 | 11:00 | 28GHB | 17004910 | 182 | 150 | PASS | 20 | 2 | 6 | 99.43 | PASS | PASS | 9级 | 微量 | 少量 | 有残 | 严残 | 有残 | 有残 | 70oK 60断 | 李小娟
2017-04-13 | 11:00 | 6GHB深色 | 17004885 | 260 | 198 | PASS | 20 | 2.5 | 5 | 99.76 | PASS | PASS | 9级 | 微量 | 少量 | 有残 | 严残 | 有残 | 有残 | 90oK 80微残 | 李小娟
2017-04-13 | 11:00 | HD5(2) | 1700478 | 78 | 58 |  | 20 |  |  | 99.65 | PASS | PASS | 9级 | 微量 | 少量 | 有残 | 严残 | 有残 | 有残 |  | 李小娟
2017-04-13 | 11:30 | HD2 (1) | 17004916 | 128 | 72 |  | 20 |  |  | 99.23 | PASS | PASS | 9级 | 微量 | 少量 | 有残 | 严残 | 有残 | 有残 |  | 李小娟
2017-04-13 | 13:30 | 12G | 17004884 | 360 | 288 | PASS | 20 | 3 | 8.5 | 99.85 | PASS | PASS | 9级 | 微量 | 少量 | 有残 | 严残 | 有残 | 有残 | 900K80断 | 李小娟
2017-04-13 | 13:30 | MG6 | 17004882 | 270 | 172 | PASS | 20 | 2 | 0.5 | 99.37 | PASS | PASS | 10级 | 微量 | 少量 | 少量多 | 有残 | 有残 | 有残 | 70oK 60断 | 李小娟
2017-04-13 | 13:30 | HD2 2 | 17004916 | 128 | 74 |  | 20 |  |  | 99.67 | PASS | PASS | 10级 | 微量 | 少量 | 有残 | 严残 | 有残 | 有残 |  | 谭娇娇
2017-04-13 | 14:30 | HD2 (1) | 17004917 | 128 | 73 |  | 20 |  |  | 99.53 | PASS | PASS | 11级 | 微量 | 少量 | 有残 | 严残 | 有残 | 有残 |  | 谭娇娇
2017-04-13 | 14:30 | 8G25 | 17004852 | 270 | 194 | PASS | 20 | 2 | 2.5 | 99.35 | PASS | PASS | 11级残 | 微量 | 少量 | 有残 | 严残 | 有残 | 有残 | 800K70断 | 谭娇娇
2017-04-13 | 14:30 | 9G201（1）诚亿 | 17004886 | 270 | 178 | PASS | 20 | 0.5 | 0 | 99.43 | PASS | PASS | 11级残 | 微量 | 少量 | 少量多 | 有残 | 有残 | 有残 | 80oK 70微残 | 谭娇娇
2017-04-13 | 14:30 | 8BL16金像 | 17004891 | 128 | 94 | PASS | 20 | 4.5 | 4 | 99.66 | PASS | PASS | 10级 | 微量 | 少量 | 少量多 | 有残 | 有残 | 有残 | 800K70断 | 谭娇娇
2017-04-13 | 15:30 | 8BL7(2) | 17004925 | 238 | 174 | PASS | 20 | 2.5 | 8 | 99.37 | PASS | PASS | 10级 | 微量 | 少量 | 有残 | 严残 | 有残 | 有残 |  | 周菊明
2017-04-13 | 15:30 | 8BKH5 | 17004861 | 266 | 214 | PASS | 20 | 2 | 10 | 99.47 | 有气泡 | PASS | 9级残 | 微量 | 少量 | 严残 | 显不净 | 有残 | 有残 | 130OK120残 | 周菊明
2017-04-13 | 15:30 | HD15 | 17004919 | 120 |  |  | 20 |  |  | 99.28 | PASS | PASS | 11级 | 微量 | 少量 | 有残 | 严残 | 有残 | 有残 |  | 周菊明
2017-04-13 | 15:30 | 8BL7(1) | 17004925 | 230 | 172 | PASS | 20 | 2.5 | 9 | 99.39 | PASS | PASS | 9级 | 微量 | 少量 | 有残 | 严残 | 有残 | 有残 | 120OK110断 | 周菊明
2017-04-13 | 15:30 | 8G25(1 ) | 17004852 | 280 | 200 | PASS | 20 | 2 | 3 | 99.58 | 有气泡 | PASS | 11级残 | 微量 | 少量 | 有残 | 严残 | 有残 | 有残 |  | 周菊明 |  | 下一箱
2017-04-13 | 17:30 | HD2 (2) | 17004917 | 124 | 68 |  | 20 |  |  | 99.37 | PASS | PASS | 10级 | 微量 | 少量 | 有残 | 严残 | 有残 | 有残 |  | 周菊明
2017-04-13 | 17:30 | SP8T3 | 17004865 | 216 | 137 | PASS | 20 | 3 | 1.5 | 99.38 | PASS | PASS | 11级残 | 微量 | 少量 | 有残 | 严残 | 有残 | 有残 | 900K80断 | 周菊明
2017-04-13 | 17:30 | 9G201诚亿(2) | 17004886 | 265 | 176 | PASS | 20 | 1 | 0 | 99.58 | PASS | PASS | 10级 | 微量 | 少量 | 有残 | 严残 | 有残 | 有残 | 60OK 50断 | 周菊明
2017-04-13 | 17:30 | 09BK | 17004860 | 240 | 176 | PASS | 20 | 3.05 | 8.5 | 99.38 | PASS | PASS | 9级残 | 微量 | 少量 | 有残 | 显不净 | 有残 | 有残 | 全断 | 周菊明
2017-04-13 | 17:30 | 44G01 | 17004921 | 240 | 174 | PASS | 20 | 2.5 | 7.5 | 99.45 | PASS | PASS | 10级 | 微量 | 少量 | 有残 | 严残 | 有残 | 有残 | 900K80断 | 周菊明
2017-04-13 | 17:30 | 23GHB | 17004887 | 262 | 207 | PASS | 20 | 3.5 | 12 | 99.28 | PASS | PASS | 10级 | 微量 | 少量 | 有残 | 严残 | 有残 | 有残 | 60OK 50断 | 周菊明
2017-04-13 | 19:30 | 44G | 17004924 | 235 | 182 | PASS | 20 | 3.5 | 2 | 99.28 | PASS | PASS | 9级 | 微量 | 少量 | 有残 | 严残 | 有残 | 有残 | 130OK120残 | 黄桂泉
2017-04-13 | 19:30 | SP20HF | 17004909 | 226 | 140 | PASS | 20 | 3.5 | 2 | 99.67 | PASS | PASS | 9级 | 微量 | 少量 | 有残 | 严残 | 有残 | 有残 | 800K70断 | 黄桂泉
2017-04-13 | 19:30 | SP5G | 17004974 | 170 | 100 | 偏绿 | 20 | 17 | 7 | 99.8 | PASS | PASS | 10级 | 微量 | 少量 | 有残 | 严残 | 有残 | 有残 | 900K80断 | 黄桂泉 |  | 技术部装
2017-04-13 | 19:30 | MG6 | 17004923 | 262 | 185 | PASS | 20 | 1 | 0 | 99.51 | PASS | PASS | 10级 | 微量 | 少量 | 有残 | 严残 | 有残 | 有残 | 70oK 60断 | 黄桂泉
2017-04-13 | 19:30 | HD2 (2)高粘度 | 17004918 | 185 | 148 |  | 20 |  |  | 99.37 | PASS | PASS | 10级 | 微量 | 少量 | 有残 | 严残 | 有残 | 有残 |  | 黄桂泉
2017-04-13 | 19:30 | HD2 (1) | 17004918 | 195 | 152 |  | 20 |  |  | 99.37 | PASS | PASS | 10级 | 微量 | 少量 | 有残 | 严残 | 有残 | 有残 |  | 黄桂泉
2017-04-13 | 21:00 | HD2 (1) | 17004950 | 127 | 85 |  | 20 |  |  | 99.59 | PASS | PASS | 10级 | 微量 | 少量 | 有残 | 严残 | 有残 | 有残 |  | 黄桂泉
2017-04-13 | 21:00 | 8BL2 | 17004931 | 230 | 180 | PASS | 20 | 2 | 6 | 99.38 | PASS | PASS | 8级 | 微量 | 少量 | 有残 | 严残 | 有残 | 有残 | 140OK130微残 | 黄桂泉
2017-04-13 | 22:30 | WB53 | 17004897 | 180 | 156 | PASS | 20 | 3 | 10 | 99.54 | PASS | PASS | 7级残 | 微量 | 少量 | 有残 | 严残 | 有残 | 有残 | 1100K100断 | 黄桂泉
2017-04-13 | 22:30 | HB16 | 17004809 | 78 | 32 |  | 20 |  |  | 99.37 | PASS | PASS | 10级 | 微量 | 少量 | 有残 | 严残 | 有残 | 有残 |  | 黄桂泉
2017-04-13 | 23:00 | 8G25 | 17004926 | 275 | 210 | PASS | 20 | 2 | 5 | 99.54 | PASS | PASS | 10级残 | 微量 | 少量 | 有残 | 严残 | 有残 | 有残 | 800K70断 | 黄桂泉
2017-04-13 | 23:00 | HD2 (2) | 17004950 | 120 | 80 |  | 20 |  |  | 99.62 | PASS | PASS | 10级 | 微量 | 少量 | 有残 | 严残 | 有残 | 有残 |  | 黄桂泉
2017-04-13 | 8:00 | GH15 | 17004920 | 265 | 206 | PASS | 20 | 2.5 | 3 | 99.57 | PASS | PASS | 10级 | 微量 | 少量 | 有残 | 严残 | 有残 | 有残 | 800K70断 | 黄桂泉
2017-04-14 | 8:00 | G2006 | 17004928 | 280 | 213 | PASS | 20 | 1.8 | 2 | 99.67 | PASS | PASS | 10级 | 微量 | 少量 | 有残 | 严残 | 有残 | 有残 | 70OK60微残 | 李小娟
2017-04-14 | 8:00 | 6GHB07 | 17004930 | 295 | 225 | 偏黄 | 20 | 2.5 | 10 | 99.38 | PASS | PASS | 10级残 | 微量 | 少量 | 有残 | 严残 | 有残 | 有残 | 80oK 70微残 | 李小娟
2017-04-14 | 8:00 | 8WL501 | 17004939 | 251 | 220 | PASS | 20 | 4 | 9 | 99.59 | PASS | PASS | 6级 | 微量 | 有残 | 严残 |  | 有残 | 有残 | 140OK130断 | 李小娟
2017-04-14 | 9:30 | HB50 | 17004954 | 78 |  |  | 20 |  |  | 99.81 | PASS | PASS | 10级 | 微量 | 少量多 | 严残 |  | 有残 | 有残 |  | 谭娇娇
2017-04-14 | 9:30 | 8Y2 | 17004971 | 266 | 193 | PASS | 20 | 1.8 | 4 | 99.35 | PASS | PASS | 8级 | 微量 | 少量 | 有残 | 严残 | 有残 | 有残 | 150OK140断 | 谭娇娇
2017-04-14 | 9:30 | HD25(1) | 17004952 | 130 | 70 |  | 20 |  |  | 99.88 | PASS | PASS | 10级残 | 微量 | 少量 | 有残 | 严残 | 有残 | 有残 |  | 谭娇娇
2017-04-14 | 9:30 | 8G01金禄 | 17004922 | 268 | 202 | PASS | 20 | 2 | 6 | 99.75 | PASS | PASS | 10级残 | 微量 | 少量 | 有残 | 严残 | 有残 | 有残 | 800K70断 | 谭娇娇
2017-04-14 | 9:30 | HD12HF | 17004880 | 73 | 47 |  | 20 |  |  | 99.68 | PASS | PASS | 11级 | 微量 | 少量 | 有残 | 严残 | 有残 | 有残 |  | 谭娇娇
2017-04-14 | 10:30 | 99G01 | 17004956 | 320 | 260 | 偏黄 | 20 | 2.5 | 6 | 99.85 | PASS | PASS | 10级 | 微量 | 少量 | 有残 | 严残 | 有残 | 有残 | 100OK90微残 | 李小娟
2017-04-14 | 10:30 | SP8T3 | 17004938 | 215 | 135 | PASS | 20 | 3.5 | 0.5 | 99.37 | PASS | PASS | 10级 | 微量 | 少量 | 有残 | 严残 | 有残 | 有残 | 80oK 70微残 | 李小娟
2017-04-14 | 10:30 | 8BKH | 17004932 | 233 | 170 | PASS | 20 | 3.5 | 7 | 99.67 | PASS | PASS | 8级 | 微量 | 少量 | 有残 | 严残 | 有残 | 有残 | 140OK130微残 | 李小娟
2017-04-14 | 10:30 | 19G | 17004959 | 360 | 288 | PASS | 20 | 3 | 1.5 | 99.38 | PASS | PASS | 10级 | 微量 | 少量 | 有残 | 严残 | 有残 | 有残 | 70OK60微残 | 李小娟
2017-04-14 | 11:00 | 8BKH | 17004933 | 202 | 157 | PASS | 20 | 3 | 7 | 99.59 | PASS | PASS | 8级 | 微量 | 少量 | 有残 | 严残 | 有残 | 有残 | 130OK120残 | 李小娟
2017-04-14 | 11:00 | 6GHB深色 | 17004960 | 267 | 198 | PASS | 20 | 3 | 6.5 | 99.68 | PASS | PASS | 10级残 | 微量 | 少量 | 有残 | 显不净 | 有残 | 有残 | 90oK 80微残 | 李小娟
2017-04-14 | 11:00 | SP20HF | 17004908 | 230 | 145 | PASS | 20 | 4 | 1.5 | 99.79 | PASS | PASS | 10级 | 微量 | 少量 | 少量多 | 有残 | 有残 | 有残 | 80oK 70微残 | 李小娟
2017-04-14 | 11:00 | DSP66HF01 | 17004958 | 260 | 220 | 浅了 | 20 | 2.5 | 8.5 | 99.8 | PASS | PASS | 10级残 | 微量 | 少量 | 有残 | 显不净 | 有残 | 有残 | 90oK 80微残 | 李小娟
2017-04-14 | 11:00 | HD23HF | 17004953 | 110 |  |  | 20 |  |  | 99.53 | PASS | PASS | 10级 | 微量 | 少量 | 有残 | 严残 | 有残 | 有残 |  | 李小娟
2017-04-14 | 11:30 | HD25(2) | 17004952 | 130 | 70 |  | 20 |  |  | 99.63 | PASS | PASS | 10级 | 微量 | 少量 | 有残 | 严残 | 有残 | 有残 |  | 李建丽
2017-04-14 | 11:30 | 20G2联泰 | 17004939 | 157 | 108 | PASS | 20 | 1.5 | 0 | 99.76 | PASS | PASS | 10级 | 微量 | 少量 | 有残 | 严残 | 有残 | 有残 | 900K80断 | 李建丽 |  | 样
2017-04-14 | 11:30 | GH1801 | 17004883 | 263 | 288 | PASS | 20 | 2 | 8 | 99.78 | PASS | PASS | 10级 | 微量 | 少量 | 有残 | 严残 | 有残 | 有残 | 90oK 80微残 | 李建丽
2017-04-14 | 13:30 | 8G01中京 | 17004998 | 310 | 240 | PASS | 20 | 2 | 7 | 99.82 | PASS | PASS | 9级 | 微量 | 少量 | 有残 | 严残 | 有残 | 有残 | 90oK 80微残 | 李建丽
2017-04-14 | 14:30 | DSP66HF01 | 17004957 | 260 | 210 | 浅了 | 20 | 2 | 6 | 99.84 | PASS | PASS | 10级 | 微量 | 少量 | 有残 | 严残 | 有残 | 有残 | 800K70断 | 李小娟
2017-04-14 | 14:30 | 6GHB07 | 17004963 | 300 |  | 偏黄 | 20 | 2.5 | 9 | 99.52 | PASS | PASS | 10级 | 微量 | 少量 | 有残 | 严残 | 有残 | 有残 | 90oK 80微残 | 李小娟
2017-04-14 | 14:30 | 8R16 | 17004940 | 268 | 234 | 深了 | 20 | 3 | 7.5 | 99.66 | PASS | PASS | 10级残 | 微量 | 少量 | 有残 | 严残 | 有残 | 有残 | 90oK 80微残 | 李小娟
2017-04-14 | 14:30 | HL3007 | 17004992 | 89 |  |  | 20 |  |  | 99.88 | PASS | PASS | 9级 | 微量 | 少量 | 有残 | 严残 | 有残 | 有残 |  | 周菊明
2017-04-14 | 15:30 | GH22 | 17004961 | 270 | 220 | 偏黄 | 20 |  |  | 99.69 | PASS | PASS | 9级 | 微量 | 少量 | 有残 | 严残 | 有残 | 有残 | 100OK,90断 | 周菊明 |  |  | 下一箱
2017-04-14 | 15:30 | 8BL16金像 | 17004966 | 130 | 100 | PASS | 20 | 2 | 9 | 98.05 | PASS | PASS | 9级 | 微量 | 少量 | 有残 | 严残 | 有残 | 有残 | 全 断 | 周菊明
2017-04-14 | 15:30 | HD2101 (1) | 17004951 | 108 | 59 |  | 20 |  |  | 99.49 | PASS | PASS | 9级 | 微量 | 少量 | 有残 | 严残 | 有残 | 有残 |  | 周菊明
2017-04-14 | 17:30 | 8G25 | 17004927 | 280 | 202 | PASS | 20 | 2 | 4 | 99.37 | 有气泡 | PASS | 9级 | 微量 | 少量 | 有残 | 严残 | 有残 | 有残 | 800K70断 | 周菊明
2017-04-14 | 17:30 | SP8T3 | 17004937 | 220 | 139 | PASS | 20 | 3.5 | 1 | 99.56 |  | PASS | 9级 | 微量 | 少量 | 有残 | 严残 | 有残 | 有残 | 900K80断 | 周菊明
2017-04-14 | 17:30 | 8BKH | 17004965 | 238 | 178 | PASS | 20 | 3 | 9.5 | 99.68 | PASS | PASS | 10级 | 微量 | 少量 | 有残 | 严残 | 有残 | 有残 | 全 断 | 周菊明
2017-04-14 | 17:30 | HD2101 2 | 17004951 | 104 | 62 |  | 20 |  |  | 99.61 | PASS | PASS | 9级 | 微量 | 少量 | 有残 | 严残 | 有残 | 有残 |  | 周菊明
2017-04-14 | 17:30 | 8G01中京 | 17004997 | 310 | 240 | PASS | 20 | 2.5 | 9 | 99.46 | PASS | PASS | 9级 | 微量 | 少量 | 有残 | 严残 | 有残 | 有残 | 100OK,90断 | 周菊明
2017-04-14 | 17:30 | 44G | 17004999 | 240 | 180 | PASS | 20 | 2.5 | 9.5 | 99.26 | PASS | PASS | 9级 | 微量 | 少量 | 有残 | 严残 | 有残 | 有残 | 100OK,90断 | 周菊明
2017-04-14 | 19:30 | SP02深圳崇达 | 17004968 | 222 | 134 | PASS | 20 | 3.5 | 2 | 99.55 | PASS | PASS | 11级 | 微量 | 少量 | 有残 | 严残 | 有残 | 有残 |  | 周菊明
2017-04-14 | 19:30 |  | 17004890 | 268 | 200 | 浅了 | 20 |  |  | 99.67 | 有气泡 | PASS | 11级 | 微量 | 少量 | 有残 | 严残 | 有残 | 有残 | 900K80断 | 周菊明
2017-04-14 | 20:00 | 8G01中京 | 17004996 | 300 | 220 | PASS | 20 | 2.5 | 7.5 | 99.88 | PASS | PASS | 11级 | 微量 | 少量 | 有残 | 显不净 | 有残 | 有残 | 800K70断 | 周菊明
2017-04-14 | 22:00 | HD16 | 17004993 | 125 | 81 |  | 20 |  |  | 99.75 | PASS | PASS | 11级 | 微量 | 少量 | 有残 | 严残 | 有残 | 有残 |  | 周菊明
2017-04-14 | 22:30 | HD2 1 | 17004990 | 128 | 85 |  | 20 |  |  | 99.68 | PASS | PASS | 10级 | 微量 | 少量 | 有残 | 严残 | 有残 | 有残 |  | 谭娇娇
2017-04-14 | 22:30 | SP02深圳崇达 | 17004967 | 225 | 136 | PASS | 20 | 3.5 | 2 | 99.74 | PASS | PASS | 10级 | 微量 | 少量 | 有残 | 严残 | 有残 | 有残 |  | 谭娇娇 |  | 样
2017-04-14 | 22:30 | 8BKH | 17005009 | 233 | 182 | PASS | 20 |  |  | 99.27 | PASS | PASS | 10级 | 微量 | 少量 | 有残 | 严残 | 有残 | 有残 |  | 谭娇娇
2017-04-14 | 22:30 | SP20HF | 17004973 | 222 | 132 | PASS | 20 | 3.5 | 1.5 | 99.88 | PASS | PASS | 10级 | 微量 | 少量 | 有残 | 严残 | 有残 | 有残 |  | 谭娇娇
2017-04-14 | 23:30 | 23G | 17005003 | 255 |  | PASS | 20 |  |  | 99.54 | PASS | PASS | 9级 | 微量 | 少量 | 有残 | 严残 | 有残 | 有残 |  | 谭娇娇
2017-04-14 | 23:30 | 30G07 | 17004962 | 140 | 118 |  | 20 |  |  | 99.98 | PASS | PASS | 10级 | 微量 | 少量 | 有残 | 严残 | 有残 | 有残 |  | 谭娇娇
2017-04-14 | 23:30 | HD2 (1)高粘度 | 17004991 | 209 | 156 |  | 20 |  |  | 99.51 | PASS | PASS | 10级 | 微量 | 少量 | 有残 | 严残 | 有残 | 有残 |  | 谭娇娇
2017-04-15 | 8:00 | HB16 | 17004955 | 75 | 52 |  | 20 |  |  | 99.63 | PASS | PASS | 10级 | 微量 | 少量 | 少量多 | 有残 | 有残 | 有残 |  | 李小娟
2017-04-15 | 8:00 | 8G26 | 17005002 | 236 | 184 | PASS | 20 | 3 | 6.5 | 99.75 | PASS | PASS | 9级 | 微量 | 少量 | 有残 | 严残 | 有残 | 有残 | 90oK 80微残 | 李小娟
2017-04-15 | 8:00 | 09BL36 | 17005008 | 266 | 205 | PASS | 20 | 3 | 4 | 99.68 | PASS | PASS | 9级 | 微量 | 少量 | 有残 | 严残 | 有残 | 有残 | 90oK 80微残 | 李小娟 |  | 样
2017-04-15 | 8:00 | G312 | 17004995 | 270 | 202 | PASS | 20 | 3.5 | 5 | 99.76 | PASS | PASS | 10级 | 微量 | 少量 | 有残 | 严残 | 有残 | 有残 | 80oK 70微残 | 李小娟
2017-04-15 | 9:30 | G602福建星河 | 17005126 | 120 | 98 | PASS | 20 | 4 | 10 | 99.88 | PASS | PASS | 10级 | 微量 | 少量 | 有残 | 严残 | 有残 | 有残 | 900K80断 | 谭娇娇
2017-04-15 | 9:30 | HD2 (1) | 17004989 | 122 | 78 |  | 20 |  |  | 99.61 | PASS | PASS | 10级 | 微量 | 少量 | 有残 | 严残 | 有残 | 有残 |  | 谭娇娇
2017-04-15 | 9:30 | 9G201永隆 | 17005034 | 267 | 185 | PASS | 20 | 1 | 0 | 99.57 | PASS | PASS | 11级 | 微量 | 少量 | 少量多 | 有残 | 有残 | 有残 | 70oK 60断 | 谭娇娇
2017-04-15 | 9:30 | HD2 (2) | 17004990 | 120 | 72 |  | 20 |  |  | 99.63 | PASS | PASS | 11级 | 微量 | 少量 | 有残 | 严残 | 有残 | 有残 |  | 谭娇娇
2017-04-15 | 9:30 | HD2 (1) | 17004991 | 130 | 81 |  | 20 |  |  | 99.51 | PASS | PASS | 11级 | 微量 | 少量 | 有残 | 严残 | 有残 | 有残 |  | 谭娇娇
2017-04-15 | 9:30 | HD2 (2) | 17004989 | 108 | 56 |  | 20 |  |  | 99.59 | PASS | PASS | 11级 | 微量 | 少量 | 有残 | 严残 | 有残 | 有残 |  | 谭娇娇
2017-04-15 | 10:30 | GH1602 |  | 278 | 215 | PASS | 20 | 1.5 | 1.5 | 99.78 | PASS | PASS | 10级 | 微量 | 少量 | 有残 | 严残 | 有残 | 有残 | 100OK,90断 | 李小娟
2017-04-15 | 10:30 | HD2 2 | 17004991 | 120 | 75 |  | 20 |  |  | 99.33 | PASS | PASS | 10级 | 微量 | 少量 | 有残 | 严残 | 有残 | 有残 |  | 李小娟
2017-04-15 | 10:30 | 6GHB01骏亚 | 17005006 | 238 | 186 | 稍浅 | 20 | 2 | 5 | 99.29 | PASS | PASS | 9级 | 微量 | 少量 | 有残 | 严残 | 有残 | 有残 | 100OK,90断 | 李小娟
2017-04-15 | 10:30 | 23GHB | 17005005 | 260 | 200 | PASS | 20 | 2.5 | 7.5 | 99.22 | PASS | PASS | 10级 | 微量 | 少量 | 有残 | 严残 | 有残 | 有残 | 120OK110微 | 李小娟
2017-04-15 | 10:30 | G602福建星河 | 17005125 | 125 | 102 | PASS | 25 | 3.5 | 7.5 | 99.76 | PASS | PASS | 10级 | 微量 | 少量 | 有残 | 严残 | 有残 | 有残 | 70OK60断 | 李小娟
2017-04-15 | 11:00 | SP8T3 | 17005013 | 218 | 126 | PASS | 20 | 4 | 1 | 99.49 | PASS | PASS | 11级残 | 微量 | 少量 | 少量多 | 有残 | 有残 | 有残 | 80oK 70微残 | 李小娟
2017-04-15 | 11:30 | HD2低粘度2 | 17005184 | 91 | 46 |  | 20 |  |  | 99.38 | PASS | PASS | 10级 | 微量 | 少量 | 有残 | 严残 | 有残 | 有残 |  | 李小娟
2017-04-15 | 11:30 | HD24 | 17005029 | 108 | 58 |  | 20 |  |  | 99.67 | PASS | PASS | 10级 | 微量 | 少量 | 有残 | 严残 | 有残 | 有残 |  | 李小娟
2017-04-15 | 13:30 | WB53 | 17005015 | 165 | 141 | PASS | 20 | 5 | 7.5 | 99.65 | PASS | PASS | 6级 | 微量 | 有残 | 严残 |  | 有残 | 有残 | 140OK130微残 | 谭娇娇 |  | 下一箱
2017-04-15 | 14:00 | 8G04建业 | 17005032 | 182 | 130 | PASS | 20 | 3 | 7.5 | 99.38 | PASS | PASS | 10级残 | 微量 | 少量 | 有残 | 严残 | 有残 | 有残 | 1100K100断 | 谭娇娇
2017-04-15 | 14:00 | HD2 2 | 17004918 | 126 | 80 |  | 20 |  |  | 99.52 | PASS | PASS | 10级 | 微量 | 少量 | 有残 | 严残 | 有残 | 有残 |  | 谭娇娇
2017-04-15 | 14:00 | 8G01中京 | 17005073 | 300 | 236 | PASS | 20 | 2 | 5 | 99.84 | PASS | PASS | 9级 | 微量 | 少量 | 有残 | 显不净 | 有残 | 有残 | 1100K100断 | 谭娇娇
2017-04-15 | 14:30 | GH1602 | 17005004 | 270 | 212 | PASS | 20 |  |  | 99.57 | PASS | PASS | 9级残 | 微量 | 少量 | 有残 | 显不净 | 有残 | 有残 | 900K80断 | 谭娇娇
2017-04-15 | 14:30 | HD2 2 | 17005026 | 130 | 85 |  | 20 |  |  | 99.47 | PASS | PASS | 10级残 | 微量 | 少量 | 有残 | 严残 | 有残 | 有残 |  | 谭娇娇
2017-04-15 | 15:00 | 8BL16金像 | 17005041 | 123 | 100 | PASS | 20 | 2 | 8.5 | 99.38 | PASS | PASS | 10级残 | 微量 | 少量 | 有残 | 严残 | 有残 | 有残 | 100OK,90断 | 周菊明
2017-04-15 | 15:00 | HD2 (1) | 17005065 | 130 | 85 |  | 20 |  |  | 99.27 | PASS | PASS | 10级残 | 微量 | 少量 | 有残 | 严残 | 有残 | 有残 |  | 周菊明
2017-04-15 | 15:00 | SP8T3 | 17005121 | 210 | 125 | PASS | 20 | 4 | 1.5 | 99.66 | PASS | PASS | 10级残 | 微量 | 少量 | 有残 | 严残 | 有残 | 有残 | 1100K100断 | 周菊明
2017-04-15 | 15:00 | HD2 (2) | 17005065 | 130 | 80 |  | 20 |  |  | 99.68 | PASS | PASS | 10级残 | 微量 | 少量 | 有残 | 严残 | 有残 | 有残 |  | 周菊明
2017-04-15 | 17:30 | 8G25 | 17005001 | 310 | 248 | PASS | 20 | 2.5 | 6 | 99.58 | PASS | PASS | 10级残 | 微量 | 少量 | 有残 | 严残 | 有残 | 有残 | 800K70断 | 周菊明
2017-04-15 | 17:30 | 8G04奥士康 | 17005069 | 270 | 208 | 色相不一样 | 20 | 2 | 8 | 99.61 | 有气泡 | PASS | 10级残 | 微量 | 少量 | 有残 | 严残 | 有残 | 有残 | 100OK,90断 | 周菊明
2017-04-15 | 17:30 | SP8T3 | 17005043 | 218 | 130 | PASS | 20 | 4 | 1.5 | 99.61 | PASS | PASS | 10级残 | 微量 | 少量 | 有残 | 严残 | 有残 | 有残 | 100OK,90断 | 周菊明
2017-04-15 | 17:30 | HD2 1 | 17005064 | 127 | 78 |  | 20 |  |  | 99.37 | PASS | PASS | 10级残 | 微量 | 少量 | 有残 | 严残 | 有残 | 有残 |  | 周菊明
2017-04-15 | 19:30 | MG3101江门崇达 | 17005038 | 296 | 195 | 稍浅 | 20 |  |  | 99.37 | PASS | PASS | 10级 | 微量 | 少量 | 有残 | 严残 | 有残 | 有残 | 70OK60微断 | 黄桂泉
2017-04-15 | 19:30 | SP8T3 | 17005044 | 210 | 135 | PASS | 20 | 3 | 2 | 99.42 | PASS | PASS | 10级 | 微量 | 少量 | 有残 | 严残 | 有残 | 有残 | 900K80断 | 黄桂泉
2017-04-15 | 19:30 | HD2 (2) | 17005064 | 120 | 72 |  | 20 |  |  | 99.54 | PASS | PASS | 10级 | 微量 | 少量 | 有残 | 严残 | 有残 | 有残 |  | 黄桂泉
2017-04-15 | 21:30 | 8WL5 | 17005045 | 223 | 188 | PASS | 20 |  |  | 99.29 | PASS | PASS | 6级 | 微量 | 有残 | 严残 | 严残 | 有残 | 有残 |  | 黄桂泉
2017-04-15 | 21:30 | 8G04奥士康 | 17005070 | 266 | 208 | PASS | 20 | 2.5 | 8.5 | 99.11 | 有气泡 | PASS | 10级 | 微量 | 少量 | 有残 | 严残 | 有残 | 有残 | 900K80断 | 黄桂泉
2017-04-15 | 21:30 | 8BL205 | 17004964 | 240 | 186 | PASS | 20 | 2.5 | 5 | 入图库 | PASS | PASS | 10级 | 微量 | 少量 | 有残 | 严残 | 有残 | 有残 | 1100K100断 | 黄桂泉
2017-04-15 | 23:00 | HB16 | 17005031 | 78 | 48 |  | 20 |  |  | 99.33 | PASS | PASS | 11级 | 微量 | 少量 | 有残 | 严残 | 有残 | 有残 |  | 黄桂泉
2017-04-15 | 23:00 | 10G201 | 17005077 | 338 | 218 | 色相不一样 | 22.5 | 1 | 0 | 入图库 | PASS | PASS | 10级 | 微量 | 少量 | 有残 | 严残 | 有残 | 有残 | 70oK 60断 | 黄桂泉
2017-04-15 | 23:30 | 8G04奥士康 | 17005071 | 265 | 203 | PASS | 20 | 2.5 | 6 | 99.87 | 有气泡 | PASS | 10级 | 微量 | 少量 | 有残 | 严残 | 有残 | 有残 | 100OK,90断 | 周菊明
2017-04-15 | 23:30 | HD2中京 1 | 17005161 | 122 | 78 |  | 20 |  |  | 99.63 | PASS | PASS | 10级 | 微量 | 少量 | 有残 | 严残 | 有残 | 有残 |  | 周菊明
2017-04-16 | 8:00 | 8BL2 | 17005007 | 234 | 182 | PASS | 20 | 3 | 3 | 99.65 | PASS | PASS | 10级 | 微量 | 少量 | 有残 | 严残 | 有残 | 有残 | 110ok100残 | 李小娟
2017-04-16 | 8:00 | 8BL75 | 17005183 | 260 | 200 | 稍浅 | 20 | 2.5 | 3.5 | 99.51 | PASS | PASS | 10级 | 微量 | 少量 | 有残 | 严残 | 有残 | 有残 | 120OK110微 | 李小娟 |  | 样
2017-04-16 | 8:00 | HD8 无卤素 | 17005067 | 110 | 81 |  | 20 |  |  | 99.88 | PASS | PASS | 10级 | 微量 | 少量 | 有残 | 严残 | 有残 | 有残 |  | 李小娟
2017-04-16 | 8:00 | 8R2 | 17005016 | 265 | 203 | PASS | 20 | 2 | 3 | 99.57 | PASS | PASS | 10级 | 微量 | 少量 | 有残 | 显不净 | 有残 | 有残 | 120OK110微 | 李小娟
2017-04-16 | 9:30 | SP8T3 | 17005087 | 218 |  | PASS | 20 | 3.5 | 1.5 | 99.38 | PASS | PASS | 10级 | 微量 | 少量 | 少量多 | 有残 | 有残 | 有残 | 80oK 70微残 | 李小娟
2017-04-16 | 9:30 | HD2 (2) | 17005099 | 121 |  |  | 20 |  |  | 99.53 | PASS | PASS | 10级 | 微量 | 少量 | 有残 | 严残 | 有残 | 有残 |  | 李小娟
2017-04-16 | 10:30 | 8Y2 | 17005120 | 270 |  | PASS | 20 | 2.5 | 3 | 99.86 | PASS | PASS | 10级 | 微量 | 少量 | 有残 | 严残 | 有残 | 有残 | 100OK90微残 | 李小娟 |  | 样
2017-04-16 | 11:30 | G602万基隆 | 17005106 | 260 |  | PASS | 20 | 2.5 | 7 | 99.75 | PASS | PASS | 10级 | 微量 | 少量 | 有残 | 显不净 | 有残 | 有残 | 70OK60微断 | 李小娟
2017-04-16 | 11:30 | G602万基隆 | 17005107 | 260 |  | PASS | 20 | 2.5 | 5 | 99.79 | PASS | PASS | 10级 | 微量 | 少量 | 有残 | 显不净 | 有残 | 有残 | 80oK 70微残 | 李小娟
2017-04-16 | 11:30 | GH4001 | 17005079 | 330 |  | PASS | 20 | 2 | 7 | 99.65 | PASS | PASS | 10级 | 微量 | 少量 | 有残 | 显不净 | 有残 | 有残 | 800K70断 | 李小娟
2017-04-16 | 11:30 | 8BL | 17005080 | 270 |  | PASS | 20 | 2 | 6 | 99.84 | PASS | PASS | 10级 | 微量 | 少量 | 有残 | 严残 | 有残 | 有残 | 120OK110微残 | 李小娟 |  | 样
2017-04-16 | 11:30 | HD2 (2)高粘度 | 17005100 | 227 |  |  | 20 |  |  | 99.83 | PASS | PASS | 10级 | 微量 | 少量 | 有残 | 显不净 | 有残 | 有残 |  | 李小娟
2017-04-16 | 13:30 | 8BKH | 17005114 | 240 |  | PASS | 20 | 2 | 7 | 99.84 | PASS | PASS | 8级 | 微量 | 少量 | 有残 | 严残 | 有残 | 有残 | 150残 | 谭娇娇
2017-04-16 | 13:30 | GH15 | 17005074 | 260 |  | 深了 | 20 | 2.5 | 9 | 99.65 | PASS | PASS | 9级 | 微量 | 少量 | 有残 | 严残 | 有残 | 有残 | 800K70断 | 谭娇娇
2017-04-16 | 13:30 | SP8T3 | 17005086 | 202 |  | PASS | 20 | 3 | 1.5 | 99.55 | PASS | PASS | 11级残 | 微量 | 少量 | 少量多 | 有残 | 有残 | 有残 | 900K80断 | 谭娇娇
2017-04-16 | 13:30 | 8BKH5 | 17005040 | 268 |  | 稍浅 | 20 | 2 | 8 | 99.84 | 有气泡 | PASS | 9级残 | 微量 | 少量 | 有残 | 显不净 | 有残 | 有残 | 1100K100断 | 谭娇娇
2017-04-16 | 13:30 | HD2 | 17005251 | 128 |  |  | 20 |  |  | 99.65 | PASS | PASS | 10级 | 微量 | 少量 | 有残 | 严残 | 有残 | 有残 |  | 谭娇娇
2017-04-16 | 13:30 | HD2 2 | 17005161 | 125 |  |  | 20 |  |  |  | PASS | PASS | 10级 | 微量 | 少量 | 有残 | 严残 | 有残 | 有残 |  | 谭娇娇
2017-04-16 | 13:30 | HD2 1 | 17005099 | 120 |  |  | 20 |  |  | 99.88 | PASS | PASS | 10级 | 微量 | 少量 | 有残 | 严残 | 有残 | 有残 |  | 谭娇娇
2017-04-16 | 14:30 | GH1801 | 17005108 | 362 |  | PASS | 20 | 2 | 7 | 99.54 | 气泡破裂烤后成黑点 | PASS | 10级 | 微量 | 少量 | 有残 | 显不净 | 有残 | 有残 | 90oK 80微残 | 谭娇娇
2017-04-16 | 15:00 | 8G01中京 | 17005072 | 272 |  | PASS | 20 | 2.5 | 7.5 | 99.81 | PASS | PASS | 10级 | 微量 | 少量 | 有残 | 显不净 | 有残 | 有残 | 900K80断 | 周菊明
2017-04-16 | 17:30 | 44G | 17005105 | 240 |  | PASS | 20 | 2 | 9 | 99.57 | PASS | PASS | 10级 | 微量 | 少量 | 有残 | 严残 | 有残 | 有残 | 100OK,90断 | 周菊明
2017-04-16 | 17:30 | GH17 | 17005130 | 270 |  | PASS | 20 | 3 | 8.2 | 99.28 | 有气泡 | PASS | 10级 | 微量 | 少量 | 有残 | 显不净 | 有残 | 有残 | 900K80断 | 周菊明
2017-04-16 | 17:30 | 8G04奥士康 | 17005145 | 260 | 200 | PASS | 20 |  |  | 99.37 | 有气泡 | PASS | 10级 | 微量 | 少量 | 有残 | 显不净 | 有残 | 有残 | 100OK,90断 | 周菊明
2017-04-16 | 18:30 | 44G | 17005147 | 239 | 182 | PASS | 20 | 3.5 | 9 | 99.59 | PASS | PASS | 10级 | 微量 | 少量 | 有残 | 严残 | 有残 | 有残 | 900K80断 | 黄桂泉 |  | 下一箱
2017-04-16 | 18:30 | GH4001 | 17005149 | 240 | 252 | PASS | 20 | 3 | 10.5 | 99.37 | PASS | PASS | 10级 | 微量 | 少量 | 有残 | 严残 | 有残 | 有残 | 70oK 60断 | 黄桂泉
2017-04-16 | 18:30 | SP16 | 17005014 | 122 | 97 | PASS | 20 | 13 | 6 | 99.28 | PASS | PASS | 10级 | 微量 | 少量 | 有残 | 严残 | 有残 | 有残 |  | 黄桂泉
2017-04-16 | 18:30 | W1 | 17005088 | 259 | 220 | PASS | 20 | 5 | 11 | 99.28 | PASS | PASS | 8级 | 微量 | 少量 | 有残 | 严残 | 有残 | 有残 | 140OK130微残 | 黄桂泉
2017-04-16 | 19:30 | HD8 (1) | 17005101 | 110 | 58 |  | 20 |  |  | 99.27 | PASS | PASS | 9级 | 微量 | 少量 | 有残 | 严残 | 有残 | 有残 |  | 黄桂泉
2017-04-16 | 20:30 | 8BL16 | 17005042 | 126 | 101 | PASS | 20 | 3.5 | 7 | 99.33 | PASS | PASS | 9级 | 微量 | 少量 | 有残 | 严残 | 有残 | 有残 | 800K70断 | 黄桂泉
2017-04-16 | 20:30 | HD2 1 | 17005140 | 130 | 85 |  | 20 |  |  | 99.58 | PASS | PASS | 9级残 | 微量 | 少量 | 有残 | 严残 | 有残 | 有残 |  | 黄桂泉 |  | 下一箱
2017-04-16 | 20:30 | 8G04试样 | 17005148 | 240 | 186 | PASS | 20 |  |  | 99.64 | PASS | PASS | 10级残 | 微量 | 少量 | 有残 | 严残 | 有残 | 有残 | 900K80断 | 黄桂泉
2017-04-16 | 20:30 | SP8T3 | 17005116 | 202 | 120 | PASS | 20 | 3 | 1.5 | 99.29 | PASS | PASS | 11级 | 微量 | 少量 | 有残 | 严残 | 有残 | 有残 | 800K70断 | 黄桂泉
2017-04-16 | 20:30 | 8BL16金像 | 17005115 | 129 | 105 | PASS | 20 | 3 | 7.8 | 99.37 | PASS | PASS | 9级残 | 微量 | 少量 | 有残 | 严残 | 有残 | 有残 | 100OK90断 | 黄桂泉
2017-04-16 | 20:30 | HD8 2 | 17005101 | 110 | 75 |  | 20 |  |  | 99.39 | PASS | PASS | 10级 | 微量 | 少量 | 有残 | 严残 | 有残 | 有残 |  | 黄桂泉
2017-04-16 | 21:30 | SK30 | 17005159 | 410 | 282 | 稍浅 | 25 |  |  | 99.1 | PASS | PASS | 10级 | 微量 | 少量 | 有残 | 严残 | 有残 | 有残 |  | 黄桂泉
2017-04-16 | 21:30 | GH12 | 17005146 | 264 | 202 | PASS | 20 | 2.5 | 11 | 99.44 | PASS | PASS | 9级 | 微量 | 少量 | 有残 | 严残 | 有残 | 有残 | 900K80断 | 黄桂泉 |  | 样
2017-04-16 | 22:00 | 8BL18 | 17005150 | 267 | 205 | PASS | 20 | 2.5 | 2 | 99.24 | PASS | PASS | 9级残 | 微量 | 少量 | 有残 | 严残 | 有残 | 有残 | 70oK 60断 | 黄桂泉
2017-04-16 | 22:00 | HD2 (2) | 17005140 | 128 | 82 |  | 20 |  |  | 99.17 | PASS | PASS | 10级残 | 微量 | 少量 | 有残 | 严残 | 有残 | 有残 |  | 黄桂泉
2017-04-17 | 10:00 | HD2 (2) | 17005141 | 128 | 81 |  | 20 |  |  | 99.37 | PASS | PASS | 10级 | 微量 | 少量 | 有残 | 严残 | 有残 | 有残 |  | 周菊明
2017-04-17 | 10:00 | HD2 (1) | 17005141 | 120 | 75 |  | 20 |  |  | 99.59 | PASS | PASS | 10级 | 微量 | 少量 | 有残 | 严残 | 有残 | 有残 |  | 周菊明
2017-04-17 | 10:00 | HD21 | 17005171 | 105 | 46 |  | 20 |  |  | 99.37 | PASS | PASS | 10级 | 微量 | 少量 | 有残 | 严残 | 有残 | 有残 |  | 周菊明
2017-04-17 | 10:00 | HD52 | 17005143 | 125 | 78 |  | 20 |  |  | 99.64 | PASS | PASS | 10级 | 微量 | 少量 | 有残 | 严残 | 有残 | 有残 |  | 周菊明
2017-04-17 | 10:00 | 09BL | 17005081 | 232 | 181 | PASS | 20 | 2.5 | 3 | 99.64 | PASS | PASS | 10级 | 微量 | 少量 | 有残 | 严残 | 有残 | 有残 | 1100K100断 | 周菊明
2017-04-17 | 10:00 | 8BL2 | 17005179 | 240 | 186 | PASS | 20 | 2 | 4 | 99.79 | PASS | PASS | 10级 | 微量 | 少量 | 有残 | 严残 | 有残 | 有残 | 1100K100断 | 周菊明
2017-04-17 | 10:00 | SP8T3 | 17005117 | 213 | 126 | PASS | 20 | 4.5 | 0.5 | 99.48 | PASS | PASS | 10级 | 微量 | 少量 | 有残 | 严残 | 有残 | 有残 |  | 周菊明
2017-04-17 | 10:30 | 8BKT11 | 17005039 | 240 | 168 | PASS | 20 | 1 | 0 | 99.37 | PASS | PASS | 11级 | 微量 | 少量 | 有残 | 严残 | 有残 | 有残 | 900K80断 | 周菊明
2017-04-17 | 10:30 | 8G01永隆 | 17005173 | 87 | 72 | PASS | 20 | 3.5 | 8 | 99.28 | PASS | PASS | 11级 | 微量 | 少量 | 有残 | 严残 | 有残 | 有残 | 800K70断 | 周菊明
2017-04-17 | 10:30 | GH1602 | 17005111 | 280 | 210 | PASS | 20 | 1.5 | 2 | 99.54 | PASS | PASS | 11级 | 微量 | 少量 | 有残 | 严残 | 有残 | 有残 | 900K80断 | 周菊明
2017-04-17 | 10:30 | SP8T3 | 17005157 | 202 | 125 | PASS | 20 | 3 | 2 | 99.62 | PASS | PASS | 11级 | 微量 | 少量 | 有残 | 严残 | 有残 | 有残 | 100OK,90断 | 周菊明
2017-04-17 | 10:30 | HD22试样2（1）17005170142 | 17005170 | 140 | 98 |  | 20 |  |  | 99.33 | PASS | PASS | 11级 | 微量 | 少量 | 有残 | 严残 | 有残 | 有残 |  | 周菊明
2017-04-17 | 11:00 | 8G04 | 17005175 | 236 | 185 | PASS | 20 | 2.5 | 8 | 99.37 | PASS | PASS | 11级 | 微量 | 少量 | 有残 | 显不净 | 有残 | 有残 | 900K80断 | 周菊明
2017-04-17 | 11:00 | 8G04 | 17005174 | 238 | 183 | PASS | 20 | 2.5 | 8 | 99.46 | PASS | PASS | 11级 | 微量 | 少量 | 有残 | 显不净 | 有残 | 有残 | 90ok80残 | 周菊明
2017-04-17 | 11:00 | HD8A(1) | 17005142 | 100 | 52 |  | 20 |  |  | 99.49 | PASS | PASS | 11级 | 微量 | 少量 | 有残 | 严残 | 有残 | 有残 |  | 周菊明
2017-04-17 | 11:00 | HB03 | 17005103 | 100 | 51 |  | 20 |  |  | 98.75 | PASS | PASS | 11级 | 微量 | 少量 | 有残 | 严残 | 有残 | 有残 |  | 周菊明
2017-04-17 | 13:30 | 8G04奥 | 17005144 | 270 | 205 | PASS | 20 | 2.5 | 9 | 99.57 | 气泡破裂烤后成黑点 | PASS | 11级 | 微量 | 少量 | 有残 | 显不净 | 有残 | 有残 | 900K80断 | 周菊明
2017-04-17 | 13:30 | HD8A(2) | 17005142 | 102 | 53 |  | 20 |  |  | 99.59 | PASS | PASS | 11级 | 微量 | 少量 | 有残 | 严残 | 有残 | 有残 |  | 周菊明
2017-04-17 | 14:30 | SP8T3 | 17005156 | 205 | 126 | PASS | 20 | 3 | 2 | 99.67 | PASS | PASS | 11级 | 微量 | 少量 | 有残 | 严残 | 有残 | 有残 |  | 黄桂泉
2017-04-17 | 14:30 | GH1801 | 17005176 | 360 | 278 | PASS | 20 |  |  | 99.37 | PASS | PASS | 11级 | 微量 | 少量 | 有残 | 显不净 | 有残 | 有残 | 100OK,90断 | 黄桂泉
2017-04-17 | 14:30 | HD2 1 | 17005194 | 127 | 82 |  | 20 |  |  | 99.56 | PASS | PASS | 11级 | 微量 | 少量 | 有残 | 严残 | 有残 | 有残 |  | 黄桂泉
2017-04-17 | 14:30 | HD22试样2（2）17005170143 |  | 143 | 96 |  | 20 |  |  | 99.49 | PASS | PASS | 11级 | 微量 | 少量 | 有残 | 严残 | 有残 | 有残 |  | 黄桂泉
2017-04-17 | 14:30 | 8BK21 | 17005082 | 268 | 205 | PASS | 20 | 3.5 | 10 | 99.32 | PASS | PASS | 9级 | 微量 | 少量 | 有残 | 严残 | 有残 | 有残 | 1100K100断 | 黄桂泉
2017-04-17 | 15:30 | HD-550 | 17005252 | 37 | 15 |  | 20 |  |  | 99.46 | [7 empty] | 有残 | 有残
2017-04-17 | 15:30 | 8BKH6 | 17005151 | 175 | 129 | PASS | 20 | 3.5 | 3.5 | 99.58 | PASS | PASS | 9级 | 微量 | 少量 | 有残 | 显不净 | 有残 | 有残 | 130OK120残 | 李建丽 |  | 下一箱
2017-04-17 | 15:30 | 6GHB07 | 17005129 | 100 | 96 | 偏黄 | 20 | 6 | 9 | 99.17 | PASS | PASS | 10级 | 微量 | 少量 | 有残 | 显不净 | 有残 | 有残 | 70oK 60断 | 李建丽
2017-04-17 | 15:30 | MG77 | 17005036 | 270 | 175 | PASS | 22.5 |  |  | 97.74 | PASS | PASS | 10级 | 微量 | 少量 | 少量多 | 有残 | 有残 | 有残 | 70OK60微残 | 李建丽
2017-04-17 | 17:30 | HD20 | 17005160 | 130 | 80 |  | 20 |  |  | 98.35 | PASS | PASS | 8级 | 微量 | 少量 | 有残 | 严残 | 有残 | 有残 |  | 李建丽
2017-04-17 | 17:30 | HD2103 | 17005197 | 110 | 72 |  | 20 |  |  | 99.52 | PASS | PASS | 10级 | 微量 | 少量 | 有残 | 显不净 | 有残 | 有残 |  | 李建丽
2017-04-17 | 17:30 | HD2 (2) | 17005194 | 120 | 78 |  | 20 |  |  | 99.65 | PASS | PASS | 9级 | 微量 | 少量 | 有残 | 显不净 | 有残 | 有残 |  | 李建丽
2017-04-17 | 17:30 | 8G04 | 17005198 | 238 | 186 | PASS | 20 | 2 | 7 | 99.79 | PASS | PASS | 10级 | 微量 | 少量 | 有残 | 显不净 | 有残 | 有残 | 80oK 70微残 | 李建丽
2017-04-17 | 17:30 | 09BL | 17005178 | 236 | 183 | PASS | 20 | 2 | 3 | 99.85 | PASS | PASS | 9级 | 微量 | 少量 | 有残 | 严残 | 有残 | 有残 | 120OK110微 | 李建丽
2017-04-17 | 17:30 | HD2F | 17005186 | 108 | 75 |  | 20 |  |  | 99.25 | PASS | PASS | 9级 | 微量 | 少量 | 有残 | 严残 | 有残 | 有残 |  | 李建丽
2017-04-17 | 17:30 | G602 | 17005200 | 236 | 181 | PASS | 20 | 2.5 | 5 | 99.83 | PASS | PASS | 10级 | 微量 | 少量 | 有残 | 严残 | 有残 | 有残 | 80oK 70微残 | 李建丽
2017-04-17 | 17:30 | SP8T3 | 17005180 | 220 | 130 | PASS | 20 | 3.5 | 1.5 | 99.53 | PASS | PASS | 10级 | 微量 | 少量 | 有残 | 有残 | 有残 | 有残 | 800K70断 | 李建丽
2017-04-17 | 20:30 | HD2 (1) | 17005195 | 130 | 80 |  | 20 |  |  | 99.24 | PASS | PASS | 11级 | 微量 | 少量 | 有残 | 严残 | 有残 | 有残 |  | 李小娟
2017-04-17 | 20:30 | 8BKT1铁发 | 17005113 | 262 |  | PASS | 20 | 1.5 | 0.5 | 99.17 | PASS | PASS | 9级 | 微量 | 少量 | 有残 | 严残 | 有残 | 有残 | 140OK130微残 | 李小娟
2017-04-17 | 20:30 | 44G | 17005201 | 230 | 170 | PASS | 20 | 2 | 9 | 99.37 | PASS | PASS | 10级残 | 微量 | 少量 | 有残 | 显不净 | 有残 | 有残 | 90oK 80微残 | 李小娟
2017-04-17 | 20:30 | HD12A | 17005102 | 77 | 42 |  | 20 |  |  | 99.37 | PASS | PASS | 10级 | 微量 | 少量 | 有残 | 显不净 | 有残 | 有残 |  | 李小娟
2017-04-17 | 20:30 | HB16 | 17005172 | 70 |  |  | 20 |  |  | 99.64 | PASS | PASS | 10级 | 微量 | 少量 | 有残 | 严残 | 有残 | 有残 |  | 李小娟
2017-04-17 | 22:00 | 44G | 17005202 | 240 | 184 | PASS | 20 | 2.5 | 8 | 99.38 | PASS | PASS | 10级残 | 微量 | 少量 | 有残 | 显不净 | 有残 | 有残 | 800K70断 | 李小娟
2017-04-17 | 22:00 | 8R2 | 17005118 | 270 | 200 | PASS | 20 | 2.5 | 7 | 99.53 | PASS | PASS | 9级 | 微量 | 少量 | 有残 | 严残 | 有残 | 有残 | 100OK,90断 | 李小娟
2017-04-17 | 22:00 | HB60 | 17005068 | 56 | 51 |  | 20 |  |  | 99.86 | PASS | PASS | 6级 | 微量 | 有残 | 严残 |  | 有残 | 有残 |  | 李小娟
2017-04-17 | 22:00 | HD12 | 17005104 | 70 |  |  | 20 |  |  | 99.75 | PASS | PASS | 11级残 | 微量 | 少量 | 少量多 | 有残 | 有残 | 有残 |  | 李小娟
2017-04-17 | 22:00 | 87GHB | 17005208 | 247 | 189 | PASS | 20 | 2 | 6 | 99.63 | PASS | PASS | 11级残 | 微量 | 少量 | 有残 | 显不净 | 有残 | 有残 | 900K80断 | 李小娟
2017-04-17 | 22:00 | HD2 (2) | 17005195 | 120 | 60 |  | 20 |  |  | 99.65 | PASS | PASS | 11级残 | 微量 | 少量 | 有残 | 严残 | 有残 | 有残 |  | 李小娟
2017-04-17 | 23:30 | 8G01中京 | 17005204 | 280 | 210 | PASS | 20 | 2 | 7 | 99.84 | PASS | PASS | 11级残 | 微量 | 少量 | 有残 | 显不净 | 有残 | 有残 | 800K70断 | 李建丽
2017-04-17 | 24:00 | SK36W | 17005321 | 408 |  | 色相不一样 | 20 | 1.5 | 0 | 99.37 | PASS | PASS | 11级 | 少量 | 少量多 | 有残 |  | 有残 | 有残 |  | 李建丽 |  | 样
2017-04-17 | 24:00 | GH15 | 17005205 | 267 | 210 | PASS | 20 | 2 | 7 | 99.64 | PASS | PASS | 11级 | 微量 | 少量 | 有残 | 显不净 | 有残 | 有残 | 110OK100残 | 李建丽
2017-04-17 | 24:00 | 8R5哑光 | 17005182 | 270 |  | PASS | 20 | 2 | 0.5 | 99.56 | PASS | PASS | 11级残 | 微量 | 少量 | 有残 | 严残 | 有残 | 有残 | 70oK 60断 | 李建丽
2017-04-18 | 8:00 | 8BL | 17005209 | 245 | 188 | PASS | 20 |  |  | 99.67 | PASS | PASS | 10级 | 微量 | 少量 | 有残 | 严残 | 有残 | 有残 | 100OK,90断 | 谭娇娇
2017-04-18 | 9:00 | 8BKT11 | 17005241 | 165 | 182 | PASS | 22.5 | 0.5 | 0 | 99.51 | PASS | PASS | 12级残 | 微量 | 少量 | 有残 | 严残 | 有残 | 有残 | 1100K100断 | 周菊明
2017-04-18 | 9:00 | 9G201 | 17005237 | 268 | 172 | PASS | 20 | 0.2 | 0 | 99.82 | PASS | PASS | 11级 | 微量 | 少量 | 有残 | 严残 | 有残 | 有残 | 60OK 50断 | 周菊明
2017-04-18 | 9:00 | SP8T3 | 17005181 | 200 | 120 | PASS | 20 | 3.5 | 1.5 | 99.67 | PASS | PASS | 11级 | 微量 | 少量 | 有残 | 严残 | 有残 | 有残 |  | 周菊明
2017-04-18 | 9:00 | HD2 1 | 17005227 | 125 | 78 |  | 20 |  |  | 99.82 | PASS | PASS | 11级 | 微量 | 少量 | 有残 | 严残 | 有残 | 有残 |  | 周菊明
2017-04-18 | 9:00 | HD2 2 | 17005227 | 126 | 80 |  | 20 |  |  | 99.51 | PASS | PASS | 11级 | 微量 | 少量 | 有残 | 严残 | 有残 | 有残 |  | 周菊明
2017-04-18 | 10；00 | HD10 | 17005030 | 80 | 42 |  | 20 |  |  | 9+9.68 | PASS | PASS | 11级 | 微量 | 少量 | 有残 | 严残 | 有残 | 有残 |  | 周菊明
2017-04-18 | 10:00 | HD21 01 | 17005196 | 110 | 72 |  | 20 |  |  | 99.72 | PASS | PASS | 11级 | 微量 | 少量 | 有残 | 严残 | 有残 | 有残 |  | 周菊明
2017-04-18 | 10:00 | 8BKT11 | 17005210 | 270 | 176 | PASS | 20 | 0.2 | 0 | 99.81 | PASS | PASS | 13级 | 微量 | 少量 | 有残 | 严残 | 有残 | 有残 |  | 周菊明
2017-04-18 | 10:00 | 8BL205 | 17005239 | 235 | 180 | PASS | 20 | 2 | 2.5 | 99.57 | PASS | PASS | 11级残 | 微量 | 少量 | 有残 | 严残 | 有残 | 有残 | 1100K100断 | 周菊明
2017-04-18 | 10:30 | 8G04 | 17005199 | 234 | 182 | PASS | 20 | 2.5 | 6.8 | 99.67 | PASS | PASS | 11级 | 微量 | 少量 | 有残 | 严残 | 有残 | 有残 | 900K80断 | 周菊明
2017-04-18 | 10:30 | HB31 | 17005319 | 150 | 98 |  | 20 |  |  | 99.83 | PASS | PASS | 11级 | 微量 | 少量 | 有残 | 严残 | 有残 | 有残 |  | 周菊明
2017-04-18 | 11:00 | HD2低粘度（2） | 17005332 | 90 | 58 |  | 20 |  |  | 99.37 | PASS | PASS | 11级 | 微量 | 少量 | 有残 | 严残 | 有残 | 有残 |  | 谭娇娇
2017-04-18 | 11:00 | 8G04奥士康 | 17005233 | 268 | 205 | PASS | 20 | 2.5 | 6 | 99.67 | 有气泡 | PASS | 11级 | 微量 | 少量 | 有残 | 显不净 | 有残 | 有残 | 100OK,90断 | 谭娇娇
2017-04-18 | 11:00 | HD2 1 | 17005228 | 128 | 82 |  | 20 |  |  | 99.67 | PASS | PASS | 11级 | 微量 | 少量 | 有残 | 严残 | 有残 | 有残 |  | 谭娇娇
2017-04-18 | 11:30 | HB3001 | 17005253 | 153 | 110 |  | 20 |  |  | 99.68 | PASS | PASS | 11级 | 微量 | 少量 | 有残 | 严残 | 有残 | 有残 |  | 谭娇娇
2017-04-18 | 11:30 | GH1801 | 17005235 | 370 | 272 | PASS | 20 | 2 | 8 | 99.58 | 有气泡 | PASS | 11级 | 微量 | 少量 | 有残 | 显不净 | 有残 | 有残 | 900K80断 | 谭娇娇
2017-04-18 | 11:30 | 8G01中京 | 17005203 | 300 | 227 | PASS | 20 |  |  | 99.37 | PASS | PASS | 11级 | 微量 | 少量 | 有残 | 严残 | 有残 | 有残 |  | 谭娇娇
2017-04-18 | 13:30 | MG3101江门崇达 | 17005177 | 294 | 162 | PASS | 20 | 1 | 0 | 99.81 | PASS | PASS | 11级 | 微量 | 少量 | 有残 | 严残 | 有残 | 有残 | 70oK 60断 | 谭娇娇 |  | 样
2017-04-18 | 13:30 | G312 | 17005322 | 263 | 204 | PASS | 20 | 3.5 | 3.5 | 99.67 | PASS | PASS | 11级 | 微量 | 少量 | 有残 | 严残 | 有残 | 有残 | 70oK 60断 | 谭娇娇
2017-04-18 | 13:30 | SP8T3 | 17005215 | 212 | 126 | PASS | 20 | 3.5 | 0.2 | 99.58 | PASS | PASS | 11级 | 微量 | 少量 | 有残 | 严残 | 有残 | 有残 | 800K70断 | 谭娇娇
2017-04-18 | 14:30 | 8G04奥士康 | 17005215 | 267 | 208 | PASS | 20 |  |  | 99.72 | 有气泡 | PASS | 11级 | 微量 | 少量 | 有残 | 严残 | 有残 | 有残 | 900K80断 | 谭娇娇
2017-04-18 | 14:30 | 8V2 | 17005220 | 270 | 209 | PASS | 20 |  |  | 99.66 | PASS | PASS | 10级 | 微量 | 少量 | 有残 | 严残 | 有残 | 有残 |  | 谭娇娇 |  | 样
2017-04-18 | 14:30 | SP8T3 | 17005214 | 267 | 208 | PASS | 20 |  |  | 99.82 | PASS | PASS | 11级 | 微量 | 少量 | 有残 | 严残 | 有残 | 有残 | 800K70断 | 谭娇娇
2017-04-18 | 17:30 | 8BL2 | 17005279 | 230 | 180 | 深了 | 20 | 2 | 6 | 99.63 | PASS | PASS | 10级 | 微量 | 少量 | 有残 | 严残 | 有残 | 有残 | 140OK130微残 | 李建丽
2017-04-18 | 17:30 | 32G02 | 17005185 | 280 | 220 | PASS | 20 | 2.5 | 8 | 99.79 | 有气泡 | PASS | 11级 | 微量 | 少量 | 有残 | 严残 | 有残 | 有残 |  | 李建丽
2017-04-18 | 17:30 | GH1801 | 17005273 | 368 | 272 | PASS | 20 | 2 | 6 | 99.82 | 有气泡 | PASS | 11级残 | 微量 | 少量 | 有残 | 严残 | 有残 | 有残 | 800K70断 | 李建丽
2017-04-18 | 17:30 | HD25(1) | 17005264 | 135 | 81 |  | 20 |  |  | 99.23 | PASS | PASS | 11级 | 微量 | 少量 | 有残 | 严残 | 有残 | 有残 |  | 李建丽
2017-04-18 | 17:30 | 8G04 | 17005267 | 234 | 182 | PASS | 20 | 2 | 8 | 99.82 | PASS | PASS | 11级残 | 微量 | 少量 | 有残 | 严残 | 有残 | 有残 | 900K80断 | 李建丽
2017-04-18 | 19:30 | 8Y2 | 17005247 | 266 | 200 | PASS | 20 |  |  | 99.81 | PASS | PASS | 11级 | 微量 | 少量 | 有残 | 严残 | 有残 | 有残 |  | 李建丽
2017-04-18 | 19:30 | HD8(2) | 17005229 | 108 |  |  | 20 |  |  | 99.67 | PASS | PASS | 11级 | 微量 | 少量 | 有残 | 严残 | 有残 | 有残 |  | 李建丽
2017-04-18 | 20:30 | 8G04 | 17005268 | 238 | 181 | PASS | 20 | 2 | 6.5 | 99.79 | PASS | PASS | 11级残 | 微量 | 少量 | 有残 | 严残 | 有残 | 有残 | 900K80断 | 李小娟
2017-04-18 | 20:30 | 44G | 17005270 | 240 | 180 | PASS | 20 | 2 | 6.5 | 99.85 | PASS | PASS | 11级 | 微量 | 少量 | 有残 | 严残 | 有残 | 有残 | 900K80断 | 李小娟
2017-04-18 | 20:30 | 8G01中京 | 17005271 | 275 | 200 | PASS | 20 | 2.5 | 9 | 99.25 | PASS | PASS | 11级 | 微量 | 少量 | 有残 | 严残 | 有残 | 有残 | 90oK 80微残 | 李小娟
2017-04-18 | 20:30 | HD25(2) | 17005264 | 138 |  |  | 20 |  |  | 99.83 | PASS | PASS | 11级残 | 微量 | 少量 | 有残 | 严残 | 有残 | 有残 |  | 李小娟
2017-04-18 | 20:30 | SP02深圳崇达 | 17005243 | 226 | 141 | PASS | 20 | 4 | 2 | 99.53 | PASS | PASS | 10级 | 微量 | 少量 | 有残 | 严残 | 有残 | 有残 | 80oK 70微残 | 李小娟
2017-04-18 | 20:30 | SP02 | 17005242 | 227 | 142 | PASS | 20 | 3.8 | 1.5 | 99.24 | PASS | PASS | 10级残 | 微量 | 少量 | 有残 | 严残 | 有残 | 有残 | 800K70断 | 李小娟
2017-04-18 | 20:30 | GH105 | 17005324 | 270 | 220 | 偏绿 | 20 | 1 | 1.2 | 99.17 | 气泡破裂烤后成黑点 | PASS | 8级 | 微量 | 少量 | 有残 | 严残 | 有残 | 有残 | 130OK120残 | 李小娟
2017-04-18 | 21:30 | WB51 | 17005217 | 250 | 226 | 深了 | 20 | 5 | 8.5 | 99.37 | PASS | PASS | 7级残 | 微量 | 有残 | 严残 |  | 有残 | 有残 |  | 李小娟 |  | 样
2017-04-18 | 23:30 | 8G01中京 | 17005272 | 266 | 198 | PASS | 20 | 4 | 7 | 99.48 | PASS | PASS | 10级 | 微量 | 少量 | 有残 | 严残 | 有残 | 有残 | 100OK90微残 | 李小娟
2017-04-18 | 24:30 | MBK02 | 17005248 | 170 | 138 | 浅了 | 20 | 1.8 | 0 | 99.35 | PASS | PASS | 9级 | 微量 | 少量 | 有残 | 严残 | 有残 | 有残 | 120OK110微 | 李小娟
2017-04-19 | 8:00 | 8BL2 | 17005240 | 230 | 160 | PASS | 20 | 2 | 5 | 99.81 | PASS | PASS | 10级 | 微量 | 少量 | 有残 | 严残 | 有残 | 严残 | 130OK120残 | 谭娇娇
2017-04-19 | 8:00 | HD16 | 17005323 | 120 | 60 |  | 20 |  |  | 99.68 | PASS | PASS | 10级 | 微量 | 少量 | 有残 | 严残 | 有残 | 严残 |  | 谭娇娇
2017-04-19 | 8:00 | 9G201 | 17005110 | 270 | 172 | PASS | 20 | 1 | 0 | 99.55 | PASS | PASS | 11级 | 微量 | 少量 | 有残 | 严残 | 有残 | 严残 | 60OK 50断 | 谭娇娇
2017-04-19 | 8:00 | 8G25 | 17005326 | 302 | 204 | 偏黄 | 20 | 2 | 4.5 | 99.75 | 有气泡 | PASS | 11级 | 微量 | 少量 | 有残 | 严残 | 有残 | 严残 | 800K70断 | 谭娇娇
2017-04-19 | 9:30 | HD2 (1)高粘度 | 17005298 | 225 | 152 |  | 20 |  |  | 99.64 | PASS | PASS | 12级残 | 微量 | 少量 | 有残 | 严残 | 有残 | 严残 |  | 谭娇娇
2017-04-19 | 9:30 | HD2 (2)高粘度 | 17005298 | 230 | 152 |  | 20 |  |  | 99.37 | PASS | PASS | 12级残 | 微量 | 少量 | 有残 | 严残 | 有残 | 严残 |  | 谭娇娇
2017-04-19 | 9:30 | GH4001 | 17005276 | 340 | 252 | PASS | 20 | 2.5 | 9.5 | 99.58 | 有白点 | PASS | 12级残 | 微量 | 少量 | 有残 | 严残 | 有残 | 严残 |  | 谭娇娇
2017-04-19 | 9:30 | SP8T3 | 17005286 | 216 | 128 | PASS | 20 | 3.5 | 1.5 | 99.37 | PASS | PASS | 12级残 | 微量 | 少量 | 有残 | 严残 | 有残 | 严残 | 800K70断 | 谭娇娇
2017-04-19 | 10:30 | HD2 2 | 17005263 | 130 | 85 |  | 20 |  |  | 99.81 | PASS | PASS | 11级 | 微量 | 少量 | 有残 | 严残 | 有残 | 严残 |  | 周菊明
2017-04-19 | 11:30 | HD2 1 | 17005263 | 126 | 65 |  | 20 |  |  | 99.67 | PASS | PASS | 11级 | 微量 | 少量 | 有残 | 严残 | 有残 | 严残 |  | 周菊明
2017-04-19 | 11:30 | HD8 1 | 17005169 | 108 | 56 |  | 20 |  |  | 99.54 | PASS | PASS | 11级 | 微量 | 少量 | 有残 | 严残 | 有残 | 严残 |  | 周菊明
2017-04-19 | 11:30 | SP8T3 | 17005285 | 205 | 125 | PASS | 20 | 3.5 | 2 | 99.57 | PASS | PASS | 11级 | 微量 | 少量 | 有残 | 严残 | 有残 | 严残 | 800K70断 | 周菊明
2017-04-19 | 11:30 | 8G04奥 | 17005305 | 268 | 205 |  | 20 | 3 | 3.5 | 99.88 | 有气泡 | PASS | 10级 | 微量 | 少量 | 有残 | 严残 | 有残 | 严残 | 1100K100断 | 周菊明
2017-04-19 | 11:30 | 8G25 | 17005329 | 300 | 235 |  | 20 | 2 | 2.5 | 99.66 | PASS | PASS | 11级 | 微量 | 少量 | 有残 | 严残 | 有残 | 严残 |  | 周菊明
2017-04-19 | 11:30 | 8G25 | 17005328 | 308 | 252 | PASS | 20 | 2 | 2.5 | 99.84 | PASS | PASS | 11级 | 微量 | 少量 | 有残 | 严残 | 有残 | 严残 |  | 周菊明
2017-04-19 | 12:00 | DSP31HF | 17005307 | 225 | 137 | 偏黄 | 20 |  |  | 99.81 | PASS | PASS | 12级 | 微量 | 少量 | 有残 | 严残 | 有残 | 严残 |  | 谭娇娇
2017-04-19 | 12:00 | HD8 2 | 17005169 | 110 | 58 |  | 20 |  |  | 99.68 | PASS | PASS | 12级 | 微量 | 少量 | 有残 | 严残 | 有残 | 严残 |  | 谭娇娇
2017-04-19 | 13:30 | 8BKT11 | 17005312 | 270 | 170 | PASS | 20 | 1 | 0 | 99.74 | PASS | PASS | 12级 | 微量 | 少量 | 有残 | 严残 | 有残 | 严残 | 130OK120残 | 谭娇娇
2017-04-19 | 13:30 | HD52 | 17005301 | 130 |  |  | 20 |  |  | 99.65 | PASS | PASS | 12级 | 微量 | 少量 | 有残 | 严残 | 有残 | 严残 |  | 谭娇娇
2017-04-19 | 14:30 | HD2 1 | 17005262 | 130 |  |  | 20 |  |  | 99.84 | PASS | PASS | 11级 | 微量 | 少量 | 有残 | 严残 | 有残 | 严残 |  | 谭娇娇
2017-04-19 | 14:30 | 8G04奥 | 17005304 | 270 | 208 | 稍浅 | 25 | 2 | 8 | 99.57 | PASS | PASS | 11级 | 微量 | 少量 | 有残 | 显不净 | 有残 | 严残 | 900K80断 | 谭娇娇
2017-04-19 | 14:30 | SP50BLHF01 | 17005330 | 225 | 132 | PASS | 20 |  |  | 入图库 | PASS | PASS | 11级 | 微量 | 少量 | 有残 | 严残 | 有残 | 严残 |  | 谭娇娇
2017-04-19 | 14:30 | SP8T3 | 17005284 | 202 | 120 | PASS | 20 | 3 | 1.5 | 99.48 | PASS | PASS | 11级 | 微量 | 少量 | 有残 | 严残 | 有残 | 严残 | 900K80断 | 谭娇娇
2017-04-19 | 14:30 | HD2 (1) 高 | 17005299 | 225 | 152 |  | 20 |  |  | 99.57 | PASS | PASS | 11级 | 微量 | 少量 | 有残 | 严残 | 有残 | 严残 |  | 谭娇娇
2017-04-19 | 15:30 | G2006 | 17005274 | 278 | 213 | PASS | 20 | 2 | 3 | 99.67 | PASS | PASS | 11级残 | 微量 | 少量 | 有残 | 严残 | 有残 | 严残 | 80oK 70微残 | 李建丽
2017-04-19 | 15:30 | 8G04 | 17005345 | 238 | 182 | PASS | 20 | 2.5 | 4 | 99.37 | PASS | PASS | 10级残 | 微量 | 少量 | 有残 | 严残 | 有残 | 严残 | 120OK110微 | 李建丽
2017-04-19 | 15:30 | 8R | 17005399 | 260 | 198 | 稍浅 | 20 | 2.5 | 6 | 99.67 | PASS | PASS | 11级残 | 微量 | 少量 | 有残 | 严残 | 有残 | 严残 | 100OK,90断 | 李建丽
2017-04-19 | 15:30 | HD2 (2)高粘度 | 17005299 | 220 | 150 |  | 20 |  |  | 99.74 | PASS | PASS | 11级 | 微量 | 少量 | 有残 | 严残 | 有残 | 严残 |  | 李建丽
2017-04-19 | 17:30 | 12G | 17005404 | 256 | 262 | PASS | 20 | 3 | 13 | 99.76 | PASS | PASS | 11级残 | 微量 | 少量 | 有残 | 严残 | 有残 | 严残 | 900K80断 | 李建丽
2017-04-19 | 17:30 | GH3 | 17005398 | 275 | 210 | PASS | 20 | 3 | 9 | 99.55 | 线路间的气泡破后呈现针孔 | PASS | 11级残 | 微量 | 少量 | 有残 | 严残 | 有残 | 严残 | 90oK 80微残 | 李建丽 |  | 样
2017-04-19 | 17:30 | SP02深圳崇达 | 17005314 | 221 | 132 | PASS | 20 | 5 | 1 | 99.51 | PASS | PASS | 13级残 | 微量 | 少量 | 有残 | 严残 | 有残 | 严残 | 70OK60微断 | 李建丽
2017-04-19 | 17:30 | 6GHB01骏亚 | 17005278 | 120 | 98 | 偏黄 | 20 | 4 | 6 | 99.68 | PASS | PASS | 11级残 | 微量 | 少量 | 有残 | 严残 | 有残 | 严残 |  | 李建丽
2017-04-19 | 19:30 | HD2 (2) | 17005262 | 122 | 64 |  | 20 |  |  | 99.66 | PASS | PASS | 11级 | 微量 | 少量 | 有残 | 严残 | 有残 | 严残 |  | 李小娟
2017-04-19 | 19:30 | 8G01中京 | 17005349 | 278 | 201 | PASS | 20 | 4.5 | 1 | 99.84 | PASS | PASS | 9级残 | 微量 | 少量 | 有残 | 显不净 | 有残 | 严残 | 100OK90微残 | 李小娟
2017-04-19 | 19:30 | HD8 (1) | 17005229 | 108 | 62 |  | 20 |  |  | 98.22 | PASS | PASS | 11级 | 微量 | 少量 | 有残 | 严残 | 有残 | 严残 |  | 李小娟
2017-04-19 | 19:30 | SP02深圳崇达 | 17005313 | 222 | 147 | PASS | 20 | 2 | 7 | 99.52 | PASS | PASS | 11级残 | 微量 | 少量 | 有残 | 严残 | 有残 | 严残 | 70oK 60断 | 李小娟 |  | 下一箱
2017-04-19 | 20:30 | 8G25 | 17005327 | 310 | 220 | 偏绿 | 20 | 2 | 4 | 99.69 | 有气泡 | PASS | 11级残 | 微量 | 少量 | 有残 | 显不净 | 有残 | 严残 | 900K80断 | 李建丽
2017-04-19 | 20:30 | HD24(1) | 17005406 | 108 |  |  | 20 |  |  | 99.55 | PASS | PASS | 11级 | 微量 | 少量 | 有残 | 严残 | 有残 | 严残 |  | 李建丽
2017-04-19 | 22:00 | 8BL7 | 17005331 | 240 | 178 | PASS | 20 | 3 | 3.5 | 99.55 | PASS | PASS | 11级 | 微量 | 少量 | 有残 | 严残 | 有残 | 严残 | 800K70断 | 李小娟
2017-04-19 | 22:00 | HD24(2) | 17005406 | 108 | 63 |  | 20 |  |  | 99.75 | PASS | PASS | 11级残 | 微量 | 少量 | 有残 | 严残 | 有残 | 严残 |  | 李小娟
2017-04-19 | 22:00 | HD2 (1)高粘度 | 17005341 | 230 |  |  | 20 |  |  | 99.64 | PASS | PASS | 11级残 | 微量 | 少量 | 有残 | 严残 | 有残 | 严残 |  | 李小娟
2017-04-19 | 22:00 | HB16 | 17005302 | 76 | 40 |  | 20 |  |  | 99.37 | PASS | PASS | 11级 | 微量 | 少量 | 有残 | 严残 | 有残 | 严残 |  | 李小娟
2017-04-19 | 22:00 | MG55 | 17005308 | 260 |  | PASS | 20 | 2 | 0 | 99.58 | PASS | PASS | 11级 | 微量 | 少量 | 有残 | 严残 | 有残 | 严残 | 80oK 70微残 | 李小娟 |  | 样
2017-04-19 | 23:00 | HD2 (2)高粘度 | 17005341 | 230 |  |  | 20 |  |  | 99.66 | PASS | PASS | 11级 | 微量 | 少量 | 有残 | 严残 | 有残 | 严残 |  | 李建丽
2017-04-19 | 23:00 | 12G | 17005403 | 350 | 288 | PASS | 20 | 2.5 | 12 | 99.75 | PASS | PASS | 11级 | 微量 | 少量 | 有残 | 严残 | 有残 | 严残 | 90oK 80微残 | 李建丽
2017-04-19 | 23:00 | HB16 | 17005231 | 74 | 40 |  | 20 |  |  | 99.23 | PASS | PASS | 11级残 | 微量 | 少量 | 有残 | 显不净 | 有残 | 严残 |  | 李建丽
2017-04-19 | 24:00 | GH105 | 17005469 | 226 | 220 | 色相不一样 | 20 | 2 | 6 | 99.49 | 气泡破裂烤后成黑点 | PASS | 10级 | 微量 | 微量 | 少量多 | 有残 | 有残 | 严残 | 100OK90微残 | 李小娟
2017-04-19 | 24:00 | HD2 (1)高粘度 | 17005340 | 230 |  |  | 20 |  |  | 99.63 | PASS | PASS | 10级 | 微量 | 少量 | 有残 | 严残 | 有残 | 严残 |  | 李小娟
2017-04-20 | 8:00 | 3G | 17005351 | 276 |  | PASS | 20 |  |  | 99.57 | 有气泡 | PASS | 11级 | 微量 | 少量 | 有残 | 严残 | 有残 | 严残 | 1100K100断 | 谭娇娇
2017-04-20 | 8:00 | 75GHB | 17005397 | 235 | 220 | 偏黄 | 20 |  |  | 99.66 | 有气泡 | PASS | 11级 | 微量 | 少量 | 有残 | 严残 | 有残 | 有残 | 900K80断 | 谭娇娇
2017-04-20 | 9:00 | 6GHB | 17005353 | 262 | 203 | 偏黄 | 20 |  |  | 99.54 | PASS | PASS | 10级 | 微量 | 少量 | 有残 | 严残 | 有残 | 有残 | 130OK120残 | 谭娇娇
2017-04-20 | 9:00 | HD8 1 | 17005300 | 110 | 58 |  | 20 |  |  | 99.52 | PASS | PASS | 10级 | 微量 | 少量 | 有残 | 严残 | 有残 | 有残 |  | 谭娇娇
2017-04-20 | 9:00 | HD2 (1) 中京 | 17005376 | 130 | 85 |  | 20 |  |  | 99.68 | PASS | PASS | 10级 | 微量 | 少量 | 有残 | 严残 | 有残 | 有残 |  | 谭娇娇
2017-04-20 | 10:30 | 8BL2 | 17005387 | 238 | 186 | PASS | 20 | 2.5 | 4.5 | 99.68 | PASS | PASS | 9级 | 微量 | 少量 | 有残 | 严残 | 有残 | 有残 | 130OK120残 | 谭娇娇
2017-04-20 | 10:30 | 8BL2 | 17005386 | 232 | 182 | PASS | 20 | 2.5 | 4.5 | 99.84 | PASS | PASS | 9级 | 微量 | 少量 | 有残 | 严残 | 有残 | 有残 | 130OK120残 | 谭娇娇
2017-04-20 | 10:30 | HD2 (2)中京 | 17005376 | 122 | 76 |  | 20 |  |  | 99.82 | PASS | PASS | 10级残 | 微量 | 少量 | 有残 | 严残 | 有残 | 有残 |  | 谭娇娇
2017-04-20 | 10:30 | HL22 | 17005377 | 110 | 75 |  | 20 |  |  | 入图库 | PASS | PASS | 10级 | 微量 | 少量 | 有残 | 严残 | 有残 | 有残 |  | 谭娇娇
2017-04-20 | 10:30 | HD2 (2) | 17005340 | 128 | 78 |  | 20 |  |  | 99.68 | PASS | PASS | 10级 | 微量 | 少量 | 有残 | 严残 | 有残 | 有残 |  | 谭娇娇
2017-04-20 | 10:30 | HD21 | 17005343 | 110 | 54 |  | 20 |  |  | 99.57 | PASS | PASS | 10级 | 微量 | 少量 | 有残 | 严残 | 有残 | 有残 |  | 谭娇娇
2017-04-20 | 10:30 | HD2 (2) | 17005341 | 130 | 82 |  | 1 |  |  |  | PASS | PASS | 10级 | 微量 | 少量 | 有残 | 严残 | 有残 | 有残 |  | 谭娇娇
2017-04-19 | 10:30 | 09W | 17005316 | 264 | 220 | PASS | 20 | 4 | 17 | 99.88 | PASS | PASS | 6级 | 微量 | 有残 | 严残 | 严残 | 有残 | 有残 | 全断 | 谭娇娇
2017-04-20 | 11:00 | GH4001 | 17005352 | 338 | 253 | PASS | 20 | 3 | 12.5 | 99.51 | PASS | PASS | 11级 | 微量 | 少量 | 有残 | 严残 | 有残 | 有残 | 900K80断 | 周菊明
2017-04-20 | 11:00 | 6GHB07 | 17005309 | 290 | 212 | 偏黄 | 20 | 2.5 | 10.5 | 99.88 | PASS | PASS | 11级 | 微量 | 少量 | 有残 | 严残 | 有残 | 有残 | 70oK 60断 | 周菊明
2017-04-20 | 11:00 | 30G07 | 17005277 | 147 | 123 | 偏绿 | 20 | 3 | 3 | 99.74 | PASS | PASS | 11级 | 微量 | 少量 | 有残 | 严残 | 有残 | 有残 | 70oK 60断 | 周菊明
2017-04-20 | 11:00 | HD2 1 | 17005375 | 126 | 78 |  | 20 |  |  | 99.84 | PASS | PASS | 11级 | 微量 | 少量 | 有残 | 严残 | 有残 | 有残 |  | 周菊明
2017-04-20 | 11:00 | HD2 2 | 17005375 | 126 | 80 |  | 20 |  |  | 99.66 | PASS | PASS | 11级 | 微量 | 少量 | 有残 | 严残 | 有残 | 有残 |  | 周菊明
2017-04-20 | 11:00 | HD2 1 | 17005341 | 126 | 89 |  | 20 |  |  | 99.57 | PASS | PASS | 11级 | 微量 | 少量 | 有残 | 严残 | 有残 | 有残 |  | 周菊明
2017-04-20 | 11:00 | HD2 1 | 17005340 | 125 | 78 |  | 20 |  |  | 99.51 | PASS | PASS | 11级 | 微量 | 少量 | 有残 | 严残 | 有残 | 严残 |  | 周菊明
2017-04-20 | 12:00 | HD2101 2 | 17005196 | 110 | 58 |  | 20 |  |  | 99.84 | PASS | PASS | 11级 | 微量 | 少量 | 有残 | 严残 | 有残 | 严残 |  | 周菊明
2017-04-20 | 13:30 | HD31 | 17005418 | 130 | 86 |  | 20 |  |  | 99.54 | PASS | PASS | 12级 | 微量 | 少量 | 有残 | 严残 | 有残 | 严残 |  | 黄桂泉
2017-04-20 | 13:30 | SP8T3 | 17005361 | 206 | 152 | PASS | 20 | 3.5 | 5 | 99.68 | PASS | PASS | 13级 | 微量 | 少量 | 有残 | 严残 | 有残 | 严残 |  | 黄桂泉
2017-04-20 | 13:30 | 8BKT11 | 17005355 | 265 | 172 | PASS | 22.5 | 1 | 0 | 99.5 | PASS | PASS | 11级 | 微量 | 少量 | 有残 | 严残 | 有残 | 严残 | 1100K100断 | 黄桂泉
2017-04-20 | 14:30 | 8BK | 17005311 | 230 | 185 | PASS | 20 |  |  | 99.75 | PASS | PASS | 9级残 | 微量 | 少量 | 有残 | 严残 | 有残 | 严残 | 全 断 | 黄桂泉
2017-04-20 | 14:30 | HD25 1 | 17005417 | 132 | 85 |  | 20 |  |  | 99.58 | PASS | PASS | 11级 | 微量 | 少量 | 有残 | 严残 | 有残 | 严残 |  | 黄桂泉
2017-04-20 | 15:30 | SP8T3 | 17005359 | 210 | 132 | PASS | 20 | 3.5 | 3 | 99.82 | PASS | PASS | 11级残 | 微量 | 少量 | 有残 | 严残 | 有残 | 严残 |  | 李建丽
2017-04-20 | 15:30 | GH1801 | 17005350 | 370 | 278 | 色相不一样 | 20 | 3 | 8 | 99.67 | PASS | PASS | 11级 | 微量 | 少量 | 有残 | 显不净 | 有残 | 严残 | 120OK110微残 | 李建丽
2017-04-20 | 16:00 | 09BL60 | 17005354 | 320 | 251 | PASS | 20 | 2.5 | 5 | 99.58 | PASS | PASS | 10级 | 微量 | 少量 | 有残 | 严残 | 有残 | 严残 | 80oK 70微残 | 李建丽
2017-04-20 | 16:30 | SP8T3 | 17005360 | 215 | 132 |  | 20 | 2.2 | 0.3 | 99.66 | PASS | PASS | 11级 | 微量 | 少量 | 有残 | 严残 | 有残 | 严残 | 60OK 50断 | 李建丽
2017-04-20 | 16:30 | GH1602 | 17005426 | 278 | 212 |  | 20 | 1.8 | 0 | 99.75 | 有气泡 | PASS | 11级残 | 微量 | 少量 | 严残 | 显不净 | 有残 | 严残 | 70oK 60断 | 李建丽
2017-04-20 | 16:30 | 8R2 | 17005392 | 270 | 208 |  | 20 | 1 | 2 | 99.23 | PASS | PASS | 11级残 | 微量 | 少量 | 有残 | 严残 | 有残 | 严残 | 140OK130微残 | 李建丽
2017-04-20 | 16:30 | 99G01 | 17005383 | 320 | 252 |  | 20 | 3 | 7.5 | 99.49 | PASS | PASS | 10级残 | 微量 | 少量 | 有残 | 严残 | 有残 | 严残 | 80oK 70微残 | 李建丽
2017-04-20 | 16:30 | HD25(2) | 17005417 | 130 | 80 |  | 20 |  |  | 99.63 | PASS | PASS | 11级 | 微量 | 少量 | 有残 | 严残 | 有残 | 严残 |  | 李建丽
2017-04-20 | 20:00 | 8v4 | 17005363 | 270 |  | PASS | 20 | 2 | 5 | 99.57 | PASS | PASS | 10级残 | 微量 | 少量 | 有残 | 严残 | 有残 | 严残 | 800K70断 | 李小娟 |  | 样
2017-04-20 | 20:00 | 8BKT联泰 | 17005389 | 163 | 103 | PASS | 20 | 2 | 0 | 99 | PASS | PASS | 9级 | 微量 | 少量 | 有残 | 严残 | 有残 | 严残 | 150OK140断 | 李小娟 |  | 样
2017-04-20 | 20:00 | HD2 (1) | 17005415 | 130 | 80 |  | 20 |  |  | 99.84 | PASS | PASS | 9级 | 微量 | 少量 | 有残 | 严残 | 有残 | 严残 |  | 李小娟
2017-04-20 | 20:00 | HD8(2) | 17005300 | 110 |  |  | 20 |  |  | 99.54 | PASS | PASS | 10级残 | 微量 | 少量 | 有残 | 严残 | 有残 | 严残 |  | 李小娟
2017-04-20 | 21:00 | 09BL36 | 17005396 | 226 |  | PASS | 20 | 2 | 3.5 | 99.69 | PASS | PASS | 10级残 | 微量 | 少量 | 有残 | 显不净 | 有残 | 严残 | 100OK90微残 | 李小娟
2017-04-20 | 21:30 | 8BK21 | 17005280 | 267 | 198 | 深了 | 20 | 2 | 6 | 99.55 | PASS | PASS | 9级 | 微量 | 少量 | 有残 | 严残 | 有残 | 严残 | 120OK110微 | 李建丽
2017-04-20 | 21:30 | 09BL | 17005388 | 220 | 160 | PASS | 20 | 2 | 6.5 | 99.55 | PASS | PASS | 9级 | 微量 | 少量 | 有残 | 显不净 | 有残 | 严残 | 100OK90微残 | 李建丽
2017-04-20 | 21:30 | HD2 (1) | 17005416 | 130 | 56 |  | 20 |  |  | 99.75 | PASS | PASS | 9级 | 微量 | 少量 | 有残 | 严残 | 有残 | 严残 |  | 李建丽
2017-04-20 | 22:30 | HD2 (2) | 17005415 | 128 | 60 |  | 20 |  |  | 99.64 | PASS | PASS | 10级 | 微量 | 少量 | 有残 | 严残 | 有残 | 严残 |  | 李建丽
2017-04-20 | 22:30 | 8BKH5 | 17005432 | 222 | 173 | 色相不一样 | 20 | 2.5 | 5 | 99.63 | PASS | PASS | 9级残 | 微量 | 少量 | 有残 | 显不净 | 有残 | 严残 | 130OK120残 | 李建丽
2017-04-20 | 22:30 | 8G01金禄 | 17005346 | 267 |  | 偏绿 | 20 | 1.7 | 3 | 99.59 | PASS | PASS | 10级 | 微量 | 少量 | 有残 | 严残 | 有残 | 严残 | 90oK 80微残 | 李建丽
2017-04-20 | 22:30 | HD2 (2) | 17005416 | 125 | 52 |  | 20 |  |  | 99.55 | PASS | PASS | 10级 | 微量 | 少量 | 有残 | 严残 | 有残 | 严残 |  | 李建丽
2017-04-20 | 23:30 | GH4001 | 17005429 | 340 | 270 | 偏绿 | 20 | 2.5 | 5 | 99.63 | 气泡破裂烤后成黑点 | PASS | 9级 | 微量 | 少量 | 少量多 | 有残 | 有残 | 严残 | 80oK 70微残 | 李小娟
2017-04-20 | 23:30 | MG3101深联 | 17005428 | 262 | 163 | 偏黄 | 20 | 2 | 0.5 | 99.86 | PASS | PASS | 10级 | 微量 | 少量 | 有残 | 显不净 | 有残 | 严残 | 90oK 80微残 | 李小娟
2017-04-21 | 8:00 | 9G | 17005384 | 255 | 183 | PASS | 20 | 2.5 | 6 | 99.67 | PASS | PASS | 11级 | 微量 | 少量 | 有残 | 显不净 | 有残 | 严残 | 140OK130微残 | 周菊明
2017-04-21 | 8:00 | 8G04试样 | 17005420 | 240 | 176 | PASS | 20 | 2 | 6.8 | 99.64 | PASS | PASS | 11级 | 微量 | 少量 | 有残 | 显不净 | 有残 | 严残 | 900K80断 | 周菊明
2017-04-21 | 8:00 | 8BL2 | 17005431 | 230 | 165 | PASS | 20 | 2.5 | 7 | 99.34 | PASS | PASS | 11级 | 微量 | 少量 | 有残 | 严残 | 有残 | 严残 | 全断 | 周菊明
2017-04-21 | 8:00 | HD5 1 | 17005448 | 79 |  |  | 20 |  |  | 99.18 | PASS | PASS | 11级 | 微量 | 少量 | 有残 | 显不净 | 有残 | 严残 |  | 周菊明
2017-04-21 | 8:00 | 23GHB江西深联 | 17005405 | 270 | 210 | 偏黄 | 20 | 2.5 | 5 | 99.32 | 线路间的气泡破后呈现针孔 | PASS | 11级 | 微量 | 少量 | 有残 | 显不净 | 有残 | 严残 | 60OK 50断 | 周菊明
2017-04-21 | 9:30 | SP02深圳崇达 | 17005436 | 228 | 137 | PASS | 20 | 3.5 | 2 | 99.65 | PASS | PASS | 11级 | 微量 | 少量 | 有残 | 严残 | 有残 | 严残 | 900K80断 | 周菊明
2017-04-21 | 9:30 | HD22试样2 | 17005449 | 142 | 100 |  | 20 |  |  | 99.51 | PASS | PASS | 11级 | 微量 | 少量 | 有残 | 严残 | 有残 | 严残 |  | 周菊明
2017-04-21 | 9:30 | HD5 | 17005448 | 80 | 52 |  | 20 |  |  | 99.84 | PASS | PASS | 11级 | 微量 | 少量 | 有残 | 严残 | 有残 | 严残 |  | 周菊明
2017-04-21 | 10:30 | SP02 | 17005390 | 222 | 135 | PASS | 20 | 3 | 2.5 | 99.68 | PASS | PASS | 11级 | 微量 | 少量 | 有残 | 严残 | 有残 | 严残 |  | 周菊明
2017-04-21 | 10:30 | HD22试样2（2）17005449140 |  | 140 | 95 |  | 20 |  |  | 99.32 | PASS | PASS | 11级 | 微量 | 少量 | 有残 | 严残 | 有残 | 有残 |  | 周菊明
2017-04-21 | 11:30 | 8G01中京 | 17005424 | 274 | 212 | PASS | 20 | 2.5 | 7 | 99.65 | PASS | PASS | 11级 | 微量 | 少量 | 有残 | 严残 | 有残 | 有残 | 100OK,90断 | 黄桂泉
2017-04-21 | 11:30 | 8V7 | 17005362 | 260 | 200 | PASS | 20 | 3 | 8 | 99.81 | PASS | PASS | 11级 | 微量 | 少量 | 有残 | 严残 | 有残 | 有残 | 900K80断 | 黄桂泉
2017-04-21 | 14:30 | 8BK2 | 17005460 | 260 | 201 | PASS | 20 | 1 | 0.2 | 99.54 | PASS | PASS | 10级 | 微量 | 少量 | 有残 | 严残 | 有残 | 有残 |  | 黄桂泉
2017-04-21 | 14:30 | 2G | 17005456 | 268 | 210 | PASS | 20 | 2 | 6.5 | 99.68 | PASS | PASS | 10级 | 微量 | 少量 | 有残 | 严残 | 有残 | 有残 |  | 黄桂泉
2017-04-21 | 14:30 | SP02深圳崇达 | 17005461 | 222 | 135 | PASS | 20 |  |  | 99.52 | PASS | PASS | 10级 | 微量 | 少量 | 有残 | 严残 | 有残 | 有残 |  | 黄桂泉
2017-04-21 | 15:00 | SP02 | 17005437 | 230 | 145 | PASS | 20 |  |  | 99.81 | PASS | PASS | 10级 | 微量 | 少量 | 有残 | 严残 | 有残 | 有残 | 60OK 50断 | 黄桂泉
2017-04-21 | 16:00 | 09BL36 | 17005459 | 251 | 190 | PASS | 20 |  |  | 99.85 | PASS | PASS | 11级残 | 微量 | 少量 | 有残 | 严残 | 有残 | 有残 | 900K80断 | 李小娟
2017-04-21 | 17:30 | 8BK2 | 17005503 | 268 | 175 | PASS | 25 | 1.5 | 0 | 99.63 | PASS | PASS | 10级残 | 微量 | 少量 | 有残 | 严残 | 有残 | 有残 | 全断 | 李小娟 |  | 样
2017-04-21 | 17:30 | GH1602 | 17005427 | 270 | 215 | PASS | 20 | 2 | 3 | 99.78 | 气泡破裂烤后成黑点 | PASS | 11级残 | 微量 | 少量 | 有残 | 严残 | 有残 | 有残 | 90oK 80微残 | 李小娟
2017-04-21 | 17:30 | 44G | 17005454 | 230 | 198 | PASS | 20 | 2.5 | 6.5 | 99.52 | PASS | PASS | 11级残 | 微量 | 少量 | 有残 | 严残 | 有残 | 有残 | 100OK90微残 | 李小娟
2017-04-21 | 19:30 | HL3007 | 17005450 | 90 |  |  | 20 |  |  | 99.84 | PASS | PASS | 11级 | 微量 | 少量 | 有残 | 严残 | 有残 | 有残 |  | 李建丽
2017-04-21 | 20:00 | HD6001 | 17005419 | 197 | 182 |  | 20 |  |  | 98.33 | PASS | PASS | 11级 | 有残 | 显不净 | 显不净 | 完全烤死 | 有残 | 有残 |  | 李建丽
2017-04-21 | 20:00 | 8G04奥士康 | 17005305 | 268 |  | PASS | 20 | 2 | 6 | 99.84 | PASS | PASS | 11级残 | 微量 | 少量 | 有残 | 显不净 | 有残 | 有残 |  | 李建丽
2017-04-21 | 20:00 | G602 | 17005422 | 240 | 182 | PASS | 20 | 2 | 5 | 99.54 | PASS | PASS | 8级残 | 微量 | 少量 | 有残 | 显不净 | 有残 | 有残 | 100OK,90断 | 李建丽
2017-04-21 | 20:00 | WB51外贸 | 17005513 | 235 | 12 | 色相不一样 | 20 | 4 | 6 | 99.69 | PASS | PASS | 6级 | 微量 | 有残 | 严残 |  | 有残 | 有残 | 130OK120残 | 李建丽
2017-04-21 | 20:00 | SP02深圳崇达 | 17005462 | 220 | 140 | PASS | 20 | 3 | 1.5 | 99.55 | PASS | PASS | 11级 | 微量 | 少量 | 有残 | 严残 | 有残 | 有残 | 60OK 50断 | 李建丽
2017-04-21 | 22:00 | HD2 (1) | 17005485 | 120 | 62 |  | 20 |  |  | 99.55 | PASS | PASS | 10级 | 微量 | 少量 | 有残 | 严残 | 有残 | 有残 |  | 李小娟
2017-04-21 | 22:00 | 8G04 | 17005489 | 240 | 180 | PASS | 20 | 3 | 3.5 | 99.55 | PASS | PASS | 10级 | 微量 | 少量 | 有残 | 严残 | 有残 | 有残 | 70oK 60断 | 李小娟
2017-04-21 | 22:00 | 30GHB试样 | 17005523 | 193 | 150 |  | 20 | 2 | 5 | 99.75 | PASS | PASS | 10级 | 微量 | 少量 | 有残 | 严残 | 有残 | 有残 |  | 李小娟
2017-04-21 | 22:00 | HD12 | 17005451 | 80 | 42 |  | 20 |  |  | 99.64 | PASS | PASS | 11级 | 微量 | 少量 | 有残 | 严残 | 有残 | 有残 |  | 李小娟
2017-04-21 | 22:00 | HD12 | 17005378 | 77 | 44 |  | 20 |  |  | 99.37 | PASS | PASS | 11级 | 微量 | 少量 | 有残 | 严残 | 有残 | 有残 |  | 李小娟
2017-04-21 | 23:00 | 8G01金禄试样 | 17005522 | 270 |  | 偏黄 | 20 | 3 | 2 | 99.55 | PASS | PASS | 10级 | 微量 | 少量 | 有残 | 严残 | 有残 | 有残 | 800K70断 | 李建丽
2017-04-21 | 23:00 | GH15 | 17005496 | 253 | 200 |  | 20 | 2.5 | 4 | 99.75 | PASS | PASS | 10级 | 微量 | 少量 | 有残 | 严残 | 有残 | 有残 | 100OK90微残 | 李建丽
2017-04-21 | 23:00 | HD2 (2) | 17005485 | 128 | 72 |  | 20 |  |  | 99.64 | PASS | PASS | 10级 | 微量 | 少量 | 有残 | 严残 | 有残 | 有残 |  | 李建丽
2017-04-21 | 23:00 | SK901 | 17005457 | 498 | 288 | PASS | 20 |  |  | 99.37 | PASS | PASS | 12级 | 有残 | 显不净 | 显不净 | 完全烤死 | 有残 | 有残 |  | 李建丽
2017-04-21 | 23:00 | 8R2 | 17005463 | 267 | 190 |  | 20 | 3.5 | 4 | 99.58 | PASS | PASS | 10级 | 微量 | 少量 | 有残 | 严残 | 有残 | 有残 | 90OK,80残 | 李建丽
2017-04-21 | 23:30 | 75GHB | 17005453 | 270 | 226 | 偏黄 | 20 | 2 | 7 | 99.66 | 有气泡 | PASS | 10级 | 微量 | 少量 | 有残 | 严残 | 有残 | 有残 | 90oK80微残 | 李建丽
2017-04-22 | 8:00 | SK40HF | 17005501 | 322 | 260 |  | 20 |  |  | 99.61 | PASS | PASS | 11级 | 微量 | 少量 | 有残 | 严残 | 有残 | 有残 |  | 周菊明
2017-04-22 | 8:00 | 6GHB07兑油 | 17005309 | 268 |  | 偏黄 | 20 |  |  | 99.67 | PASS | PASS | 11级 | 微量 | 少量 | 有残 | 严残 | 有残 | 有残 |  | 周菊明 |  | 样
2017-04-22 | 9:30 | HD25(1) | 17005486 | 110 | 58 |  | 20 |  |  | 99.55 | PASS | PASS | 11级残 | 微量 | 少量 | 有残 | 严残 | 有残 | 有残 |  | 周菊明
2017-04-22 | 9:30 | WB1领德 | 17005472 | 250 | 221 |  | 20 | 5 | 9 | 99.54 | PASS | PASS | 7级 | 微量 | 有残 | 严残 |  | 有残 | 有残 | 130OK120残 | 周菊明 |  | 下一箱
2017-04-22 | 10:30 | 8BL2 | 17005535 | 236 | 183 |  | 20 | 2.5 | 6 | 99.58 | PASS | PASS | 9级 | 微量 | 少量 | 有残 | 严残 | 有残 | 有残 |  | 谭娇娇
2017-04-22 | 10:30 | 8BL7粘度低 | 17005536 | 237 | 181 | 稍浅 | 22.5 | 3 | 8 | 99.62 | PASS | PASS | 9级 | 微量 | 少量 | 有残 | 严残 | 有残 | 有残 |  | 谭娇娇
2017-04-22 | 10:30 | GH4001 | 17005500 | 338 | 256 |  | 20 | 2 | 2.5 | 99.52 | 有气泡 | PASS | 12级 | 微量 | 少量 | 有残 | 严残 | 有残 | 有残 |  | 谭娇娇
2017-04-22 | 11:30 | 44G | 17005530 | 238 | 185 |  | 20 | 2.5 | 5 | 99.55 | PASS | PASS | 10级 | 微量 | 少量 | 有残 | 严残 | 有残 | 有残 |  | 谭娇娇
2017-04-22 | 11:30 | MG3101江门崇达 | 17005499 | 298 | 182 | 稍浅 | 20 | 1 | 0 | 99.81 | PASS | PASS | 10级 | 微量 | 少量 | 有残 | 严残 | 有残 | 有残 |  | 黄桂泉
2017-04-22 | 11:30 | SP02深圳崇达 | 17005507 | 225 | 137 | PASS | 20 | 3.5 | 2 | 99.67 | PASS | PASS | 10级 | 微量 | 少量 | 有残 | 严残 | 有残 | 有残 |  | 黄桂泉
2017-04-22 | 13:30 | SP02深圳崇达 | 17005508 | 225 | 135 | PASS | 20 | 4 | 2.5 | 99.54 | PASS | PASS | 10级 | 微量 | 少量 | 有残 | 严残 | 有残 | 有残 |  | 黄桂泉
2017-04-22 | 13:30 | GH15 | 17005425 | 267 | 203 | PASS | 20 | 2 | 8.5 | 99.84 | PASS | PASS | 10级 | 微量 | 少量 | 有残 | 严残 | 有残 | 严残 | 900K80断 | 黄桂泉
2017-04-22 | 13:30 | 6GHB07 | 17005458 | 291 | 220 | PASS | 20 | 2.5 | 9 | 99.67 | PASS | PASS | 12级残 | 微量 | 少量 | 有残 | 严残 | 有残 | 严残 | 800K70断 | 黄桂泉
2017-04-22 | 14:30 | GH1801 | 17005495 | 368 | 276 | PASS | 20 | 1.5 | 6 | 99.37 | 气泡破裂烤后成黑点 | PASS | 10级 | 微量 | 少量 | 有残 | 严残 | 有残 | 严残 |  | 黄桂泉
2017-04-22 | 14:30 | 8G01中京 | 17005531 | 280 | 220 | PASS | 20 | 2 | 6.5 | 99.42 | PASS | PASS | 10级残 | 微量 | 少量 | 有残 | 严残 | 有残 | 严残 |  | 黄桂泉
2017-04-22 | 14:30 | 8G25 | 17005379 | 305 | 238 | 偏黄 | 20 | 1.5 | 3 | 99.26 | PASS | PASS | 6级 | 微量 | 少量 | 有残 | 严残 | 有残 | 严残 |  | 黄桂泉
2017-04-22 | 14:30 | WB5301 | 17005602 | 220 | 190 | 色相不一样 | 20 | 3.5 | 16 | 94.51 | PASS | PASS | 10级 | 微量 | 少量 | 有残 |  | 有残 | 严残 |  | 黄桂泉 |  | 标样
2017-04-22 | 14:30 | 8G04 | 17005344 | 240 | 186 | PASS | 20 | 2 | 8 | 99.48 | PASS | PASS | 10级 | 微量 | 少量 | 有残 | 严残 | 有残 | 严残 |  | 黄桂泉
2017-04-22 | 14:30 | 8BKH | 17005537 | 240 |  | PASS | 20 | 2.5 | 8.5 | 99.47 | PASS | PASS | 9级 | 微量 | 少量 | 有残 | 严残 | 有残 | 严残 |  | 黄桂泉
2017-04-22 | 15:30 | 8BL2 | 17005279 | 230 | 180 | PASS | 20 |  |  | 99.55 | PASS | PASS | 9级 | 微量 | 少量 | 有残 | 显不净 | 有残 | 严残 | 1100K100断 | 李建丽
2017-04-22 | 17:30 | SP02深圳崇达 | 17005538 | 226 | 135 | PASS | 20 | 5 | 1.2 | 99.75 | PASS | PASS | 11级残 | 微量 | 少量 | 有残 | 严残 | 有残 | 严残 | 60ok50微残 | 李建丽
2017-04-22 | 17:30 | 8BL2 1 | 17005109 | 235 | 182 | PASS | 20 | 3 | 6 | 99.64 | PASS | PASS | 10级残 | 微量 | 少量 | 有残 | 显不净 | 有残 | 有残 | 100OK,90断 | 李建丽
2017-04-22 | 17:30 | 8G01永隆 | 17005562 | 88 | 65 | PASS | 20 | 4 | 7.2 | 99.37 | PASS | PASS | 10级残 | 微量 | 少量 | 有残 | 显不净 | 有残 | 有残 | 800K70断 | 李建丽
2017-04-22 | 17:30 | 8BL2 2 | 17005109 | 238 | 185 | PASS | 20 | 3 | 6.5 | 99.55 | 气泡破裂烤后成黑点 | PASS | 10级 | 微量 | 少量 | 有残 | 显不净 | 有残 | 有残 |  | 李建丽
2017-04-22 | 17:30 | G602福建星河 | 17005528 | 126 | 105 | PASS | 20 | 4.5 | 10 | 99.75 | PASS | PASS | 10级 | 微量 | 少量 | 有残 | 显不净 | 有残 | 有残 | 70oK 60断 | 李建丽
2017-04-22 | 17:30 | HB30 | 17005525 | 150 | 120 | PASS | 20 |  |  | 99.64 | PASS | PASS | 11级 | 微量 | 少量 | 有残 | 严残 | 有残 | 有残 |  | 李建丽
2017-04-22 | 17:30 | HD8 (1) | 17005487 | 110 | 58 |  | 20 |  |  | 98.82 | PASS | PASS | 11级残 | 微量 | 少量 | 有残 | 严残 | 有残 | 有残 |  | 李建丽
2017-04-22 | 19:30 | HD25(1) | 17005486 | 102 |  |  | 20 |  |  | 99.64 | PASS | PASS | 11级 | 微量 | 少量 | 有残 | 严残 | 有残 | 有残 |  | 李建丽
2017-04-22 | 20:30 | 8G04 | 17005556 | 238 | 180 | PASS | 20 | 3 | 1 | 99.37 | PASS | PASS | 11级残 | 微量 | 少量 | 有残 | 严残 | 有残 | 有残 | 800K70断 | 李小娟
2017-04-22 | 20:30 | G602福建星河 | 17005529 | 125 | 92 | PASS | 20 | 4 | 16 | 99.58 | PASS | PASS | 10级残 | 微量 | 少量 | 有残 | 严残 | 有残 | 有残 | 100OK,90断 | 李小娟
2017-04-22 | 20:30 | HD2(1) | 17005521 | 120 |  |  | 20 |  |  | 99.66 | PASS | PASS | 11级 | 微量 | 少量 | 有残 | 严残 | 有残 | 有残 |  | 李小娟
2017-04-22 | 20:30 | SP02深圳崇达 | 17005539 | 226 | 151 | PASS | 20 | 3 | 5 | 99.61 | PASS | PASS | 11级残 | 微量 | 少量 | 有残 | 严残 | 有残 | 有残 | 70oK 60断 | 李小娟
2017-04-22 | 20:30 | 8R2 | 17005540 | 267 | 198 | PASS | 20 | 3 | 4.5 | 99.67 | PASS | PASS | 10级残 | 微量 | 少量 | 有残 | 严残 | 有残 | 有残 |  | 李小娟
2017-04-22 | 23:30 | 8G04 | 17005558 |  |  | PASS | 20 | 4 | 10 | 99.54 | PASS | PASS | 10级 | 微量 | 少量 | 有残 | 严残 | 有残 | 有残 | 800K70断 | 李小娟
2017-04-22 | 23:30 | 8G04 | 17005557 |  |  | PASS | 20 | 2.5 | 10.5 | 99.58 | PASS | PASS | 10级残 | 微量 | 少量 | 有残 | 严残 | 有残 | 有残 | 800K70断 | 李小娟
2017-04-22 | 23:30 | GH1602 | 5497 | 280 | 208 | PASS | 20 | 4 | 5.5 | 99.62 | PASS | PASS | 11级残 | 微量 | 少量 | 有残 | 严残 | 有残 | 有残 | 900K80断 | 李小娟
2017-04-22 | 23:30 | SP16 | 17005603 | 130 | 110 | PASS | 20 | 10 | 7 | 99.52 | PASS | PASS | 11级残 | 微量 | 少量 | 有残 | 严残 | 有残 | 有残 | 70OK60微断 | 李小娟
2017-04-22 | 23:30 | HD2 (2) | 17005521 | 127 | 77 |  | 20 |  |  | 99.55 | PASS | PASS | 11级残 | 微量 | 少量 | 有残 | 严残 | 有残 | 有残 |  | 李小娟
2017-04-23 | 8:00 | GH15 | 17005527 | 270 | 210 | 偏绿 | 20 | 2 | 6 | 99.54 | PASS | PASS | 10级 | 微量 | 少量 | 有残 | 严残 | 有残 | 有残 | 900K80断 | 谭娇娇
2017-04-23 | 8:30 | HD25 1 | 17005524 | 103 | 42 |  | 20 |  |  | 99.68 | PASS | PASS | 10级 | 微量 | 少量 | 有残 | 严残 | 有残 | 有残 |  | 谭娇娇
2017-04-23 | 9:00 | HD2 (2) | 17005447 | 128 | 82 |  | 20 |  |  | 99.51 | PASS | PASS | 10级 | 微量 | 少量 | 有残 | 严残 | 有残 | 有残 |  | 谭娇娇
2017-04-23 | 9:00 | HD21 | 17005623 | 100 | 72 |  | 20 |  |  | 99.87 | PASS | PASS | 10级 | 微量 | 少量 | 有残 | 严残 | 有残 | 有残 |  | 谭娇娇
2017-04-23 | 9:00 | HD25(2) | 17005524 | 100 | 85 |  | 20 |  |  | 99.51 | PASS | PASS | 10级 | 微量 | 少量 | 有残 | 严残 | 有残 | 有残 |  | 谭娇娇
2017-04-23 | 10:00 | 8Y2 | 17005541 | 262 | 203 |  | 20 | 2 | 5 | 99.65 | PASS | PASS | 11级 | 微量 | 少量 | 有残 | 严残 | 有残 | 有残 | 130OK120残 | 周菊明
2017-04-23 | 10:00 | MG3101大崇达005564 | 17005564 | 320 | 186 | 色相不一样 | 20 | 1 | 0 | 99.06 | PASS | PASS | 11级 | 微量 | 少量 | 有残 | 严残 | 有残 | 有残 | 100OK,90断 | 周菊明 |  | 标样
2017-04-23 | 10:00 | HD2 2 | 17005551 | 120 | 82 |  | 20 |  |  | 99.37 | PASS | PASS | 11级 | 微量 | 少量 | 有残 | 严残 | 有残 | 有残 |  | 周菊明
2017-04-23 | 10:00 | HD2 1 | 17005551 | 120 | 82 |  | 20 |  |  | 99.54 | PASS | PASS | 11级 | 微量 | 少量 | 有残 | 严残 | 有残 | 有残 |  | 周菊明
2017-04-23 | 10:30 | 8G04 | 17005555 | 235 | 185 | PASS | 20 | 2.5 | 6.5 | 99.67 | PASS | PASS | 9级残 | 微量 | 少量 | 有残 | 严残 | 有残 | 有残 | 900K80断 | 周菊明
2017-04-23 | 10:30 | 8BL | 17005566 | 268 | 202 | PASS | 20 | 3 | 6.5 | 99.58 | PASS | PASS | 9级 | 微量 | 少量 | 有残 | 严残 | 有残 | 有残 | 1100K100断 | 周菊明
2017-04-23 | 11:00 | 09BL1202 | 17005615 | 355 | 220 | 色相不一样 | 20 | 2 | 8 | 99.37 | PASS | PASS | 9级 | 微量 | 少量 | 有残 | 严残 | 有残 | 有残 | 100OK,90断 | 周菊明
2017-04-23 | 11:30 | GH3 | 17005560 | 275 | 222 | PASS | 20 | 2.5 | 7 | 99.16 | 有气泡 | PASS | 10级 | 微量 | 少量 | 有残 | 严残 | 有残 | 有残 | 100OK,90断 | 周菊明 |  | 下一箱
2017-04-23 | 11:30 | 44G试样1 | 17005622 | 235 | 182 | PASS | 20 | 3 | 6 | 99.49 | PASS | PASS | 9级 | 微量 | 少量 | 有残 | 严残 | 有残 | 有残 | 120OK110微 | 黄桂泉
2017-04-23 | 11:30 | G6崇达 | 17005589 | 325 | 242 | PASS | 20 | 2.5 | 7 | 99.37 | 气泡破裂烤后成黑点 | PASS | 9级 | 微量 | 少量 | 有残 | 严残 | 有残 | 有残 | 900K80断 | 黄桂泉
2017-04-23 | 14:30 | SP02深圳崇达 | 17005572 | 220 | 132 | PASS | 20 | 3.5 | 1.5 | 99.46 | PASS | PASS | 9级 | 微量 | 少量 | 有残 | 严残 | 有残 | 有残 | 100OK,90断 | 黄桂泉
2017-04-23 | 14:30 | 9G201 | 17005643 | 270 | 172 |  | 20 | 1 | 0 | 99.37 | PASS | PASS | 9级 | 微量 | 少量 | 有残 | 严残 | 有残 | 有残 | 70oK 60断 | 谭娇娇
2017-04-23 | 14:30 | WA3 | 17005393 | 273 | 230 | 稍浅 | 20 |  |  | 99.56 | PASS | PASS | 6级 | 微量 | 严残 | 严残 |  | 有残 | 有残 | 140OK130微残 | 谭娇娇
2017-04-23 | 15:00 | 8G04 | 17005635 | 235 | 182 | PASS | 20 | 2.5 | 6 | 99.37 | PASS | PASS | 9级 | 微量 | 少量 | 有残 | 严残 | 有残 | 有残 |  | 谭娇娇
2017-04-23 | 15:30 | SP02深圳崇达 | 17005598 | 225 | 140 |  | 20 |  |  | 99.59 | PASS | PASS | 10级 | 微量 | 少量 | 有残 | 严残 | 有残 | 有残 | 80oK 70微残 | 李小娟
2017-04-23 | 17:30 | 6GHB | 17005430 | 270 | 205 | 浅了 | 20 |  |  | 99.86 | PASS | PASS | 9级 | 微量 | 少量 | 有残 | 严残 | 有残 | 有残 | 90oK 80微残 | 李小娟
2017-04-23 | 17:30 | HD31 | 17005633 | 130 | 85 |  | 20 |  |  | 99.63 | PASS | PASS | 10级 | 微量 | 少量 | 有残 | 严残 | 有残 | 有残 |  | 李小娟
2017-04-23 | 17:30 | HD14HF02 | 17005619 | 147 | 78 |  | 20 |  |  | 98.73 | PASS | PASS | 11级残 | 微量 | 少量 | 有残 | 严残 | 有残 | 严残 |  | 李小娟
2017-04-23 | 19:30 | SP02 | 17005597 | 228 | 143 | PASS | 20 | 3 | 1.5 | 99.55 | PASS | PASS | 10级 | 微量 | 少量 | 有残 | 严残 | 有残 | 严残 | 80oK 70微残 | 李小娟
2017-04-23 | 19:30 | HD2 (1) | 17005631 | 122 | 70 |  | 20 |  |  | 99.65 | PASS | PASS | 10级 | 微量 | 少量 | 有残 | 严残 | 有残 | 严残 |  | 李小娟
2017-04-23 | 19:30 | 09BL1202 | 17005613 | 352 | 272 | PASS | 20 | 2 | 10 | 99.32 | 气泡破裂烤后成黑点 | PASS | 11级残 | 微量 | 少量 | 有残 | 显不净 | 有残 | 严残 | 800K70断 | 李小娟
2017-04-23 | 19:30 | GH3 | 17005561 | 280 | 220 | 偏绿 | 20 | 2 | 6 | 99.86 | PASS | PASS | 10级 | 微量 | 少量 | 有残 | 显不净 | 有残 | 严残 | 80oK 70微残 | 李小娟
2017-04-23 | 19:30 | GH4001 | 17005534 | 336 | 252 | PASS | 20 | 2 | 11 | 99.75 | PASS | PASS | 10级 | 微量 | 少量 | 有残 | 严残 | 有残 | 严残 | 90oK80微断 | 李小娟
2017-04-23 | 20:30 | HD2 (2) | 17005631 | 120 | 70 |  | 20 |  |  | 99.69 | PASS | PASS | 10级 | 微量 | 少量 | 有残 | 严残 | 有残 | 严残 |  | 李建丽
2017-04-23 | 20:30 | 8G25 | 17005591 | 310 | 250 | 偏黄 | 20 | 2 | 3 | 99.65 | 气泡破裂烤后成黑点 | PASS | 10级 | 微量 | 少量 | 有残 | 严残 | 有残 | 严残 | 90OK,80残 | 李建丽
2017-04-23 | 20:30 | 8G01金禄 | 17005638 | 270 | 208 | 偏黄 | 20 | 2 | 7 | 99.49 | PASS | PASS | 9级 | 微量 | 少量 | 有残 | 严残 | 有残 | 严残 | 80oK 70微残 | 李建丽
2017-04-23 | 21:30 | HD2 (1) | 17005632 | 126 | 74 |  | 20 |  |  | 99.63 | PASS | PASS | 10级 | 微量 | 少量 | 有残 | 严残 | 有残 | 严残 |  | 李小娟
2017-04-23 | 21:30 | 8Y | 17005576 | 270 | 208 | PASS | 20 | 2.5 | 6 | 99.75 | PASS | PASS | 10级 | 微量 | 少量 | 有残 | 严残 | 有残 | 有残 | 100OK90微残 | 李小娟
2017-04-23 | 21:30 | SP02深圳崇达 | 17005573 | 230 | 150 | PASS | 20 | 3.5 | 1.5 | 99.51 | PASS | PASS | 11级残 | 微量 | 少量 | 少量多 | 有残 | 有残 | 有残 | 80oK 70微残 | 李小娟
2017-04-23 | 22:00 | SP8T3B | 17005621 | 230 |  | 浅了 | 20 | 2 |  | 99.51 | PASS | PASS | 11级 | 微量 | 少量 | 少量多 | 有残 | 有残 | 有残 | 80oK 70微残 | 李小娟 |  | 样
2017-04-24 | 8:00 | 18GHB低粘度 | 17005590 | 122 | 91 | 偏黄 | 20 |  |  | 99.68 | PASS | PASS | 11级 | 微量 | 少量 | 少量多 | 严残 | 有残 | 有残 |  | 李建丽
2017-04-24 | 8:00 | HD2 (2) | 17005632 | 122 | 74 |  | 20 |  |  | 99.71 | PASS | PASS | 11级 | 微量 | 少量 | 少量多 | 有残 | 有残 | 有残 |  | 李建丽
2017-04-24 | 9:30 | HD2103 | 17005666 | 108 |  |  | 20 |  |  | 99.82 | PASS | PASS | 11级 | 微量 | 少量 | 少量多 | 显不净 | 有残 | 有残 |  | 李建丽
2017-04-24 | 9:30 | 09BL1202 | 17005614 | 350 | 288 | 稍浅 | 20 | 2 | 9 | 99.65 | 有气泡 | PASS | 10级 | 微量 | 少量 | 少量多 | 有残 | 有残 | 有残 | 800K70断 | 李建丽
2017-04-24 | 9:30 | 9G201 | 17005592 | 270 | 172 | PASS | 20 | 1 | 0 | 99.82 | PASS | PASS | 11级残 | 微量 | 少量 | 少量多 | 有残 | 有残 | 有残 | 70oK 60断 | 李建丽
2017-04-24 | 9:30 | HD24 | 17005554 | 107 | 62 |  | 20 |  |  | 99.67 | PASS | PASS | 11级 | 微量 | 少量 | 少量多 | 有残 | 有残 | 有残 |  | 李建丽
2017-04-24 | 10:30 | HD2 1 | 17005664 | 127 | 78 |  | 20 |  |  | 99.37 | PASS | PASS | 11级残 | 微量 | 少量 | 有残 | 严残 | 有残 | 有残 |  | 谭娇娇
2017-04-24 | 10:30 | MBK02 | 17005685 | 180 |  | PASS | 20 | 1 | 0 | 99.58 | PASS | PASS | 10级 | 微量 | 少量 | 有残 | 严残 | 有残 | 有残 | 70oK 60断 | 谭娇娇
2017-04-24 | 10:30 | 09BL1202 | 17005647 | 360 | 288 | PASS | 20 | 2 | 9 | 99.66 | 有气泡 | PASS | 11级残 | 微量 | 少量 | 有残 | 严残 | 有残 | 有残 | 800K70断 | 谭娇娇
2017-04-24 | 10:30 | SP02 | 17005391 | 224 | 148 |  | 20 | 4 | 1 | 99.61 | PASS | PASS | 11级 | 微量 | 少量 | 有残 | 严残 | 有残 | 有残 | 60OK 50断 | 谭娇娇
2017-04-24 | 10:30 | 6GHB07 | 17005644 | 293 | 235 | PASS | 有颗粒 | 2 | 10.5 | 99.67 | 气泡破裂烤后成黑点 | PASS | 12级残 | 微量 | 少量 | 有残 | 严残 | 有残 | 有残 | 70OK60微断 | 谭娇娇
2017-04-24 | 10:30 | HD2 2 | 17005664 | 122 | 72 |  | 20 |  |  | 99.54 | PASS | PASS | 10级 | 微量 | 少量 | 有残 | 严残 | 有残 | 有残 |  | 李小娟
2017-04-24 | 11:00 | 8G04 | 17005636 | 237 | 180 | PASS | 20 | 2 | 9 | 99.58 | PASS | PASS | 10级 | 微量 | 少量 | 有残 | 显不净 | 有残 | 有残 | 90oK 80微残 | 李小娟
2017-04-24 | 11:00 | 8G01金禄 | 17005637 | 260 | 193 | PASS | 20 | 2.5 | 8 | 99.62 | PASS | PASS | 10级 | 微量 | 少量 | 有残 | 显不净 | 有残 | 有残 | 90oK 80微残 | 李小娟
2017-04-24 | 11:00 | 8BKT | 17005568 | 160 | 92 | PASS | 20 | 1.5 | 0.5 | 99.52 | PASS | PASS | 10级 | 微量 | 少量 | 有残 | 严残 | 有残 | 有残 | 1100K100断 | 李小娟
2017-04-24 | 11:00 | HD2101(2) | 17005623 | 90 |  |  | 20 |  |  | 99.55 | PASS | PASS | 10级 | 微量 | 少量 | 有残 | 显不净 | 有残 | 有残 |  | 李小娟
2017-04-24 | 11:30 | 8G04 | 17005634 | 238 | 181 | PASS | 20 | 2 | 7 | 99.86 | PASS | PASS | 10级 | 微量 | 少量 | 有残 | 严残 | 有残 | 有残 | 800K70断 | 李小娟
2017-04-24 | 13:30 | 9G | 17005668 | 235 | 170 | PASS | 20 | 3 | 4.5 | 99.65 | PASS | PASS | 10级残 | 微量 | 少量 | 有残 | 严残 | 有残 | 有残 | 100OK,90断 | 李小娟 |  | 下一箱
2017-04-24 | 13:30 | G6崇达 | 17005588 | 330 | 260 | PASS | 20 | 3 | 3 | 99.49 | 气泡破裂烤后成黑点 | PASS | 10级残 | 微量 | 少量 | 有残 | 显不净 | 有残 | 有残 | 90oK 80微残 | 李小娟
2017-04-24 | 14:30 | 75GHB | 17005559 | 270 | 216 | 稍浅 | 20 | 3 | 10 | 99.68 | PASS | PASS | 10级残 | 微量 | 少量 | 有残 | 严残 | 有残 | 有残 | 70oK 60断 | 李小娟
2017-04-24 | 14:30 | SP02 | 17005678 | 225 | 144 | PASS | 20 | 3.5 | 2 | 99.59 | PASS | PASS | 11级残 | 微量 | 少量 | 少量多 | 有残 | 有残 | 有残 | 70OK60微断 | 李小娟
2017-04-24 | 14:30 | GL5金象 | 17005587 | 127 | 95 | 浅了 | 20 | 3 | 6.5 | 99.53 | PASS | PASS | 10级 | 微量 | 少量 | 少量多 | 有残 | 有残 | 有残 | 70oK60微断 | 李小娟
2017-04-24 | 14:30 | GH4001 | 17005676 | 336 | 256 | PASS | 20 | 2 | 11 | 99.48 | 有气泡 | PASS | 10级 | 微量 | 少量 | 有残 | 严残 | 有残 | 有残 | 70oK60残 | 李小娟
2017-04-24 | 14:30 | HD2 1 | 17005696 | 130 | 80 |  | 20 |  |  | 99.65 | PASS | PASS | 11级 | 微量 | 少量 | 有残 | 严残 | 有残 | 有残 |  | 李小娟
2017-04-24 | 14:30 | HD2 1 | 17005695 | 128 | 79 |  | 20 |  |  | 99.82 | PASS | PASS | 10级残 | 微量 | 少量 | 有残 | 严残 | 有残 | 有残 |  | 李小娟
2017-04-24 | 15:30 | 8G04建业 | 17005641 | 190 | 152 | PASS | 20 | 2 | 7.5 | 99.67 | PASS | PASS | 10级 | 微量 | 少量 | 有残 | 严残 | 有残 | 有残 | 900K80断 | 周菊明
2017-04-24 | 15:30 | MBK01 | 17005686 | 130 | 112 | PASS | 20 | 3 | 2 | 99.37 | PASS | PASS | 11级 | 微量 | 少量 | 有残 | 严残 | 有残 | 有残 | 900K80断 | 周菊明
2017-04-24 | 15:30 | 6GHB07 | 17005617 | 298 | 238 | 偏黄 | 20 | 2 | 9 | 99.58 | PASS | PASS | 10级 | 微量 | 少量 | 有残 | 严残 | 有残 | 有残 |  | 周菊明
2017-04-24 | 15:30 | HD2 (2) | 17005696 | 130 | 70 |  | 20 |  |  | 99.66 | PASS | PASS | 10级 | 微量 | 少量 | 有残 | 严残 | 有残 | 有残 |  | 周菊明
2017-04-24 | 15:30 | SK36W | 17005688 | 400 |  | PASS | 20 |  |  | 99.61 | PASS | PASS | 12级 | 有残 | 严残 | 严残 |  | 有残 | 有残 |  | 周菊明
2017-04-24 | 17:30 | SP02深圳崇达 | 17005677 | 228 | 147 | PASS | 20 | 3.5 | 4 | 99.28 | PASS | PASS | 10级 | 微量 | 少量 | 有残 | 严残 | 有残 | 有残 | 100OK,90断 | 周菊明
2017-04-24 | 17:30 | 8BL大连崇达 | 17005601 | 320 | 253 | PASS | 20 | 2.5 | 6 | 99.39 | PASS | PASS | 9级残 | 微量 | 少量 | 有残 | 严残 | 有残 | 有残 | 120OK110微 | 周菊明
2017-04-24 | 19:00 | 8G10富盈 | 17005669 | 245 | 192 | 稍浅 | 20 | 2 | 7 | 99.37 | PASS | PASS | 10级 | 微量 | 少量 | 有残 | 严残 | 有残 | 有残 | 900K80断 | 黄桂泉
2017-04-24 | 19:30 | G602 2万 | 17005705 | 268 | 202 | PASS | 20 |  |  | 99.24 | PASS | PASS | 10级 | 微量 | 少量 | 有残 | 严残 | 有残 | 有残 | 900K80断 | 黄桂泉
2017-04-24 | 19:30 | HB39 | 17005687 | 360 | 212 |  | 20 |  |  | 99.25 | PASS | PASS | 9级 | 微量 | 少量 | 有残 | 严残 | 有残 | 有残 |  | 黄桂泉
2017-04-24 | 20:00 | 8BL2 | 17005645 | 235 | 182 | PASS | 20 | 2.5 | 7.5 | 99.25 | PASS | PASS | 9级 | 微量 | 少量 | 有残 | 严残 | 有残 | 有残 | 120OK110微 | 黄桂泉
2017-04-24 | 20:00 | 8BL7 | 17005502 | 266 | 205 | PASS | 20 | 2 | 9 | 99.44 | PASS | PASS | 8级 | 微量 | 少量 | 有残 | 严残 | 有残 | 严残 | 120OK110微 | 黄桂泉 |  | 样
2017-04-24 | 21:30 | 8G04建业测试品 | 17005807 | 180 | 132 | PASS | 20 | 2.5 | 8 | 99.29 | PASS | PASS | 10级 | 微量 | 少量 | 有残 | 严残 | 有残 | 严残 | 900K80断 | 黄桂泉
2017-04-24 | 21:30 | GH1602 | 17005708 | 270 | 213 | PASS | 20 |  |  | 99.19 | 有气泡 | PASS | 10级 | 微量 | 少量 | 有残 | 严残 | 有残 | 严残 | 900K80断 | 黄桂泉
2017-04-24 | 21:30 | HD2 (1) | 17005447 | 130 | 85 |  | 20 |  |  | 99.28 | PASS | PASS | 9级 | 微量 | 少量 | 有残 | 严残 | 有残 | 严残 |  | 黄桂泉
2017-04-24 | 21:30 | HD12 | 17005586 | 75 | 46 |  | 20 |  |  | 99.36 | PASS | PASS | 10级 | 微量 | 少量 | 有残 | 严残 | 有残 | 严残 |  | 黄桂泉
2017-04-24 | 22:30 | 8BL205 | 17005567 | 240 | 182 | PASS | 20 | 2 | 9 | 99.24 | PASS | PASS | 9级 | 微量 | 少量 | 有残 | 严残 | 有残 | 严残 | 120OK110断 | 黄桂泉
2017-04-24 | 22:30 | HD12 | 17005526 | 80 | 48 |  | 20 |  |  | 99.58 | PASS | PASS | 10级 | 微量 | 少量 | 有残 | 严残 | 有残 | 严残 |  | 黄桂泉
2017-04-24 | 23:30 | 8G04 | 17005700 | 235 | 182 | PASS | 20 | 2.5 | 8.5 | 99.37 | PASS | PASS | 9级 | 微量 | 少量 | 有残 | 严残 | 有残 | 严残 | 900K80断 | 黄桂泉
2017-04-24 | 24:00 | 8G04 | 17005701 | 240 | 182 | PASS | 20 | 2.5 | 9 | 99.62 | PASS | PASS | 9级 | 微量 | 少量 | 有残 | 严残 | 有残 | 严残 | 900K80断 | 黄桂泉
2017-04-25 | 8:00 | HD2 (1) | 17005552 | 129 | 85 |  | 20 |  |  | 99.51 | PASS | PASS | 11级 | 微量 | 少量 | 有残 | 严残 | 有残 | 严残 |  | 谭娇娇
2017-04-25 | 9:30 | HD8 1 | 17005585 | 110 | 70 |  | 20 |  |  | 99.68 | PASS | PASS | 11级 | 微量 | 少量 | 有残 | 严残 | 有残 | 有残 |  | 谭娇娇
2017-04-25 | 9:30 | 8G04 | 17005699 | 240 | 182 | PASS | 20 |  |  | 99.71 | PASS | PASS | 11级 | 微量 | 少量 | 有残 | 严残 | 有残 | 有残 | 1100K100断 | 谭娇娇
2017-04-25 | 9:30 | HD8 2 | 17005585 | 110 | 70 |  | 20 |  |  | 99.82 | PASS | PASS | 11级 | 微量 | 少量 | 有残 | 严残 | 有残 | 有残 |  | 谭娇娇
2017-04-25 | 10:30 | 8BL16金像 | 17005674 | 125 | 193 | PASS | 20 | 5 | 5 | 99.75 | PASS | PASS | 11级 | 微量 | 少量 | 有残 | 严残 | 有残 | 有残 | 900K80断 | 谭娇娇
2017-04-25 | 10:30 | 8BL16金像 | 17005742 | 130 | 96 | PASS | 20 | 4.5 | 4.5 | 99.51 | PASS | PASS | 11级 | 微量 | 少量 | 有残 | 严残 | 有残 | 有残 | 70oK 60断 | 谭娇娇
2017-04-25 | 10:30 | 8BL16金像 | 17005713 | 127 | 96 | PASS | 20 | 4 | 3.6 | 99.51 | PASS | PASS | 11级 | 微量 | 少量 | 有残 | 严残 | 有残 | 有残 | 800K70断 | 谭娇娇
2017-04-25 | 10:30 | MG3101深联 | 17005806 | 265 |  | 浅了 | 20 | 1.5 | 0 | 98.06 | PASS | PASS | 11级 | 微量 | 少量 | 有残 | 严残 | 有残 | 有残 | 800K70断 | 谭娇娇
2017-04-25 | 10:30 | HD8(2) | 17005487 | 100 | 65 |  | 20 |  |  | 99.03 | PASS | PASS | 11级 | 微量 | 少量 | 有残 | 严残 | 有残 | 有残 |  | 谭娇娇
2017-04-25 | 10:30 | HD2 (2) | 17005552 | 127 | 77 |  | 20 |  |  | 99.82 | PASS | PASS | 11级 | 微量 | 少量 | 有残 | 严残 | 有残 | 有残 |  | 谭娇娇
2017-04-25 | 11:00 | 6GHB | 17005741 | 263 | 210 | 稍浅 | 20 | 2 | 7 | 99.65 | PASS | PASS | 9级 | 微量 | 少量 | 有残 | 严残 | 有残 | 有残 | 1100K100断 | 谭娇娇
2017-04-25 | 11:00 | 8BL2 | 17005712 | 240 | 182 |  | 20 | 2.5 | 6.5 | 99.82 | PASS | PASS | 11级 | 微量 | 少量 | 有残 | 严残 | 有残 | 有残 |  | 谭娇娇
2017-04-25 | 11:30 | 8V4 | 17005722 | 268 | 212 | PASS | 20 | 2 | 5 | 99.59 | PASS | PASS | 9级残 | 微量 | 少量 | 有残 | 严残 | 有残 | 有残 | 100OK90微残 | 李小娟
2017-04-25 | 11:30 | 87GHB | 17005710 | 243 | 189 | 稍浅 | 20 | 2 | 3 | 99.53 | PASS | PASS | 11级残 | 微量 | 少量 | 有残 | 严残 | 有残 | 有残 | 80oK 70微残 | 李小娟
2017-04-25 | 11:30 | 8WL501 | 17005748 | 252 | 225 | PASS | 20 | 2.5 | 10 | 99.48 | PASS | PASS | 6级 | 微量 | 少量 | 有残 |  | 有残 | 有残 | 130OK120残 | 李小娟 |  | 样
2017-04-25 | 11:30 | HD2 2 | 17005695 | 130 | 80 |  | 20 |  |  | 99.65 | PASS | PASS | 11级 | 微量 | 少量 | 有残 | 严残 | 有残 | 有残 |  | 李小娟
2017-04-25 | 13:30 | 6GHB07 | 17005618 | 290 |  | 偏黄 | 20 | 2 | 7 | 99.75 | PASS | PASS | 12级残 | 微量 | 少量 | 有残 | 严残 | 有残 | 有残 | 800K70断 | 李小娟
2017-04-25 | 14:30 | 44G | 17005703 | 240 | 118 | PASS | 20 | 2.5 | 5 | 99.52 | PASS | PASS | 10级残 | 微量 | 少量 | 有残 | 严残 | 有残 | 有残 | 80oK 70微残 | 李建丽
2017-04-25 | 14:30 | 44G | 17005702 | 230 | 176 | PASS | 20 | 2 | 8.5 | 99.55 | PASS | PASS | 10级残 | 微量 | 少量 | 有残 | 严残 | 有残 | 有残 | 800K70断 | 李建丽
2017-04-25 | 14:30 | HD8 2 | 17005553 | 100 | 62 |  | 20 |  |  | 99.86 | PASS | PASS | 10级 | 微量 | 少量 | 有残 | 严残 | 有残 | 有残 |  | 李建丽
2017-04-25 | 14:30 | HD8 1 | 17005553 | 101 | 73 |  | 20 |  |  | 99.65 | PASS | PASS | 10级 | 微量 | 少量 | 有残 | 严残 | 有残 | 有残 |  | 李建丽
2017-04-25 | 14:30 | SP02 | 17005746 | 228 | 148 | PASS | 20 | 4 | 1.5 | 99.49 | PASS | PASS | 10级 | 微量 | 少量 | 有残 | 严残 | 有残 | 有残 | 80oK 70微残 | 李建丽
2017-04-25 | 15:30 | DSP66HF01 | 17005735 | 260 | 210 | 浅了 | 20 | 2 | 8 | 99.68 | PASS | PASS | 10级残 | 微量 | 少量 | 有残 | 严残 | 有残 | 有残 |  | 周菊明
2017-04-25 | 15:30 | HD22试样2 | 17005732 | 148 | 78 |  | 20 |  |  | 99.25 | PASS | PASS | 10级 | 微量 | 少量 | 有残 | 严残 | 有残 | 有残 |  | 周菊明
2017-04-25 | 17:30 | 8WL5 | 17005721 | 230 |  | PASS | 20 | 3 | 8.5 | 99.33 | PASS | PASS | 6级 | 微量 | 有残 | 严残 |  | 有残 | 有残 |  | 周菊明 |  | 下一箱
2017-04-25 | 17:30 | 09BL6 | 17005743 | 270 | 220 | PASS | 20 | 3 | 9 | 99.41 | PASS | PASS | 9级残 | 微量 | 少量 | 有残 | 严残 | 有残 | 有残 |  | 周菊明
2017-04-25 | 17:30 | SP02深圳崇达 | 17005745 | 228 | 140 | PASS | 20 | 3.5 | 1.5 | 99.53 | PASS | PASS | 11级 | 微量 | 少量 | 有残 | 严残 | 有残 | 有残 |  | 周菊明
2017-04-25 | 17:30 | GH10 | 17005805 | 270 | 210 | PASS | 20 | 2.5 | 10 | 99.47 | PASS | PASS | 9级残 | 微量 | 少量 | 有残 | 严残 | 有残 | 有残 | 100OK90断 | 周菊明
2017-04-25 | 17:30 | HD21 | 17005759 | 90 |  |  | 20 |  |  | 99.64 | PASS | PASS | 10级残 | 微量 | 少量 | 有残 | 严残 | 有残 | 有残 |  | 周菊明
2017-04-25 | 19:30 | 09BL6加深 | 17005675 | 268 | 205 | PASS | 20 | 3 | 8 | 99.25 | 有气泡 | PASS | 9级残 | 微量 | 少量 | 有残 | 严残 | 有残 | 有残 | 800K70断 | 周菊明
2017-04-25 | 19:30 | 8BKT联泰 | 17005648 | 165 | 82 | PASS | 20 | 1.5 | 0 | 99.38 | PASS | PASS | 9级残 | 微量 | 少量 | 有残 | 严残 | 有残 | 有残 | 140OK130断 | 周菊明
2017-04-25 | 19:30 | HD8A | 17005698 | 110 | 72 |  | 20 |  |  | 99.67 | PASS | PASS | 10级残 | 微量 | 少量 | 有残 | 严残 | 有残 | 有残 |  | 周菊明
2017-04-25 | 19:30 | HD2 (1) | 17005729 | 120 | 75 |  | 20 |  |  | 99.49 | PASS | PASS | 10级残 | 微量 | 少量 | 有残 | 严残 | 有残 | 有残 |  | 周菊明
2017-04-25 | 19:30 | G602万基隆 | 17005704 | 265 | 202 | PASS | 20 | 2.5 | 9 | 99.22 | PASS | PASS | 10级残 | 微量 | 少量 | 有残 | 严残 | 有残 | 有残 | 800K70断 | 周菊明
2017-04-25 | 20:30 | HD2 (1) | 17005757 | 130 | 85 |  | 20 |  |  | 99.26 | PASS | PASS | 9级 | 微量 | 少量 | 有残 | 严残 | 有残 | 有残 |  | 黄桂泉
2017-04-25 | 20:30 | GH1801 | 17005738 | 368 | 276 | PASS | 20 | 2.5 | 8 | 99.39 | PASS | PASS | 10级 | 微量 | 少量 | 有残 | 严残 | 有残 | 有残 | 900K80断 | 黄桂泉
2017-04-25 | 20:30 | SP02深圳崇达 | 17005718 | 227 | 136 | PASS | 20 | 3 | 1.5 | 99.47 | PASS | PASS | 11级残 | 微量 | 少量 | 有残 | 有残 | 有残 | 有残 | 900K80断 | 黄桂泉
2017-04-25 | 20:30 | GH1801 | 17005737 | 365 | 262 | PASS | 20 | 2.5 | 7.8 | 99.52 | PASS | PASS | 10级 | 微量 | 少量 | 有残 | 严残 | 有残 | 有残 | 900K80断 | 黄桂泉
2017-04-25 | 20:30 | HD2 2 | 17005729 | 130 | 85 |  | 20 |  |  | 99.37 | PASS | PASS | 9级 | 微量 | 少量 | 有残 | 严残 | 有残 | 有残 |  | 黄桂泉
2017-04-25 | 20:30 | HD10 | 17005733 | 75 | 50 |  | 25 |  |  | 98.26 | PASS | PASS | 9级 | 微量 | 少量 | 有残 | 严残 | 有残 | 有残 |  | 黄桂泉
2017-04-25 | 22:00 | HD2 (1) | 17005730 | 123 | 80 |  | 20 |  |  | 99.34 | PASS | PASS | 9级 | 微量 | 少量 | 有残 | 严残 | 有残 | 严残 |  | 黄桂泉
2017-04-25 | 22:00 | HD2 (2) | 17005757 | 120 | 82 |  | 20 |  |  | 99.32 | PASS | PASS | 9级 | 微量 | 少量 | 有残 | 严残 | 有残 | 严残 |  | 黄桂泉
2017-04-25 | 22:00 | G602万基隆 | 17005764 | 265 | 200 | PASS | 20 | 2.3 | 9 | 99.11 | PASS | PASS | 9级 | 微量 | 少量 | 有残 | 严残 | 有残 | 严残 | 800K70断 | 黄桂泉
2017-04-25 | 23:30 | 8BL2 | 17005711 | 235 | 182 | PASS | 20 | 2 | 9 | 99.67 | PASS | PASS | 9级残 | 微量 | 少量 | 有残 | 严残 | 有残 | 严残 | 100OK,90断 | 周菊明
2017-04-25 | 23:30 | 09BL47 | 17005774 | 268 | 200 | PASS | 20 | 3 | 13 | 99.58 | PASS | PASS | 9级残 | 微量 | 少量 | 有残 | 严残 | 有残 | 严残 | 800K70断 | 周菊明
2017-04-25 | 23:30 | SP02深圳崇达 | 17005719 | 223 | 132 | PASS | 20 | 3 | 6 | 99.58 | PASS | PASS | 10级 | 微量 | 少量 | 有残 | 严残 | 有残 | 严残 | 900K80断 | 黄桂泉
2017-04-26 | 8:00 | 8G26 | 17005811 | 238 | 186 | PASS | 20 | 2.6 | 9.5 | 99.66 | 气泡破裂烤后成黑点 | PASS | 9级 | 微量 | 少量 | 有残 | 严残 | 有残 | 严残 | 80oK 70微残 | 李小娟
2017-04-26 | 8:00 | GH4001 | 17005770 | 335 | 248 | PASS | 20 | 3 | 12 | 99.61 | 气泡破裂烤后成黑点 | PASS | 10级 | 微量 | 少量 | 有残 | 显不净 | 有残 | 严残 | 80oK 70微残 | 李小娟
2017-04-26 | 8:00 | HD2 (2) | 17005730 | 120 | 80 |  | 20 |  |  | 99.67 | PASS | PASS | 9级 | 微量 | 少量 | 有残 | 严残 | 有残 | 严残 |  | 李小娟
2017-04-26 | 8:00 | 8BL2 | 17005772 | 230 | 180 | PASS | 20 | 2.5 | 6 | 99.54 | PASS | PASS | 8级 | 微量 | 少量 | 有残 | 严残 | 有残 | 严残 | 120OK110断 | 李小娟
2017-04-26 | 8:00 | HD22试样2 | 17005790 | 142 | 100 |  | 20 |  |  | 99.58 | PASS | PASS | 10级 | 微量 | 少量 | 有残 | 显不净 | 有残 | 有残 |  | 李小娟
2017-04-26 | 9:30 | SP02深圳崇达 | 17005779 | 227 | 148 | PASS | 20 | 3 | 1 | 99.55 | PASS | PASS | 11级 | 微量 | 少量 | 有残 | 严残 | 有残 | 有残 | 80oK 70微残 | 李建丽
2017-04-26 | 9:30 | 8G01中京 | 17005761 | 273 | 202 | PASS | 20 | 2 | 3 | 99.87 | PASS | PASS | 10级 | 微量 | 少量 | 有残 | 严残 | 有残 | 有残 | 100OK90微残 | 李建丽
2017-04-26 | 9:30 | 8G01中京 | 17005760 | 270 | 201 | PASS | 20 | 2.5 | 3 | 99.86 | PASS | PASS | 10级 | 微量 | 少量 | 有残 | 严残 | 有残 | 有残 | 100OK90微残 | 李建丽
2017-04-26 | 9:30 | HD2 (2) | 17005787 | 123 | 70 |  | 20 |  |  | 99.68 | PASS | PASS | 10级 | 微量 | 少量 | 有残 | 严残 | 有残 | 有残 |  | 李建丽
2017-04-26 | 10:30 | SP02深圳崇达 | 17005799 | 226 | 146 | PASS | 20 | 3 | 1 | 99.62 | PASS | PASS | 11级 | 微量 | 少量 | 有残 | 严残 | 有残 | 有残 | 80oK 70微残 | 谭娇娇
2017-04-26 | 10:30 | 8G04 | 17005763 | 230 | 186 | PASS | 20 | 2 | 9 | 99.78 | PASS | PASS | 10级 | 微量 | 少量 | 有残 | 严残 | 有残 | 有残 | 800K70断 | 谭娇娇
2017-04-26 | 10:30 | 8BL2 | 17005798 | 238 | 180 | PASS | 20 | 2 | 7 | 99.85 | PASS | PASS | 9级 | 微量 | 少量 | 有残 | 严残 | 有残 | 有残 | 110OK100断 | 谭娇娇
2017-04-26 | 10:30 | HD2 (1) | 17005787 | 128 | 73 |  | 22.5 |  |  | 99.66 | PASS | PASS | 10级 | 微量 | 少量 | 有残 | 严残 | 有残 | 有残 |  | 谭娇娇
2017-04-26 | 11:00 | 8G16 | 17005642 | 273 | 206 | PASS | 20 | 3 | 7.5 | 99.57 | 气泡破裂烤后成黑点 | PASS | 10级 | 微量 | 少量 | 有残 | 显不净 | 有残 | 有残 | 800K70断 | 谭娇娇 |  | 标样
2017-04-26 | 11:00 | 8G04 | 17005762 | 237 | 180 | PASS | 20 | 3.5 | 11.5 | 99.68 | PASS | PASS | 10级 | 微量 | 少量 | 有残 | 显不净 | 有残 | 有残 | 800K70断 | 谭娇娇
2017-04-26 | 11:00 | 44G01 | 17005810 | 236 | 180 | 偏绿 | 20 | 4 | 5 | 99.51 | PASS | PASS | 11级 | 微量 | 少量 | 有残 | 显不净 | 有残 | 有残 | 100OK,90断 | 谭娇娇
2017-04-26 | 11:00 | HD2 (1) | 17005789 | 124 | 70 |  | 20 |  |  | 99.55 | PASS | PASS | 10级 | 微量 | 少量 | 有残 | 显不净 | 有残 | 有残 |  | 谭娇娇
2017-04-26 | 11:30 | HD22试样2 | 17005872 | 150 | 82 |  | 20 |  |  | 99.82 | PASS | PASS | 11级 | 微量 | 少量 | 有残 | 严残 | 有残 | 有残 |  | 李建丽
2017-04-26 | 11:30 | HD22试样2（2） | 17005790 | 140 | 78 |  | 20 |  |  | 99.59 | PASS | PASS | 11级 | 微量 | 少量 | 有残 | 严残 | 有残 | 有残 |  | 李建丽
2017-04-26 | 11:30 | 8BL702 | 17005797 | 264 | 208 | PASS | 20 | 1 | 2 | 99.53 | PASS | PASS | 10级 | 微量 | 少量 | 有残 | 严残 | 有残 | 有残 |  | 李建丽
2017-04-26 | 11:30 | DSP66HF01 | 17005792 | 257 | 209 | 色相不一样 | 20 | 2 | 8 | 99.48 | PASS | PASS | 11级 | 微量 | 少量 | 有残 | 显不净 | 有残 | 有残 |  | 李建丽
2017-04-26 | 12:00 | HD25(2) | 17005816 | 140 | 79 |  | 20 |  |  | 99.65 | PASS | PASS | 11级 | 微量 | 少量 | 有残 | 严残 | 有残 | 有残 |  | 李建丽
2017-04-26 | 12:00 | SP02B01 | 17005812 | 230 | 225 | 色相不一样 | 20 | 17 | 底 | 入图库 | PASS | PASS | 12级残 | 微量 | 少量 | 少量多 | 有残 | 有残 | 有残 | 70oK 60断 | 李建丽
2017-04-26 | 13:30 | 18GHB低粘度 | 17005866 | 128 | 96 | 色相不一样 | 20 | 4 | 9 | 99.57 | PASS | PASS | 11级 | 微量 | 少量 | 有残 | 严残 | 有残 | 有残 | 70oK 60断 | 李小娟
2017-04-26 | 13:30 | MG6 | 17005768 | 270 | 180 | PASS | 20 | 1 | 0 | 99.65 | PASS | PASS | 12级残 | 微量 | 少量 | 少量多 | 有残 | 有残 | 有残 | 70oK 60断 | 李小娟
2017-04-26 | 13:30 | HD25 1 | 17005816 | 140 | 78 |  | 20 |  |  | 99.81 | PASS | PASS | 11级 | 微量 | 少量 | 有残 | 显不净 | 有残 | 有残 |  | 李小娟
2017-04-26 | 13:30 | HD2 (2)中京 | 17005789 | 130 | 81 |  | 20 |  |  | 99.69 | PASS | PASS | 11级 | 微量 | 少量 | 有残 | 严残 | 有残 | 有残 |  | 李小娟
2017-04-26 | 14:30 | SP02深圳崇达 | 17005800 | 230 | 147 | PASS | 20 | 5.8 | 1 | 99.54 | PASS | PASS | 11级残 | 微量 | 少量 | 少量多 | 有残 | 有残 | 有残 | 80oK 70微残 | 李小娟 |  | 下一箱
2017-04-26 | 14:30 | WB51 | 17005802 | 255 | 232 | PASS | 20 | 4.5 | 9 | 99.58 | PASS | PASS | 6级 | 微量 | 少量 | 有残 |  | 有残 | 有残 | 140OK130微残 | 李小娟
2017-04-26 | 14:30 | HB11 | 17005813 | 107 | 48 |  | 20 |  |  | 99.26 | PASS | PASS | 11级 | 微量 | 少量 | 有残 | 严残 | 有残 | 有残 |  | 李小娟 |  | 下一箱
2017-04-26 | 15:30 | SP02深圳崇达 | 17005778 | 220 | 140 | PASS | 20 | 4 | 1.5 | 99.5 | PASS | PASS | 12级 | 微量 | 少量 | 有残 | 严残 | 有残 | 有残 | 800K70断 | 周菊明
2017-04-26 | 15:30 | HD2 (2) | 17005823 | 130 | 78 |  | 20 |  |  | 99.67 | PASS | PASS | 10级 | 微量 | 少量 | 有残 | 严残 | 有残 | 有残 |  | 周菊明
2017-04-26 | 15:30 | 8BL2 | 17005837 | 236 | 172 | PASS | 20 | 1.5 | 6 | 99.49 | 气泡破裂烤后成黑点 | PASS | 10级 | 微量 | 少量 | 有残 | 严残 | 有残 | 有残 | 130OK120残 | 周菊明
2017-04-26 | 15:30 | HD2低粘度2 | 17005941 | 96 | 48 |  | 20 |  |  | 99.22 | PASS | PASS | 9级 | 微量 | 少量 | 有残 | 严残 | 有残 | 有残 |  | 周菊明
2017-04-26 | 17:30 | 6GHB06 | 17005814 | 260 | 220 | 偏黄 | 20 | 3.5 | 4.5 | 入图库 | PASS | PASS | 13级 | 微量 | 少量 | 有残 | 严残 | 有残 | 有残 | 60OK 50断 | 周菊明
2017-04-26 | 17:30 | GH1801 | 17005794 | 370 | 288 | PASS | 20 | 2.5 | 8 | 99.58 | 有气泡 | PASS | 12级残 | 微量 | 少量 | 有残 | 严残 | 有残 | 有残 | 800K70断 | 周菊明
2017-04-26 | 19:00 | 99G01 | 17005793 | 317 | 270 | PASS | 20 | 3 | 7 | 99.37 | PASS | PASS | 11级 | 微量 | 少量 | 有残 | 显不净 | 有残 | 有残 | 800K70断 | 周菊明
2017-04-26 | 19:00 | G602(200PS) | 17005831 | 310 | 272 | PASS | 20 | 2 | 8.5 | 99.46 | PASS | PASS | 11级 | 微量 | 少量 | 有残 | 显不净 | 有残 | 有残 | 800K70断 | 周菊明
2017-04-26 | 19:00 | 8G04试样 | 17005707 | 235 | 180 | PASS | 20 | 3 | 9 | 99.52 | PASS | PASS | 11级 | 微量 | 少量 | 有残 | 严残 | 有残 | 有残 | 900K80断 | 周菊明
2017-04-26 | 19:00 | HD2 1 | 17005824 | 128 | 82 |  | 20 |  |  | 99.39 | PASS | PASS | 11级 | 微量 | 少量 | 有残 | 严残 | 有残 | 有残 |  | 周菊明
2017-04-26 | 20:00 | 09BL | 17005838 | 230 | 180 | PASS | 20 | 2.5 | 7 | 99.58 | PASS | PASS | 10级 | 微量 | 少量 | 有残 | 严残 | 有残 | 有残 | 100OK,90断 | 周菊明
2017-04-26 | 20:00 | HD12 | 17005667 | 73 | 42 |  | 20 |  |  | 99.49 | PASS | PASS | 11级 | 微量 | 少量 | 有残 | 严残 | 有残 | 有残 |  | 周菊明
2017-04-26 | 21:00 | HB16 | 17005734 | 75 | 52 |  | 20 |  |  | 99.58 | PASS | PASS | 10级 | 微量 | 少量 | 有残 | 严残 | 有残 | 有残 |  | 黄桂泉
2017-04-26 | 21:00 | HD2 2 | 17005824 | 130 | 85 |  | 20 |  |  | 99.67 | PASS | PASS | 10级 | 微量 | 少量 | 有残 | 严残 | 有残 | 严残 |  | 黄桂泉
2017-04-26 | 21:00 | 8G01金禄 | 17005832 | 270 |  | PASS | 20 | 2 | 7 | 99.26 | PASS | PASS | 10级 | 微量 | 少量 | 严残 | 显不净 | 有残 | 严残 | 900K80断 | 黄桂泉
2017-04-26 | 22:30 | GH1602 | 17005796 | 276 | 210 | PASS | 20 |  |  | 99.46 | PASS | PASS | 10级 | 微量 | 少量 | 有残 | 严残 | 有残 | 严残 |  | 黄桂泉
2017-04-26 | 23:30 | 80GHB | 17005771 | 265 | 200 | 浅了 | 20 |  |  | 99.38 | PASS | PASS | 10级 | 微量 | 少量 | 有残 | 严残 | 有残 | 严残 |  | 黄桂泉
2017-04-26 | 23:30 | HD8 (1) | 17005825 | 105 | 56 |  | 20 |  |  | 99.58 | PASS | PASS | 10级 | 微量 | 少量 | 有残 | 严残 | 有残 | 严残 |  | 黄桂泉
2017-04-26 | 23:30 | G602万基隆 | 17005830 | 270 | 205 | PASS | 20 | 2.5 | 6.5 | 99.61 | PASS | PASS | 10级 | 微量 | 少量 | 有残 | 严残 | 有残 | 严残 |  | 黄桂泉
2017-04-26 | 23:30 | HD2 1 | 17005850 | 128 | 78 |  | 20 |  |  | 99.58 | PASS | PASS | 10级 | 微量 | 少量 | 有残 | 严残 | 有残 | 严残 |  | 黄桂泉
2017-04-26 | 23:30 | 8G10富盈 | 17005826 | 216 | 182 |  | 20 | 2 | 4 | 99.37 | PASS | PASS | 10级 | 微量 | 少量 | 有残 | 严残 | 有残 | 严残 | 100OK,90断 | 黄桂泉
2017-04-26 | 24:00 | 23GHB江西深联 | 17005827 | 260 | 200 | 浅了 | 20 | 3 | 13 | 99.56 | PASS | PASS | 10级残 | 微量 | 少量 | 有残 | 严残 | 有残 | 严残 | 800K70断 | 黄桂泉
2017-04-27 | 8:00 | DSP34 | 17005939 | 240 | 195 | 浅了 | 20 | 2 | 5 | 入图库 | PASS | PASS | 9级 | 微量 | 少量 | 有残 | 显不净 | 有残 | 严残 | 100OK,90断 | 李建丽 |  | 标样
2017-04-27 | 8:00 | 8BK | 17005861 | 194 | 138 | PASS | 20 | 2.5 | 5 | 99.75 | PASS | PASS | 8级 | 微量 | 少量 | 有残 | 显不净 | 有残 | 有残 | 全断 | 李建丽
2017-04-27 | 8:00 | 200GHB | 17005815 | 270 | 205 | 浅了 | 20 | 3 | 11 | 98.95 | PASS | PASS | 10级 | 微量 | 少量 | 有残 | 显不净 | 有残 | 有残 | 900K80断 | 李建丽
2017-04-27 | 9:30 | HD25(1) | 17005852 | 140 | 80 |  | 20 |  |  | 99.11 | PASS | PASS | 10级 | 微量 | 少量 | 有残 | 显不净 | 有残 | 有残 |  | 李建丽
2017-04-27 | 9:30 | HD2 (1) | 17005851 | 130 | 80 |  | 20 |  |  | 99.67 | PASS | PASS | 10级 | 微量 | 少量 | 有残 | 严残 | 有残 | 有残 |  | 李建丽
2017-04-27 | 9:30 | HD23HF | 17005853 | 110 |  |  | 20 |  |  | 99.58 | PASS | PASS | 11级 | 微量 | 少量 | 有残 | 严残 | 有残 | 有残 | 900K80断 | 李建丽
2017-04-27 | 9:30 | 09BL1202 | 17005860 | 253 | 282 | PASS | 20 | 3.5 | 10 | 99.58 | 气泡破裂烤后成黑点 | PASS | 11级 | 微量 | 少量 | 有残 | 严残 | 有残 | 有残 |  | 李建丽
2017-04-27 | 10:30 | GH17 | 17005940 | 264 | 202 | PASS | 20 | 2 | 7.5 | 99.38 | PASS | PASS | 10级 | 微量 | 少量 | 有残 | 显不净 | 有残 | 有残 | 130OK120残 | 李小娟 |  | 标样(A0103N)
2017-04-27 | 10:30 | HD25(2) | 17005852 | 138 | 68 |  | 20 |  |  | 99.67 | PASS | PASS | 10级 | 微量 | 少量 | 有残 | 严残 | 有残 | 有残 |  | 李小娟
2017-04-27 | 10:30 | HD8(2) | 17005825 | 109 | 70 |  | 20 |  |  | 99.49 | PASS | PASS | 10级 | 微量 | 少量 | 有残 | 严残 | 有残 | 有残 |  | 李小娟
2017-04-27 | 10:30 | HD2 (2) | 17005850 | 124 | 77 |  | 20 |  |  | 99.22 | PASS | PASS | 10级 | 微量 | 少量 | 有残 | 严残 | 有残 | 有残 |  | 李小娟
2017-04-27 | 11:00 | GH1801 | 17005857 | 360 | 260 | PASS | 20 | 2 | 6.5 | 99.54 | PASS | PASS | 10级 | 微量 | 少量 | 有残 | 严残 | 有残 | 有残 | 100OK,90断 | 谭娇娇 |  | (A0103N)
2017-04-27 | 11:00 | 3G | 17005836 | 267 | 203 | PASS | 20 | 2 | 3.5 | 99.68 | PASS | PASS | 10级 | 微量 | 少量 | 有残 | 显不净 | 有残 | 有残 | 90oK 80微残 | 谭娇娇
2017-04-27 | 11:00 | 9G201 | 17005795 | 268 | 178 | PASS | 20 | 1 | 0 | 99.81 | PASS | PASS | 10级 | 微量 | 少量 | 有残 | 显不净 | 有残 | 有残 | 60OK 50断 | 谭娇娇
2017-04-27 | 11:00 | GH4001 | 17005709 | 333 | 260 | PASS | 20 |  |  | 99.58 | 有气泡 | PASS | 13级残 | 微量 | 少量 | 有残 | 显不净 | 有残 | 有残 |  | 谭娇娇
2017-04-27 | 11:00 | G602万基隆 | 17005828 | 270 | 210 | PASS | 20 | 2 | 8 | 99.51 | PASS | PASS | 10级 | 微量 | 少量 | 有残 | 显不净 | 有残 | 有残 |  | 谭娇娇
2017-04-27 | 13:30 | HD2 1 | 17005890 | 125 | 76 |  | 20 |  |  | 99.38 | PASS | PASS | 10级 | 微量 | 少量 | 有残 | 显不净 | 有残 | 有残 |  | 李小娟
2017-04-27 | 13:30 | HD21 | 17005881 | 100 | 58 |  | 20 |  |  | 99.67 | PASS | PASS | 10级 | 微量 | 少量 | 有残 | 严残 | 有残 | 有残 |  | 李小娟
2017-04-27 | 14:30 | 9G | 17005899 | 231 | 163 | 浅了 | 20 | 2 | 5 | 99.32 | PASS | PASS | 9级 | 微量 | 少量 | 有残 | 严残 | 有残 | 有残 | 100OK90微残 | 李小娟 |  | 下一箱
2017-04-27 | 14:30 | G602万基隆 | 17005829 | 270 | 210 | PASS | 20 | 2.5 | 9.5 | 99.11 | PASS | PASS | 10级 | 微量 | 少量 | 有残 | 显不净 | 有残 | 有残 | 80oK 70微残 | 李小娟
2017-04-27 | 14:30 | SP02深圳崇达 | 17005843 | 228 |  | PASS | 20 | 5 | 1.5 | 99.67 | PASS | PASS | 11级 | 微量 | 少量 | 少量多 | 有残 | 有残 | 有残 | 80oK 70微残 | 李小娟
2017-04-27 | 14:30 | HD2 (2) | 17005890 | 129 | 79 |  | 20 |  |  | 99.58 | PASS | PASS | 10级 | 微量 | 少量 | 有残 | 严残 | 有残 | 有残 |  | 李小娟
2017-04-27 | 15:30 | 8Y | 17005803 | 260 | 19 | PASS | 20 | 2 |  | 99.59 | PASS | PASS | 11级 | 微量 | 少量 | 有残 | 严残 | 有残 | 有残 | 1100K100断 | 周菊明 |  | 标样
2017-04-27 | 15:30 | HD15 | 17005892 | 120 | 63 |  | 20 |  |  | 99.67 | PASS | PASS | 11级 | 微量 | 少量 | 有残 | 严残 | 有残 | 有残 |  | 周菊明
2017-04-27 | 15:30 | 12G | 17005855 | 360 | 288 | PASS | 20 | 2 | 5 | 99.25 | PASS | PASS | 11级 | 微量 | 少量 | 有残 | 显不净 | 有残 | 有残 | 70oK 60断 | 周菊明
2017-04-27 | 15:30 | 23GHB | 17005875 | 254 | 200 |  | 20 | 2 | 7 | 99.79 | PASS | PASS | 11级 | 微量 | 少量 | 有残 | 显不净 | 有残 | 有残 | 70oK 60断 | 周菊明 |  | 标样
2017-04-27 | 15:30 | GH1602 | 17005946 | 280 | 216 | PASS | 20 | 2 | 1 | 99.27 | PASS | PASS | 11级 | 微量 | 少量 | 有残 | 显不净 | 有残 | 有残 | 800K70断 | 周菊明 |  | 标样（A0103N)
2017-04-27 | 15:30 | HD2 (1) 中京 | 17005891 | 127 | 70 |  | 20 |  |  | 99.65 | PASS | PASS | 11级 | 微量 | 少量 | 有残 | 严残 | 有残 | 有残 |  | 周菊明
2017-04-27 | 17:30 | GH15 | 17005856 | 270 | 209 | 色相不一样 | 20 | 2.5 | 7 | 99.75 | PASS | PASS | 11级 | 微量 | 少量 | 有残 | 严残 | 有残 | 有残 | 900K80断 | 周菊明 |  | 标样(A0103N)
2017-04-27 | 17:30 | 8G01中京 | 17005895 | 280 | 209 | PASS | 20 | 2 | 6.5 | 99.52 | PASS | PASS | 11级 | 微量 | 少量 | 有残 | 严残 | 有残 | 有残 | 100OK,90断 | 周菊明
2017-04-27 | 17:30 | HD2 (1) | 17005889 | 120 | 69 |  | 20 |  |  | 99.55 | PASS | PASS | 11级 | 微量 | 少量 | 有残 | 严残 | 有残 | 有残 |  | 周菊明
2017-04-27 | 17:30 | SK47 | 17005859 | 450 |  | PASS | 30 |  |  | 99.86 | PASS | PASS | 11级 | 微量 | 少量 | 有残 | 严残 | 有残 | 有残 |  | 周菊明
2017-04-27 | 17:30 | 60G | 17005945 | 222 |  | 浅了 | 20 | 3.5 | 5 | 99.65 | PASS | PASS | 11级 | 微量 | 少量 | 有残 | 严残 | 有残 | 有残 | 800K70断 | 周菊明 |  | 标样
2017-04-27 | 17:30 | HD2 (2)中京 | 17005891 | 130 | 85 |  | 20 |  |  | 99.46 | PASS | PASS | 11级残 | 微量 | 少量 | 有残 | 严残 | 有残 | 有残 |  | 李建丽
2017-04-27 | 19:00 | SP02深圳崇达 | 17005862 | 225 | 140 | PASS | 20 | 3 | 2 | 99.52 | PASS | PASS | 11级残 | 微量 | 少量 | 有残 | 严残 | 有残 | 有残 | 70oK 60断 | 李建丽
2017-04-27 | 19:00 | 8G04 | 17005898 | 235 | 182 | PASS | 20 |  |  | 99.39 | PASS | PASS | 9级 | 微量 | 少量 | 有残 | 显不净 | 有残 | 有残 | 800K70断 | 李建丽
2017-04-27 | 19:00 | HD2(2) | 17005889 | 126 | 78 | PASS | 20 |  |  | 99.58 | PASS | PASS | 11级 | 微量 | 少量 | 有残 | 严残 | 有残 | 有残 |  | 李建丽
2017-04-27 | 20:30 | SP02深圳崇达 | 17005863 | 226 | 136 | PASS | 20 | 3 | 2 | 99.49 | PASS | PASS | 10级 | 微量 | 少量 | 有残 | 严残 | 有残 | 有残 | 70OK60微断 | 李建丽
2017-04-27 | 20:30 | SK1101 | 17005858 | 405 | 203 | PASS | 20 |  |  | 99.22 | PASS | PASS | 9级 | 微量 | 少量 | 有残 | 严残 | 有残 | 有残 |  | 李建丽
2017-04-27 | 20:30 | 8G04 | 17005897 | 238 | 186 | PASS | 20 | 3 | 8 | 99.54 | PASS | PASS | 10级 | 微量 | 少量 | 有残 | 显不净 | 有残 | 有残 | 90oK 80微残 | 李建丽
2017-04-27 | 20:30 | 8G04建业 | 17005896 | 182 | 121 | PASS | 20 | 2.5 | 5.5 | 99.68 | PASS | PASS | 11级残 | 微量 | 少量 | 有残 | 严残 | 有残 | 严残 | 800K70断 | 李建丽
2017-04-27 | 20:30 | 8BKT哑光 | 17005907 | 265 | 153 | PASS | 20 | 1.5 | 0 | 99.81 | PASS | PASS | 9级残 | 微量 | 少量 | 有残 | 显不净 | 有残 | 严残 | 130OK120残 | 李建丽
2017-04-27 | 21:30 | 8G01中京 | 17005894 | 275 | 208 | PASS | 20 | 2 | 6 | 99.75 | PASS | PASS | 10级残 | 微量 | 少量 | 有残 | 严残 | 有残 | 严残 | 800K70断 | 李建丽
2017-04-27 | 21:30 | 8BL20 | 17005949 | 267 | 205 | PASS | 20 | 3 | 6 | 99.52 | PASS | PASS | 9级 | 微量 | 少量 | 有残 | 严残 | 有残 | 严残 | 1100K100断 | 李建丽
2017-04-27 | 21:30 | 8BL2 | 17005906 | 235 | 183 | PASS | 20 | 3 | 2.5 | 99.55 | PASS | PASS | 9级残 | 微量 | 少量 | 有残 | 严残 | 有残 | 严残 | 100OK,90断 | 李建丽
2017-04-27 | 22:30 | HD2 (1) | 17005921 | 125 | 80 |  | 20 |  |  | 99.65 | PASS | PASS | 10级残 | 微量 | 少量 | 有残 | 严残 | 有残 | 严残 |  | 周菊明
2017-04-27 | 23:30 | HD2 (2) | 17005922 | 120 | 82 |  | 20 |  |  | 99.75 | PASS | PASS | 10级残 | 微量 | 少量 | 有残 | 严残 | 有残 | 严残 |  | 周菊明
2017-04-27 | 23:30 | SP02深圳崇达 | 17005842 | 228 | 138 | PASS | 20 | 3 | 3.5 | 99.52 | PASS | PASS | 11级残 | 微量 | 少量 | 有残 | 严残 | 有残 | 严残 | 70OK60微断 | 周菊明
2017-04-27 | 23:30 | 8G01中京 | 17005893 | 275 | 208 | PASS | 20 | 2.5 | 5 | 99.55 | PASS | PASS | 10级残 | 微量 | 少量 | 有残 | 严残 | 有残 | 严残 | 90oK 80微残 | 周菊明
2017-04-28 | 8:00 | GH1602 | 17005901 | 275 | 205 | PASS | 20 | 2 | 3 | 99.67 | PASS | PASS | 9级 | 微量 | 少量 | 有残 | 严残 | 有残 | 严残 | 80oK 70微残 | 李建丽 |  | A103N
2017-04-28 | 8:00 | SK901 | 17005902 | 483 | 280 | PASS | 20 |  |  | 99.49 | PASS | PASS | 8级残 | 微量 | 少量 | 严残 | 烤死一半 | 有残 | 有残 |  | 李建丽
2017-04-28 | 8:00 | 12G | 17005924 | 318 | 252 | PASS | 20 | 2.5 | 10 | 99.22 | PASS | PASS | 10级 | 微量 | 少量 | 有残 | 显不净 | 有残 | 有残 | 800K70断 | 李建丽
2017-04-28 | 9:30 | G312 | 17006013 | 267 |  | PASS | 20 | 1.5 | 7.5 | 99.52 | PASS | PASS | 9级 | 微量 | 少量 | 有残 | 严残 | 有残 | 有残 | 800K70断 | 李小娟 |  | A103N
2017-04-28 | 9:30 | GH1602 | 17005952 | 270 | 190 | PASS | 20 | 1 | 1 | 99.55 | PASS | PASS | 9级 | 微量 | 少量 | 有残 | 严残 | 有残 | 有残 | 90oK 80微残 | 李小娟 |  | A103N
2017-04-28 | 9:30 | MG3101江门崇达 | 17005904 | 298 |  | 偏蓝 | 20 | 2 | 0.5 | 99.86 | PASS | PASS | 9级 | 微量 | 少量 | 有残 | 严残 | 有残 | 有残 | 70oK60微断 | 李小娟
2017-04-28 | 9:30 | HD2 (1) | 17005920 | 125 | 76 |  | 20 |  |  | 99.65 | PASS | PASS | 9级 | 微量 | 少量 | 有残 | 严残 | 有残 | 有残 |  | 李小娟
2017-04-28 | 9:30 | HD2 (2) | 17005920 | 120 | 72 |  | 20 |  |  | 99.46 | PASS | PASS | 9级 | 微量 | 少量 | 有残 | 严残 | 有残 | 有残 |  | 李小娟
2017-04-28 | 10:30 | 8BL7 | 17005932 | 237 |  | PASS | 20 | 2.5 | 5 | 99.38 | PASS | PASS | 8级 | 微量 | 少量 | 少量多 | 有残 | 有残 | 有残 | 100OK,90断 | 李小娟
2017-04-28 | 10:30 | MG6 | 17005900 | 270 | 176 | PASS | 20 | 2 | 0 | 99.67 | PASS | PASS | 9级 | 微量 | 少量 | 少量多 | 有残 | 有残 | 有残 | 70oK 60断 | 李小娟
2017-04-28 | 10:30 | 23GHB | 17005903 | 270 | 216 | PASS | 20 | 3.5 | 9 | 98.77 | PASS | PASS | 9级 | 微量 | 少量 | 少量多 | 有残 | 有残 | 有残 | 80oK(70微残) | 李小娟
2017-04-28 | 10:30 | 6GHB06 | 17006009 | 252 | 211 | 浅了 | 20 | 3.5 | 6.5 | 99.52 | PASS | PASS | 9级 | 微量 | 少量 | 有残 | 严残 | 有残 | 有残 | 60ok50微残 | 李小娟
2017-04-28 | 10:30 | DSP66HF01 | 17005927 | 260 | 210 | 稍浅 | 20 | 2 | 8 | 99.55 | PASS | PASS | 10级残 | 微量 | 少量 | 有残 | 严残 | 有残 | 有残 | 90oK 80微残 | 李小娟
2017-04-28 | 11:00 | 8BL2 | 17005905 | 240 | 178 | PASS | 20 | 3 | 4.5 | 99.86 | PASS | PASS | 8级残 | 微量 | 少量 | 有残 | 严残 | 有残 | 有残 | 100OK90微残 | 李建丽
2017-04-28 | 11:00 | 8BL30HF无卤素 | 17006015 | 306 |  | PASS | 20 | 4 | 6.5 | 99.58 | PASS | PASS | 8级 | 微量 | 少量 | 有残 | 严残 | 有残 | 有残 | 110OK100断 | 李建丽
2017-04-28 | 11:00 | HD36HF | 17006016 | 146 | 58 |  | 20 |  |  | 99.49 | PASS | PASS | 8级 | 微量 | 少量 | 有残 | 显不净 | 有残 | 有残 |  | 李建丽
2017-04-28 | 11:00 | HD16 | 17006014 | 122 | 62 |  | 20 |  |  | 97.93 | PASS | PASS | 9级残 | 微量 | 少量 | 有残 | 严残 | 有残 | 有残 |  | 李建丽
2017-04-28 | 11:30 | G3 12 | 17006012 | 260 | 210 | PASS | 20 | 2.5 | 7.5 | 99.86 | PASS | PASS | 9级残 | 微量 | 少量 | 有残 | 严残 | 有残 | 有残 | 90oK 80微残 | 李建丽 |  | A0103N
2017-04-28 | 11:30 | 09BK | 17005933 | 238 | 180 | PASS | 20 | 2 | 7 | 99.59 | PASS | PASS | 8级 | 微量 | 少量 | 有残 | 显不净 | 有残 | 有残 | 全 断 | 李建丽
2017-04-28 | 13:30 | GH17 | 17006007 | 270 | 216 | PASS | 22.5 | 2.5 | 3 | 99.67 | PASS | PASS | 11级 | 微量 | 少量 | 有残 | 有残 | 有残 | 有残 | 70oK 60断 | 谭娇娇 |  | A0103N
2017-04-28 | 13:30 | SP8T3 | 17005911 | 216 | 138 | PASS | 20 | 4 | 1 | 99.49 | PASS | PASS | 11级 | 微量 | 少量 | 有残 | 严残 | 有残 | 有残 | 800K70断 | 谭娇娇
2017-04-28 | 15:30 | 8G04 | 17005968 | 240 | 179 | PASS | 20 | 2 | 9 | 99.75 | PASS | PASS | 10级 | 微量 | 少量 | 有残 | 严残 | 有残 | 有残 | 900K80断 | 周菊明 |  | 下一箱
2017-04-28 | 15:30 | HD13HF | 17006008 | 80 |  |  | 20 |  |  | 入图库 | PASS | PASS | 9级 | 微量 | 少量 | 有残 | 严残 | 有残 | 有残 |  | 周菊明
2017-04-28 | 15:30 | HD2 (1) | 17005961 | 128 | 78 |  | 20 |  |  | 99.68 | PASS | PASS | 10级 | 微量 | 少量 | 有残 | 严残 | 有残 | 有残 |  | 周菊明
2017-04-28 | 15:30 | HD2 (2) | 17005961 | 128 | 78 |  | 20 |  |  | 99.59 | PASS | PASS | 10级 | 微量 | 少量 | 有残 | 严残 | 有残 | 有残 |  | 周菊明
2017-04-28 | 15:30 | SK18M | 17006011 | 325 |  |  | 20 |  |  | 入图库 | PASS | PASS | 10级 | 微量 | 少量 | 有残 | 严残 | 有残 | 有残 |  | 周菊明 |  | 样（同MG31）
2017-04-28 | 17:30 | HD2 (1) | 17005962 | 130 | 68 |  | 20 |  |  | 99.37 | PASS | PASS | 10级 | 微量 | 少量 | 有残 | 严残 | 有残 | 有残 |  | 周菊明
2017-04-28 | 17:30 | SP8T3 | 17005935 | 218 | 140 | PASS | 20 | 3.5 | 3 | 99.68 | PASS | PASS | 10级 | 微量 | 少量 | 有残 | 严残 | 有残 | 有残 | 100OK,90断 | 周菊明
2017-04-28 | 19:30 | HD2 2 | 17005962 | 128 | 82 |  | 20 |  |  | 99.3 | PASS | PASS | 10级 | 微量 | 少量 | 有残 | 严残 | 有残 | 有残 |  | 黄桂泉
2017-04-28 | 19:30 | 8BL2 | 17005975 | 238 | 182 | PASS | 20 | 3 | 3.5 | 99.42 | PASS | PASS | 9级 | 微量 | 少量 | 有残 | 严残 | 有残 | 有残 | 1100K100断 | 黄桂泉 |  | 湿兰油色浆Ｂ试样 | 湿兰油色浆Ｂ试样 | 湿兰油色浆Ｂ试样 | 湿兰油色浆Ｂ试样
2017-04-28 | 19:30 | 8BL01 | 17006021 | 265 | 203 | PASS | 20 | 2.5 | 8.5 | 99.55 | PASS | PASS | 9级 | 微量 | 少量 | 有残 | 严残 | 有残 | 有残 | 900K80断 | 黄桂泉
2017-04-28 | 20:30 | shi | 17005969 | 238 | 182 | PASS | 20 | 2.5 | 7 | 99.67 | PASS | PASS | 10级 | 微量 | 少量 | 有残 | 严残 | 有残 | 有残 |  | 黄桂泉 |  | 湿黄油色浆B
2017-04-28 | 20:30 | GH10 | 17005966 | 264 | 201 | PASS | 20 | 2.5 | 9 | 99.67 | PASS | PASS | 10级 | 微量 | 少量 | 有残 | 严残 | 有残 | 有残 | 100OK,90断 | 黄桂泉
2017-04-28 | 20:30 | GH15 | 17005967 | 266 | 205 | PASS | 20 | 2 | 8.5 | 99.59 | PASS | PASS | 10级 | 微量 | 少量 | 有残 | 严残 | 有残 | 有残 | 900K80断 | 黄桂泉
2017-04-28 | 20:30 | HD8A | 17005992 | 103 | 52 |  | 20 |  |  | 99.38 | PASS | PASS | 10级 | 微量 | 少量 | 有残 | 严残 | 有残 | 有残 |  | 黄桂泉
2017-04-28 | 20:30 | GH1602 |  | 270 | 213 | PASS | 20 | 2 | 2.5 | 99.78 | PASS | PASS | 10级 | 微量 | 少量 | 有残 | 严残 | 有残 | 有残 | 800K70断 | 黄桂泉 |  | A0103N
2017-04-28 | 21:30 | SP8T3 | 17005934 | 202 | 121 | PASS | 20 | 3 | 1.5 | 99.34 | PASS | PASS | 10级 | 微量 | 少量 | 有残 | 严残 | 有残 | 有残 |  | 黄桂泉
2017-04-28 | 21:30 | HD5 1 | 17005963 | 80 | 42 |  | 20 |  |  | 99.28 | PASS | PASS | 10级 | 微量 | 少量 | 有残 | 严残 | 有残 | 有残 |  | 黄桂泉
2017-04-28 | 22:30 | 23GHB | 17005930 | 265 | 200 | 浅了 | 20 | 3 | 10 | 99.54 | PASS | PASS | 11级残 | 微量 | 少量 | 有残 | 严残 | 有残 | 有残 | 800K70断 | 周菊明
2017-04-28 | 22:30 | HD12 | 17005854 | 72 | 48 |  | 20 |  |  | 99.67 | PASS | PASS | 10级残 | 微量 | 少量 | 有残 | 严残 | 有残 | 有残 |  | 周菊明
2017-04-28 | 22:30 | 54G | 17006076 | 350 | 248 | 偏黄 | 20 |  |  | 99.37 | 有气泡 | PASS | 10级残 | 微量 | 少量 | 有残 | 严残 | 有残 | 严残 |  | 周菊明
2017-04-28 | 22:30 | 6GHB深色 | 17005965 | 230 | 182 | 浅了 | 20 | 3 | 7 | 99.67 | PASS | PASS | 10级残 | 微量 | 少量 | 有残 | 严残 | 有残 | 严残 | 900K80断 | 周菊明 |  | 湿兰油色浆Ｂ试样
2017-04-28 | 22:30 | SP50BLHF02 | 17005951 | 225 | 132 |  | 20 | 3.6 | 2 | 99.62 | PASS | PASS | 10级残 | 微量 | 少量 | 有残 | 严残 | 有残 | 严残 |  | 周菊明
2017-04-28 | 23:30 | MG60 | 17005998 | 265 | 170 | PASS | 20 | 1 | 0 | 99.37 | PASS | PASS | 10级残 | 微量 | 少量 | 有残 | 严残 | 有残 | 严残 | 70oK 60断 | 周菊明
2017-04-28 | 23:30 | HB16 | 17006020 | 75 | 58 |  | 20 |  |  | 99.46 | PASS | PASS | 10级残 | 微量 | 少量 | 有残 | 严残 | 有残 | 严残 |  | 周菊明
2017-04-29 | 8:00 | 8BK21 | 17006018 | 265 | 200 | PASS | 20 | 2 | 7 | 99.86 | PASS | PASS | 8级 | 微量 | 少量 | 有残 | 严残 | 有残 | 严残 | 120OK110微 | 谭娇娇 |  | 样
2017-04-29 | 8:00 | 09BL1202 | 17006074 | 352 | 246 | PASS | 20 | 2 | 5 | 99.75 | 气泡破裂烤后成黑点 | PASS | 9级 | 微量 | 少量 | 有残 | 严残 | 有残 | 严残 | 100OK,90断 | 谭娇娇
2017-04-29 | 10:00 | HD31 | 17006023 | 130 |  |  | 20 |  |  | 99.54 | PASS | PASS | 9级 | 微量 | 少量 | 有残 | 严残 | 有残 | 严残 |  | 谭娇娇
2017-04-29 | 10:00 | HD2 (2) | 17005990 | 120 | 70 |  | 20 |  |  | 99.65 | PASS | PASS | 9级 | 微量 | 少量 | 有残 | 严残 | 有残 | 严残 |  | 谭娇娇
2017-04-29 | 10:00 | GH1602 | 17005997 | 275 | 212 | PASS | 20 | 2 | 1.2 | 99.51 | 气泡破裂烤后成黑点 | PASS | 9级 | 微量 | 少量 | 有残 | 严残 | 有残 | 严残 | 90oK 80微残 | 谭娇娇
2017-04-29 | 11:00 | HD2 (1) | 17005989 | 123 | 72 |  | 20 |  |  | 99.54 | PASS | PASS | 9级 | 微量 | 少量 | 有残 | 严残 | 有残 | 有残 |  | 谭娇娇
2017-04-29 | 11:00 | SP8T3 | 17005912 | 218 | 140 | PASS | 20 | 4.5 | 2 | 99.62 | PASS | PASS | 9级 | 微量 | 少量 | 有残 | 严残 | 有残 | 有残 | 80oK 70微残 | 谭娇娇
2017-04-29 | 11:00 | 8BL | 17006000 | 270 | 208 | PASS | 20 | 2 | 6 | 99.81 | 气泡破裂烤后成黑点 | PASS | 8级 | 微量 | 少量 | 有残 | 严残 | 有残 | 有残 | 110OK100残 | 谭娇娇
2017-04-29 | 11:30 | 8BKH5 | 17005976 | 270 | 210 | PASS | 20 | 2.5 | 9 | 99.52 | 有气泡 | PASS | 9级残 | 微量 | 少量 | 有残 | 显不净 | 有残 | 有残 | 120OK110微 | 谭娇娇
2017-04-29 | 12:00 | HD2101 | 17005964 | 108 | 62 |  | 20 |  |  | 99.67 | PASS | PASS | 10级残 | 微量 | 少量 | 有残 | 显不净 | 有残 | 有残 |  | 李建丽
2017-04-29 | 12:00 | HD2 (1) | 17005990 | 122 | 73 |  | 20 |  |  | 99.55 | PASS | PASS | 9级 | 微量 | 少量 | 有残 | 严残 | 有残 | 有残 |  | 李建丽
2017-04-29 | 12:00 | HD8 (1) | 17005922 | 110 | 70 |  | 20 |  |  | 99.81 | PASS | PASS | 9级 | 微量 | 少量 | 有残 | 严残 | 有残 | 有残 |  | 李建丽
2017-04-29 | 12:00 | 12G | 17005994 | 360 | 288 | PASS | 20 | 2 | 10 | 99.68 | PASS | PASS | 9级 | 微量 | 少量 | 有残 | 严残 | 有残 | 有残 | 80oK 70微残 | 李建丽
2017-04-29 | 13:30 | SP8T3 | 17006002 | 220 | 140 | PASS | 20 | 3.5 | 1.5 | 99.52 | PASS | PASS | 9级 | 微量 | 少量 | 少量多 | 有残 | 有残 | 有残 | 80oK 70微残 | 李小娟
2017-04-29 | 13:30 | HD14HF02 |  | 150 |  |  | 20 |  |  | 99.74 | PASS | PASS | 9级 | 微量 | 少量 | 有残 | 严残 | 有残 | 有残 |  | 李小娟
2017-04-29 | 14:30 | HD5(2) | 17005963 | 70 | 43 |  | 20 |  |  | 99.65 | PASS | PASS | 9级 | 微量 | 少量 | 有残 | 严残 | 有残 | 有残 |  | 李小娟
2017-04-29 | 14:30 | HD2 (2) | 17005989 | 127 | 75 |  | 20 |  |  | 99.78 | PASS | PASS | 9级 | 微量 | 少量 | 有残 | 严残 | 有残 | 有残 |  | 李小娟
2017-04-29 | 15:30 | 8G01永隆 | 17006036 | 86 | 64 | PASS | 20 | 4 | 7.5 | 99.54 | PASS | PASS | 9级 | 微量 | 少量 | 有残 | 严残 | 有残 | 有残 | 900K80断 | 周菊明
2017-04-29 | 15:30 | GH1801 | 17005996 | 360 | 270 | PASS | 20 | 2 | 7 | 99.69 | PASS | PASS | 9级 | 微量 | 少量 | 严残 | 显不净 | 有残 | 有残 | 900K80断 | 周菊明 |  | A0103N
2017-04-29 | 15:30 | 6GHB | 17005973 | 270 | 211 | PASS | 20 |  |  | 99.59 | PASS | PASS | 9级 | 微量 | 少量 | 有残 | 严残 | 有残 | 有残 | 100OK,90断 | 周菊明
2017-04-29 | 17:30 | 8Y | 17006006 | 262 | 198 | PASS | 20 | 2 | 6 | 99.64 | PASS | PASS | 9级 | 微量 | 少量 | 有残 | 严残 | 有残 | 有残 | 800K70断 | 周菊明
2017-04-29 | 17:30 | GH15 | 17006034 | 250 | 200 | PASS | 20 | 2.5 | 7 | 99.52 | PASS | PASS | 9级 | 微量 | 少量 | 有残 | 严残 | 有残 | 有残 | 100OK,90断 | 周菊明 |  | A0103N
2017-04-29 | 17:30 | HD8(2) | 17005922 | 108 | 62 |  | 20 |  |  | 99.37 | PASS | PASS | 9级 | 微量 | 少量 | 有残 | 严残 | 有残 | 有残 |  | 周菊明
2017-04-29 | 19:00 | HD21 | 17006031 | 100 | 42 |  | 20 |  |  | 99.59 | PASS | PASS | 10级 | 微量 | 少量 | 有残 | 严残 | 有残 | 有残 |  | 黄桂泉
2017-04-29 | 19:00 | SP8T3 | 17006003 | 206 | 132 | PASS | 20 | 3.5 | 6.5 | 99.67 | PASS | PASS | 10级 | 微量 | 少量 | 有残 | 严残 | 有残 | 有残 | 800K70断 | 黄桂泉 |  | 下一箱
2017-04-29 | 19:00 | GH1602 | 17006038 | 270 | 205 | PASS | 20 | 3 | 8 | 99.86 | PASS | PASS | 10级 | 微量 | 少量 | 有残 | 严残 | 有残 | 有残 | 900K80断 | 黄桂泉
2017-04-29 | 20:00 | HD2 1 | 17006029 | 130 | 85 |  | 20 |  |  | 99.37 | PASS | PASS | 10级 | 微量 | 少量 | 有残 | 严残 | 有残 | 有残 |  | 黄桂泉
2017-04-29 | 20:00 | GH44 | 17006078 | 265 | 200 |  | 20 | 2.5 | 8 | 99.37 | PASS | PASS | 10级 | 微量 | 少量 | 有残 | 严残 | 有残 | 有残 | 100OK,90断 | 黄桂泉
2017-04-29 | 20:00 | DSP66HF01 | 17006037 | 256 | 200 | 偏蓝 | 20 |  |  | 99.44 | PASS | PASS | 9级 | 微量 | 少量 | 有残 | 严残 | 有残 | 有残 | 800K70断 | 黄桂泉
2017-04-29 | 20:30 | 18GHB | 17006039 | 265 | 200 |  | 20 | 3 | 6 | 99.59 | PASS | PASS | 10级残 | 微量 | 少量 | 有残 | 严残 | 有残 | 有残 | 800K70断 | 黄桂泉
2017-04-29 | 20:30 | 6GHB01骏亚 | 17005999 | 234 | 180 |  | 20 | 2.5 | 7 | 99.33 | PASS | PASS | 10级 | 微量 | 少量 | 有残 | 严残 | 有残 | 有残 | 900K80断 | 黄桂泉
2017-04-29 | 20:30 | HD2 2 | 17006029 | 130 | 85 |  | 20 |  |  | 99.24 | PASS | PASS | 10级 | 微量 | 少量 | 有残 | 严残 | 有残 | 有残 |  | 黄桂泉
2017-04-29 | 22:00 | HD2 1 | 17006030 | 130 | 85 |  | 20 |  |  | 99.36 | PASS | PASS | 10级 | 微量 | 少量 | 有残 | 严残 | 有残 | 有残 |  | 黄桂泉
2017-04-29 | 22:00 | GH4801 | 17006032 | 266 | 202 | PASS | 20 | 2.5 | 10.5 | 99.24 | PASS | PASS | 10级 | 微量 | 少量 | 有残 | 严残 | 有残 | 有残 | 900K80断 | 黄桂泉
2017-04-29 | 22:00 | GH4001 | 17006040 | 340 | 242 | PASS | 20 | 2.5 | 9.5 | 99.33 | 气泡破裂烤后成黑点 | PASS | 10级 | 微量 | 少量 | 有残 | 严残 | 有残 | 有残 | 100OK,90断 | 黄桂泉
2017-04-29 | 22:00 | 09BL60 | 17006041 | 330 | 255 | PASS | 20 | 3 | 8 | 99.57 | PASS | PASS | 9级 | 微量 | 少量 | 有残 | 严残 | 有残 | 有残 | 1100K100断 | 黄桂泉
2017-04-29 | 22:00 | SP8T3 | 17005981 | 204 | 125 | PASS | 20 | 3.5 | 3 | 99.63 | PASS | PASS | 11级 | 微量 | 少量 | 有残 | 严残 | 有残 | 有残 | 800K70断 | 黄桂泉
2017-04-29 | 23:00 | HD2 (2) | 17006030 | 128 | 87 |  | 20 |  |  | 99.33 | PASS | PASS | 10级 | 微量 | 少量 | 有残 | 严残 | 有残 | 有残 |  | 黄桂泉
2017-04-29 | 23:30 | HD8A | 17006058 | 105 | 60 |  | 20 |  |  | 99.34 | PASS | PASS | 10级 | 微量 | 少量 | 有残 | 严残 | 有残 | 有残 |  | 黄桂泉
2017-05-02 | 8:00 | 6GHB01 | 17006077 | 300 | 252 | 偏黄 | 20 | 2.5 | 7.5 | 99.65 | PASS | PASS | 9级 | 微量 | 少量 | 有残 | 严残 | 有残 | 有残 |  | 黄桂泉
2017-05-02 | 8:00 | MG77 | 17006066 | 280 | 188 | PASS | 20 | 1 | 0 | 97.7 | PASS | PASS | 9级 | 微量 | 少量 | 有残 | 严残 | 有残 | 有残 |  | 黄桂泉
2017-05-02 | 9:30 | GH1602 | 17006065 | 270 | 205 | PASS | 20 | 2.5 | 6.5 | 99.57 | PASS | PASS | 9级 | 微量 | 少量 | 有残 | 严残 | 有残 | 有残 | 1100K100断 | 黄桂泉
2017-05-02 | 9:30 | 8BKH | 17006043 | 235 | 180 | PASS | 20 | 1 | 0 | 99.62 | PASS | PASS | 9级 | 微量 | 少量 | 有残 | 严残 | 有残 | 有残 | 全断 | 黄桂泉
2017-05-02 | 9:30 | HD2 1 | 17006057 | 130 | 85 |  | 20 |  |  | 99.51 | PASS | PASS | 9级残 | 微量 | 少量 | 有残 | 严残 | 有残 | 有残 |  | 黄桂泉
2017-05-02 | 9:30 | HD2 1 | 17006056 | 122 | 76 |  | 20 |  |  | 99.57 | PASS | PASS | 10级 | 微量 | 少量 | 有残 | 严残 | 有残 | 严残 |  | 黄桂泉
2017-05-02 | 9:30 | HD2 2 | 6056 | 120 | 74 |  | 20 |  |  | 99.18 | PASS | PASS | 9级 | 微量 | 少量 | 有残 | 严残 | 有残 | 严残 |  | 黄桂泉
2017-05-02 | 9:30 | 8WL502 | 17006017 | 202 | 178 | PASS | 20 | 2.5 | 8 | 99.88 | PASS | PASS | 7级 | 微量 | 少量 | 有残 | 严残 | 有残 | 严残 | 900K80断 | 黄桂泉
2017-05-02 | 10:30 | 8BL2 | 17006067 | 240 | 185 | PASS | 20 | 2.5 | 6.5 | 99.81 | PASS | PASS | 9级残 | 微量 | 少量 | 有残 | 严残 | 有残 | 严残 | 130OK120残 | 周菊明
2017-05-02 | 10:30 | HD2 2 | 17006057 | 122 | 76 |  | 20 |  |  | 99.21 | PASS | PASS | 10级 | 微量 | 少量 | 有残 | 严残 | 有残 | 严残 |  | 周菊明
2017-05-02 | 11:00 | 8BL2 | 17006042 | 240 | 185 | PASS | 20 | 2.5 | 6 | 99.42 | PASS | PASS | 9级残 | 微量 | 少量 | 有残 | 严残 | 有残 | 严残 | 130OK120残 | 周菊明
2017-05-02 | 11:00 | 8G01中京 | 17006060 | 280 | 210 | PASS | 20 | 2.5 | 5.5 | 99.33 | PASS | PASS | 10级残 | 微量 | 少量 | 有残 | 严残 | 有残 | 严残 | 900K80断 | 周菊明
2017-05-02 | 11:30 | 8G04 | 17006062 | 240 | 180 | PASS | 20 | 2 | 9 | 99.67 | PASS | PASS | 11级残 | 微量 | 少量 | 有残 | 严残 | 有残 | 严残 | 900K80断 | 周菊明
2017-05-02 | 13:30 | 8G04 | 17006063 | 230 | 180 | PASS | 20 | 2.5 | 8.5 | 99.58 | PASS | PASS | 11级残 | 微量 | 少量 | 有残 | 严残 | 有残 | 严残 | 900K80断 | 周菊明
2017-05-02 | 13:30 | GH1801 | 17006033 | 370 | 260 | PASS | 20 | 2.5 | 6.5 | 99.57 | PASS | PASS | 10级 | 微量 | 少量 | 严残 | 显不净 | 有残 | 严残 | 800K70断 | 周菊明 |  | 标样
2017-05-02 | 13:30 | 8R17 | 17006079 | 277 | 205 | 稍浅 | 20 | 2.5 | 2 | 99.82 | PASS | PASS | 11级 | 微量 | 少量 | 有残 | 严残 | 有残 | 有残 | 60OK 50断 | 周菊明
2017-05-02 | 13:30 | 8BL16 | 17006068 | 122 | 103 | PASS | 20 | 6 | 4 | 99.68 | PASS | PASS | 10级 | 微量 | 少量 | 有残 | 严残 | 有残 | 有残 | 120OK110微 | 周菊明
2017-05-02 | 13:30 | HD2 (2) | 17006085 | 125 | 78 |  | 20 |  |  | 99.55 | PASS | PASS | 11级 | 微量 | 少量 | 有残 | 严残 | 有残 | 有残 |  | 周菊明
2017-05-02 | 14:30 | WB1领德 | 17006138 | 180 | 156 |  | 20 | 6 | 8.5 | 99.88 | PASS | PASS | 7级残 | 微量 | 少量多 | 严残 | 严残 | 有残 | 有残 | 130OK120残 | 黄桂泉
2017-05-02 | 14:30 | GL5金象 | 17006035 | 120 | 101 | 浅了 | 20 | 4 | 3.5 | 99.51 | PASS | PASS | 11级残 | 微量 | 少量 | 有残 | 严残 | 有残 | 有残 | 70OK60断 | 黄桂泉
2017-05-02 | 14:30 | 8BL2 | 17006101 | 235 | 182 | PASS | 20 | 4 | 3.5 | 99.35 | PASS | PASS | 8级 | 微量 | 少量 | 有残 | 严残 | 有残 | 有残 | 130OK120残 | 黄桂泉
2017-05-02 | 14:30 | HD2 1 | 17006085 | 120 | 75 |  | 20 | 2 | 4.5 | 99.57 | PASS | PASS | 9级 | 微量 | 少量 | 有残 | 严残 | 有残 | 有残 |  | 黄桂泉
2017-05-02 | 14:30 | HD2 1 | 17006086 | 130 | 85 |  | 20 |  |  | 9..61 | PASS | PASS | 9级 | 微量 | 少量 | 有残 | 严残 | 有残 | 有残 |  | 黄桂泉
2017-05-02 | 14:30 | 44G | 17006061 | 231 | 182 | PASS | 20 | 4 | 6.5 | 99.85 | PASS | PASS | 10级残 | 微量 | 少量 | 有残 | 严残 | 有残 | 有残 | 900K80断 | 黄桂泉
2017-05-02 | 15:30 | G602 | 17006093 | 230 | 180 | PASS | 20 | 2 | 5 | 99.57 | PASS | PASS | 9级残 | 微量 | 少量 | 有残 | 显不净 | 有残 | 有残 | 80oK 70微残 | 李建丽
2017-05-02 | 15:30 | 44G | 17006092 | 230 | 180 | PASS | 20 | 2.5 | 8 | 99.66 | PASS | PASS | 9级 | 微量 | 少量 | 有残 | 显不净 | 有残 | 有残 | 90oK 80微残 | 李建丽
2017-05-02 | 15:30 | G2006 | 17006064 | 278 | 215 | PASS | 20 | 2 | 2 | 99.82 | 有气泡 | PASS | 10级残 | 微量 | 少量 | 有残 | 严残 | 有残 | 有残 | 80oK 70微残 | 李建丽
2017-05-02 | 15:30 | HD12 | 17005993 | 78 | 50 |  | 20 |  |  | 99.81 | PASS | PASS | 10级残 | 微量 | 少量 | 少量多 | 有残 | 有残 | 有残 |  | 李建丽
2017-05-02 | 15:30 | HD2 2 | 17006086 | 126 | 78 |  | 20 |  |  | 99.62 | PASS | PASS | 9级 | 微量 | 少量 | 有残 | 显不净 | 有残 | 有残 |  | 李建丽
2017-05-02 | 17:30 | HD11 | 17006088 | 144 | 100 |  | 20 |  |  | 99.51 | PASS | PASS | 8级 | 微量 | 少量 | 有残 | 严残 | 有残 | 有残 |  | 李建丽
2017-05-02 | 17:30 | 8G04 | 17006090 | 230 | 180 | PASS | 20 | 3.5 | 8.5 | 99.57 | PASS | PASS | 10级残 | 微量 | 少量 | 有残 | 显不净 | 有残 | 有残 | 80oK(70微残) | 李建丽
2017-05-02 | 17:30 | SP8T3 | 17005980 | 200 | 130 | PASS | 20 | 5 | 1 | 99.18 | PASS | PASS | 10级残 | 微量 | 少量 | 少量多 | 有残 | 有残 | 有残 | 800K70断 | 李建丽
2017-05-02 | 19:30 | 8G04 | 17006091 | 230 | 177 | PASS | 20 | 2.5 | 7 | 99.59 | PASS | PASS | 10级残 | 微量 | 少量 | 有残 | 显不净 | 有残 | 有残 | 90oK 80微残 | 李小娟 |  | 下一箱
2017-05-02 | 20:30 | 09BL1202 | 17006100 | 308 | 250 | PASS | 20 | 3.5 | 7 | 99.75 | 气泡破裂烤后成黑点 | PASS | 10级残 | 微量 | 少量 | 有残 | 严残 | 有残 | 有残 | 100OK90微残 | 李小娟
2017-05-02 | 22:00 | 8BKT1铁发 | 17006102 | 270 |  | PASS | 27.5 | 1.5 | 0 | 99.52 | PASS | PASS | 10级残 | 微量 | 少量 | 有残 | 严残 | 有残 | 有残 | 140OK130断 | 李小娟
2017-05-02 | 22:00 | 8Y2 | 17006110 | 264 | 190 | PASS | 20 | 2 | 4 | 99.59 | PASS | PASS | 10级 | 微量 | 少量 | 有残 | 严残 | 有残 | 有残 |  | 李小娟
2017-05-02 | 22:00 | 8G01金禄试样 | 17006137 | 252 |  | PASS | 20 | 2.5 | 5 | 99.33 | PASS | PASS | 11级残 | 微量 | 少量 | 有残 | 严残 | 有残 | 有残 | 90oK 80微残 | 李小娟
2017-05-02 | 22:00 | 23GHB江西深联 | 17006153 | 244 | 200 | 偏黄 | 20 | 3.5 | 4.5 | 99.24 | PASS | PASS | 11级残 | 微量 | 少量 | 有残 | 严残 | 有残 | 有残 | 80oK 70微残 | 李小娟
2017-05-02 | 22:00 | HD2 (1) | 17006117 | 128 | 78 |  | 20 |  |  | 99.36 | PASS | PASS | 11级 | 微量 | 少量 | 有残 | 严残 | 有残 | 有残 |  | 李小娟
2017-05-03 | 8:00 | MG6 | 17006124 | 270 |  | PASS | 20 | 0 | 0 | 99.56 | PASS | PASS | 11级 | 微量 | 少量 | 少量多 | 有残 | 有残 | 有残 | 900K80断 | 谭娇娇
2017-05-03 | 8:00 | MG77 | 17006099 | 273 |  | 色相不一样 | 20 | 0 | 0 | 入图库 | PASS | PASS | 11级 | 微量 | 少量 | 少量多 | 有残 | 有残 | 有残 | 60OK 50断 | 谭娇娇 |  | 周
2017-05-03 | 8:00 | HD2 2 | 17006117 | 123 | 62 |  | 20 |  |  | 99.64 | PASS | PASS | 10级 | 微量 | 少量 | 少量多 | 有残 | 有残 | 有残 |  | 谭娇娇
2017-05-03 | 9:00 | SP8T3 | 17006106 | 208 | 180 | PASS | 20 | 4 | 0.5 | 99.38 | PASS | PASS | 10级 | 微量 | 少量 | 有残 | 严残 | 有残 | 有残 | 900K80断 | 黄桂泉
2017-05-03 | 9:00 | SP8T3 | 17006107 | 215 | 138 | PASS | 20 | 4 | 0.5 | 99.54 | PASS | PASS | 10级 | 微量 | 少量 | 有残 | 严残 | 有残 | 有残 | 900K80断 | 黄桂泉
2017-05-03 | 9:00 | 8BL16金像 | 17006129 | 120 | 100 | PASS | 20 | 5 | 3.5 | 99.39 | PASS | PASS | 9级 | 微量 | 少量 | 有残 | 严残 | 有残 | 有残 | 900K80断 | 黄桂泉
2017-05-03 | 9:00 | 9G201 | 17006097 | 268 | 185 | 色相不一样 | 20 | 1 | 0 | 99.67 | PASS | PASS | 10级 | 微量 | 少量 | 有残 | 严残 | 有残 | 有残 | 70oK 60断 | 黄桂泉 |  | 万
2017-05-03 | 10:30 | 8BL2 | 17006128 | 238 | 180 | PASS | 20 | 3.5 | 4 | 99.62 | PASS | PASS | 9级 | 微量 | 少量 | 有残 | 严残 | 有残 | 有残 | 100OK,90断 | 谭娇娇
2017-05-03 | 10:30 | GH1602 | 17006096 | 276 | 210 | PASS | 20 | 2.5 | 9.5 | 99.68 | PASS | PASS | 10级 | 微量 | 少量 | 有残 | 严残 | 有残 | 有残 | 900K80断 | 谭娇娇
2017-05-03 | 10:30 | HD21 | 17006196 | 110 | 82 |  | 20 |  |  | 99.51 | PASS | PASS | 10级 | 微量 | 少量 | 有残 | 严残 | 有残 | 有残 |  | 谭娇娇 |  | 下一箱
2017-05-03 | 10:30 | HD12A | 17006194 | 73 | 51 |  | 20 |  |  | 99.88 | PASS | PASS | 10级 | 微量 | 少量 | 有残 | 严残 | 有残 | 有残 |  | 谭娇娇
2017-05-03 | 11:00 | 8G01中京 | 17006089 | 270 | 205 | PASS | 20 | 2 | 8 | 99.84 | PASS | PASS | 10级 | 微量 | 少量 | 有残 | 严残 | 有残 | 有残 | 900K80断 | 谭娇娇
2017-05-03 | 11:00 | HD8 1 | 17006087 | 110 | 58 |  | 20 |  |  | 99.68 | PASS | PASS | 10级 | 微量 | 少量 | 有残 | 严残 | 有残 | 有残 |  | 谭娇娇
2017-05-03 | 11:00 | HD8 2 | 17006087 | 110 | 82 |  | 20 |  |  | 99.74 | PASS | PASS | 10级 | 微量 | 少量 | 有残 | 严残 | 有残 | 有残 |  | 谭娇娇
2017-05-03 | 11:30 | GL5金像 | 17006125 | 122 | 102 | 浅了 | 20 | 3 | 6.5 | 99.57 | PASS | PASS | 11级残 | 微量 | 少量 | 有残 | 严残 | 有残 | 有残 | 100OK,90断 | 周菊明
2017-05-03 | 13:30 | GH1801 | 17006095 | 360 | 270 | PASS | 20 | 2.5 | 8 | 99.61 | PASS | PASS | 11级 | 微量 | 少量 | 严残 | 显不净 | 有残 | 严残 | 900K80断 | 周菊明 |  | 标样
2017-05-03 | 13:30 | SP8T3 | 17006131 | 205 | 132 | PASS | 20 | 3.5 | 3 | 99.82 | PASS | PASS | 11级 | 微量 | 少量 | 有残 | 严残 | 有残 | 严残 | 900K80断 | 周菊明
2017-05-03 | 13:30 | 6GHB01 | 17006077 | 300 | 252 | 浅了 | 20 |  |  | 99.63 | PASS | PASS | 10级残 | 微量 | 少量 | 有残 | 严残 | 有残 | 严残 | 900K80断 | 周菊明
2017-05-03 | 14:30 | G2006 | 17006126 | 275 | 205 | 浅了 | 20 | 3 | 2.5 | 99.85 | 有气泡 | PASS | 10级 | 微量 | 少量 | 有残 | 严残 | 有残 | 严残 | 800K70断 | 谭娇娇
2017-05-03 | 14:30 | HD2低粘度1 | 17006209 | 93 | 50 |  | 22.5 |  |  | 99.57 | PASS | PASS | 10级 | 微量 | 少量 | 有残 | 严残 | 有残 | 严残 |  | 谭娇娇
2017-05-03 | 14:30 | 12G | 17006123 | 356 | 232 | PASS | 20 | 2.5 | 7.5 | 99.66 | PASS | PASS | 10级 | 微量 | 少量 | 有残 | 严残 | 有残 | 严残 | 1100K100断 | 谭娇娇
2017-05-03 | 14:30 | SK30 | 17006127 | 390 | 180 | PASS | 20 |  |  | 99.54 | PASS | PASS | 10级 | 微量 | 少量 | 有残 | 严残 | 有残 | 严残 |  | 谭娇娇
2017-05-03 | 14:30 | GH4001 | 17006098 | 330 | 242 | PASS | 20 | 3.5 | 10.5 | 99.85 | 有气泡 | PASS | 10级 | 微量 | 少量 | 有残 | 严残 | 有残 | 严残 | 70oK 60断 | 谭娇娇
2017-05-03 | 14:30 | HD2101 | 17006120 | 102 | 42 |  | 20 |  |  | 99.68 | PASS | PASS | 10级 | 微量 | 少量 | 有残 | 严残 | 有残 | 严残 |  | 谭娇娇
2017-05-03 | 14:30 | HD2 (1) 中京 | 17006119 | 128 | 80 |  | 20 |  |  | 99.51 | PASS | PASS | 10级 | 微量 | 少量 | 有残 | 严残 | 有残 | 严残 |  | 谭娇娇
2017-05-03 | 15:30 | GH1801 | 17006094 | 360 | 268 | PASS | 20 | 3 | 7.5 | 99.68 | PASS | PASS | 10级 | 微量 | 少量 | 有残 | 显不净 | 有残 | 有残 | 70oK 60断 | 李建丽
2017-05-03 | 16:00 | HD2低粘度2 | 17006210 | 96 | 38 |  | 20 |  |  | 99.52 | PASS | PASS | 10级残 | 微量 | 少量 | 有残 | 严残 | 有残 | 有残 |  | 李建丽
2017-05-03 | 17:30 | SP8T3 | 17006130 | 200 | 130 | PASS | 20 | 3.5 | 0.5 | 99.74 | PASS | PASS | 10级 | 微量 | 少量 | 少量多 | 有残 | 有残 | 有残 | 800K70断 | 李建丽
2017-05-03 | 17:30 | 8BK2 | 17006162 | 265 | 186 | PASS | 25 | 1 | 0.2 | 99.55 | PASS | PASS | 9级 | 微量 | 少量 | 有残 | 严残 | 有残 | 有残 | 130OK120残 | 李建丽
2017-05-03 | 17:30 | 09BL | 17006160 | 230 | 180 | PASS | 20 | 2.5 | 4 | 99.63 | PASS | PASS | 9级残 | 微量 | 少量 | 有残 | 严残 | 有残 | 有残 | 120OK110断 | 李建丽
2017-05-03 | 19:30 | 8G01金禄 | 17006122 | 270 | 208 | PASS | 20 | 4.5 | 7.5 | 99.76 | PASS | PASS | 10级残 | 微量 | 少量 | 有残 | 严残 | 有残 | 有残 | 90oK 80微残 | 李建丽 |  | 标样
2017-05-03 | 20:30 | 44G | 17006152 | 238 | 183 | PASS | 20 | 2 | 6 | 99.81 | PASS | PASS | 10级残 | 微量 | 少量 | 有残 | 严残 | 有残 | 有残 | 90oK 80微残 | 李建丽
2017-05-03 | 20:30 | HD2 (1) | 17006145 | 128 | 64 |  | 20 |  |  | 99.52 | PASS | PASS | 9级 | 微量 | 少量 | 有残 | 严残 | 有残 | 有残 |  | 李建丽
2017-05-03 | 20:30 | 23G | 17006182 | 203 |  | PASS | 20 | 3 | 1.5 | 99.67 | PASS | PASS | 9级 | 微量 | 少量 | 有残 | 严残 | 有残 | 有残 | 900K80断 | 李建丽
2017-05-03 | 20:30 | 9G201永隆 | 17006157 | 261 | 177 | PASS | 20 | 1 | 0 | 99.55 | PASS | PASS | 10级 | 微量 | 少量 | 有残 | 严残 | 有残 | 有残 | 70OK60微残 | 李建丽 |  | 样
2017-05-03 | 21:30 | 8G04 | 17006150 | 236 | 180 | PASS | 20 |  |  | 99.79 | PASS | PASS | 10级残 | 微量 | 少量 | 有残 | 严残 | 有残 | 有残 | 80oK 70微残 | 李小娟 |  | 下一箱
2017-05-03 | 21:30 | 湿绿油色浆Ｌ | 4-24-4 |  |  | PASS | 35 |  |  |  | PASS | PASS | 11级残 | 微量 | 少量 | 有残 | 严残 | 有残 | 有残 |  | 李小娟
2017-05-03 | 23:00 | HB50 | 17006148 | 78 |  |  | 20 |  |  | 99.65 | PASS | PASS | 6级 | 微量 | 少量 | 严残 |  | 有残 | 有残 |  | 李小娟
2017-05-03 | 24:00 | HD2 (2) | 17006145 | 120 | 64 |  | 20 |  |  | 99.23 | PASS | PASS | 9级残 | 微量 | 少量 | 有残 | 严残 | 有残 | 有残 |  | 李小娟
2017-05-03 | 24:00 | 8G04 | 17006151 | 240 | 184 | PASS | 20 | 2 | 7 | 99.69 | PASS | PASS | 9级 | 微量 | 少量 | 有残 | 严残 | 有残 | 有残 | 80oK 70微残 | 李小娟
2017-05-03 | 24:00 | 8BL2 | 17006161 | 230 | 161 | PASS | 20 | 2.5 | 7.5 | 99.79 | PASS | PASS | 8级 | 微量 | 少量 | 有残 | 严残 | 有残 | 有残 | 120OK110微残 | 李小娟
2017-05-04 | 8:00 | 9G | 17006059 | 230 | 161 | 浅了 | 20 | 3.5 | 6.5 | 99.37 | PASS | PASS | 9级 | 微量 | 少量 | 有残 | 严残 | 有残 | 有残 | 130OK120残 | 谭娇娇
2017-05-04 | 8:00 | DSP31HF | 17006158 | 225 | 180 | 色相不一样 | 20 |  |  | 99.64 | PASS | PASS | 9级 | 微量 | 少量 | 有残 | 严残 | 有残 | 有残 |  | 谭娇娇
2017-05-04 | 8:00 | 90GHB | 17006205 | 270 |  | 偏黄 | 20 | 4 | 6 | 99.387 | PASS | PASS | 11级 | 微量 | 少量 | 有残 | 严残 | 有残 | 有残 | 50OK40微残 | 谭娇娇
2017-05-04 | 8:00 | 8G01中京 | 17006149 | 260 | 200 | PASS | 20 | 3.5 | 8.5 | 99.68 | PASS | PASS | 8级 | 微量 | 少量 | 有残 | 显不净 | 有残 | 有残 | 800K70断 | 谭娇娇
2017-05-04 | 8:00 | G602福建星河 | 17006269 | 121 | 90 | PASS | 20 | 5 | 5 | 99.61 | PASS | PASS | 10级 | 微量 | 少量 | 有残 | 严残 | 有残 | 有残 | 800K70断 | 谭娇娇
2017-05-04 | 8:00 | HD2 1 | 17006175 | 127 | 68 | PASS | 20 |  |  | 99.37 | PASS | PASS | 10级残 | 微量 | 少量 | 有残 | 严残 | 有残 | 有残 |  | 谭娇娇
2017-05-04 | 8:00 | 黄浆 | 5--3-5 |  |  | PASS | 20 | [10 empty] | 有残 | 有残 |  | 谭娇娇
2017-05-04 | 9:00 | SP8T3 | 17006167 | 210 | 135 | PASS | 20 | 3.5 | 1 | 99.42 | PASS | PASS | 11级残 | 微量 | 少量 | 有残 | 严残 | 有残 | 有残 | 900K80断 | 谭娇娇
2017-05-04 | 9:00 | SP8T3 | 17006166 | 204 |  | PASS | 20 | 3.5 | 1 | 99.28 | PASS | PASS | 10级 | 微量 | 少量 | 有残 | 严残 | 有残 | 有残 | 900K80断 | 谭娇娇
2017-05-04 | 9:00 | HD2 2 | 17006176 | 130 | 82 |  | 20 |  |  | 99.13 | PASS | PASS | 10级 | 微量 | 少量 | 有残 | 严残 | 有残 | 有残 |  | 周菊明
2017-05-04 | 9:00 | HD2 1 | 17006176 | 127 | 78 |  | 20 |  |  | 99.34 | PASS | PASS | 10级 | 微量 | 少量 | 有残 | 严残 | 有残 | 有残 |  | 周菊明
2017-05-04 | 10:30 | HD8 2 | 17006147 | 125 | 56 |  | 20 |  |  |  | PASS | PASS | 10级 | 微量 | 少量 | 有残 | 严残 | 有残 | 有残 |  | 周菊明
2017-05-04 | 10:30 | GH1602 | 17006156 | 280 | 210 | PASS | 20 | 1.5 | 0.5 | 99.54 | 有气泡 | PASS | 11级残 | 微量 | 少量 | 有残 | 严残 | 有残 | 有残 | 900K80断 | 周菊明
2017-05-04 | 10:30 | 8BL粘度低 | 17006186 | 250 | 180 | PASS | 20 | 3 | 2 | 99.65 | PASS | PASS | 9级 | 微量 | 少量 | 有残 | 严残 | 有残 | 有残 | 100OK,90断 | 周菊明
2017-05-04 | 10:30 | WB5101 | 17006206 | 260 | 230 | PASS | 20 | 5 | 15 | 99.52 | PASS | PASS | 6级 | 微量 | 有残 | 严残 |  | 有残 | 有残 | 150OK140微残 | 周菊明
2017-05-04 | 10:30 | HD8 1 | 17006147 | 110 | 60 |  | 20 |  |  | 99.88 | PASS | PASS | 9级 | 微量 | 少量 | 有残 | 严残 | 有残 | 有残 |  | 周菊明
2017-05-04 | 10:30 | HD2 2 | 17006175 | 126 | 78 |  | 20 |  |  |  | PASS | PASS | 9级 | 微量 | 少量 | 有残 | 严残 | 有残 | 有残 |  | 周菊明
2017-05-04 | 10:30 | HD2 (1) 中京 | 17006177 | 128 | 81 |  | 20 |  |  | 99.57 | PASS | PASS | 9级 | 微量 | 少量 | 有残 | 严残 | 有残 | 有残 |  | 周菊明
2017-05-04 | 11:30 | 8BL16金像 | 17006187 | 130 | 80 | PASS | 20 | 3.5 | 7 | 99.57 | PASS | PASS | 9级 | 微量 | 少量 | 有残 | 严残 | 有残 | 有残 |  | 谭娇娇
2017-05-04 | 13:30 | 8Y18 | 17006207 | 265 | 200 | PASS | 20 | 2 | 2 | 99.51 | PASS | PASS | 10级残 | 微量 | 少量 | 有残 | 严残 | 有残 | 有残 | 800K70断 | 谭娇娇
2017-05-04 | 13:30 | 8G26 | 17006203 | 230 | 180 | PASS | 20 | 3 | 6.5 | 99.57 | PASS | PASS | 11级残 | 微量 | 少量 | 有残 | 严残 | 有残 | 有残 | 800K70断 | 谭娇娇
2017-05-04 | 13:30 | GH4001 | 17006229 | 330 | 236 | PASS | 20 | 3.5 | 10.5 | 99.81 | 有气泡 | PASS | 11级 | 微量 | 少量 | 有残 | 严残 | 有残 | 有残 | 70oK 60断 | 谭娇娇
2017-05-04 | 13:30 | SP8T3 | 17006189 | 200 | 130 | PASS | 20 | 3 | 3.5 | 99.68 | PASS | PASS | 11级 | 微量 | 少量 | 有残 | 严残 | 有残 | 有残 |  | 谭娇娇
2017-05-04 | 13:30 | 9G201 | 17006204 | 260 | 178 | PASS | 20 | 1 | 0 | 99.66 | PASS | PASS | 11级 | 微量 | 少量 | 有残 | 严残 | 有残 | 严残 |  | 谭娇娇
2017-05-04 |  | 9G色浆C | 4-27-1 |  |  | PASS | 20 |  |  | 99.67 | PASS | PASS | [5 empty] | 有残 | 严残 |  | 谭娇娇
2017-05-04 |  | 兰色浆B | 5--3-1 |  |  | PASS | 20 |  |  | 99.59 | PASS | PASS | [5 empty] | 有残 | 严残 |  | 谭娇娇
2017-05-04 | 14:30 | G602万基隆 | 17006181 | 260 | 200 | PASS | 20 | 2.5 | 8 | 99.39 | PASS | PASS | 10级残 | 微量 | 少量 | 有残 | 严残 | 有残 | 严残 | 70oK 60断 | 黄桂泉
2017-05-04 | 14:30 | MG31 | 17006274 | 330 | 206 | PASS | 20 | 0 | 0 | 98.67 | PASS | PASS | 11级 | 微量 | 少量 | 有残 | 严残 | 有残 | 严残 | 60OK 50断 | 黄桂泉
2017-05-04 | 14:30 | 8G01中京 | 17006223 | 270 | 203 | PASS | 20 | 2.5 | 4.5 | 99.68 | PASS | PASS | 10级 | 微量 | 少量 | 有残 | 显不净 | 有残 | 严残 | 900K80断 | 黄桂泉
2017-05-04 | 14:30 | HD2 (2)中京 | 17006177 | 130 | 85 | PASS | 20 |  |  | 99.38 | PASS | PASS | 10级 | 微量 | 少量 | 有残 | 严残 | 有残 | 严残 |  | 黄桂泉
2017-05-04 | 14:30 | G2006 | 17006184 | 275 | 212 | PASS | 20 | 3 | 6 | 99.49 | 有气泡 | PASS | 10级 | 微量 | 少量 | 有残 | 显不净 | 有残 | 严残 | 800K70断 | 黄桂泉
2017-05-04 | 15:30 | 8WL502 | 17006335 | 210 | 180 | PASS | 20 | 4 | 11 | 99.54 | PASS | PASS | 6级 | 微量 | 少量多 | 严残 |  | 有残 | 严残 | 120OK110微残 | 李小娟
2017-05-04 | 15:30 | 23GHB | 17006185 | 245 | 188 | PASS | 20 | 4 | 3 | 99.66 | PASS | PASS | 9级 | 微量 | 少量 | 有残 | 严残 | 有残 | 严残 | 80oK 70微残 | 李小娟
2017-05-04 | 15:30 | 8R2 | 17006191 | 1265 | 200 | PASS | 20 | 2.5 | 3 | 99.82 | PASS | PASS | 10级 | 微量 | 少量 | 有残 | 严残 | 有残 | 有残 | 110OK100残 | 李小娟
2017-05-04 | 15:30 | HD31 | 17006221 | 117 | 80 | PASS | 20 |  |  | 99.57 | PASS | PASS | 9级 | 微量 | 少量 | 有残 | 严残 | 有残 | 有残 |  | 李小娟
2017-05-04 | 15:30 | GH6华新 | 17006183 |  |  | PASS | 20 | 3 | 4.5 | 99.65 | 有气泡 | PASS | 10级残 | 微量 | 少量 | 有残 | 显不净 | 有残 | 有残 | 90oK 80微残 | 李小娟
2017-05-04 | 15:30 | 湿绿油色浆F | 17006236 | 16 |  | PASS | 20 | [10 empty] | 有残 | 有残 |  | 谭娇娇
2017-05-04 | 17:30 | SP8T3 | 17006188 | 210 | 130 | PASS | 20 | 4 | 1.5 | 99.55 | 有气泡 | PASS | 10级 | 微量 | 少量 | 少量多 | 有残 | 有残 | 有残 | 800K70断 | 李小娟
2017-05-04 | 17:30 | SP3418 | 17006159 | 225 | 182 | PASS | 20 | 9.5 | 14.5 | 99.49 | 有气泡 | PASS | 10级残 | 微量 | 少量 | 少量多 | 有残 | 有残 | 有残 | 90oK 80微残 | 李小娟
2017-05-04 | 20:30 | 8BKH | 17006234 | 233 | 180 | PASS | 20 | 4 | 6 | 99.59 | PASS | PASS | 8级 | 微量 | 少量 | 有残 | 严残 | 有残 | 有残 | 140OK130微残 | 李小娟 |  | 下一箱
2017-05-04 | 20:30 | HD23HF | 17006178 | 103 | 33 | PASS | 20 |  |  | 99.64 | PASS | PASS | 9级 | 微量 | 少量 | 有残 | 严残 | 有残 | 有残 |  | 李小娟
2017-05-04 | 20:30 | HD5(1) | 17006220 | 78 | 54 | PASS | 20 |  |  | 99.52 | PASS | PASS | 9级残 | 微量 | 少量 | 有残 | 严残 | 有残 | 有残 |  | 李小娟
2017-05-04 | 20:30 | HD5(2) | 17006220 | 80 | 50 | PASS | 20 |  |  | 99.37 | PASS | PASS | 9级 | 微量 | 少量 | 有残 | 严残 | 有残 | 有残 |  | 李小娟
2017-05-04 | 20:30 | 8G01中京 | 17006222 | 280 |  | PASS | 20 | 2.5 | 7 | 99.59 | PASS | PASS | 9级 | 微量 | 少量 | 有残 | 显不净 | 有残 | 有残 | 900K80断 | 李小娟
2017-05-04 | 20:30 | 9G | 17006226 | 215 | 156 | 浅了 | 20 | 3 | 7.5 | 99.67 | PASS | PASS | 9级残 | 微量 | 少量 | 有残 | 显不净 | 有残 | 有残 | 90oK 80微残 | 李小娟
2017-05-04 | 21:30 | MG3101深联 | 17006208 | 270 | 180 | 浅了 | 20 | 1 | 0.5 | 99.54 | PASS | PASS | 9级 | 微量 | 少量 | 少量多 | 有残 | 有残 | 有残 | 70OK60微残 | 李建丽
2017-05-04 | 21:30 | HD2 (1)高粘度 | 17006218 | 222 |  |  | 20 |  |  | 99.66 | PASS | PASS | 9级残 | 微量 | 少量 | 有残 | 严残 | 有残 | 有残 |  | 李建丽
2017-05-04 | 23:00 | 8G01金禄 | 17006180 | 270 | 205 | 偏绿 | 20 | 2 | 7 | 99.38 | 气泡破裂烤后成黑点 | PASS | 10级残 | 微量 | 少量 | 有残 | 显不净 | 有残 | 有残 | 800K70断 | 李建丽 |  | 样
2017-05-04 | 23:00 | HD2 (2)高粘度 | 17006218 | 220 |  |  | 20 |  |  | 99.49 | PASS | PASS | 11级残 | 微量 | 少量 | 有残 | 严残 | 有残 | 有残 |  | 李建丽
2017-05-04 | 23:00 | 49G | 17006276 | 270 |  | PASS | 20 | 2.5 | 8 | 99.54 | PASS | PASS | 10级残 | 微量 | 少量 | 有残 | 显不净 | 有残 | 有残 | 90oK 80残 | 李建丽
2017-05-04 | 23:30 | 湿绿油色浆H | 5—4—5 | 27 |  | PASS | 20 | [10 empty] | 有残 | 有残 |  | 李建丽
2017-05-04 | 23:30 | 8BL205 | 17006233 | 240 |  |  | 20 | 2.5 | 9 | 99.86 | PASS | PASS | 8级 | 微量 | 少量 | 有残 | 严残 | 有残 | 有残 | 110OK100残 | 李小娟
2017-05-04 | 23:30 | GH15 | 17006155 | 210 | 200 | PASS | 20 | 2 | 8 | 99.76 | 有气泡 | PASS | 8级 | 微量 | 少量 | 有残 | 严残 | 有残 | 有残 | 100OK90微残 | 李小娟
2017-05-05 | 8:00 | 8G04 | 17006224 | 240 | 180 | PASS | 20 |  |  | 99.67 | PASS | PASS | 11级残 | 微量 | 少量 | 有残 | 严残 | 有残 | 有残 | 100OK,90断 | 黄桂泉
2017-05-05 | 9:00 | SP02深圳崇达 | 17006240 | 220 | 135 | PASS | 20 | 3.5 | 1 | 99.65 | PASS | PASS | 10级 | 微量 | 少量 | 有残 | 严残 | 有残 | 有残 | 900K80断 | 黄桂泉
2017-05-05 | 9:00 | SP02深圳崇达 | 17006239 | 220 | 132 | PASS | 20 | 4 | 1 | 99.81 | PASS | PASS | 9级 | 微量 | 少量 | 有残 | 严残 | 有残 | 有残 | 900K80断 | 黄桂泉
2017-05-05 | 9:00 | MG55 | 17006231 | 260 | 180 | 稍浅 | 20 | 0.3 | 0 | 99.55 | PASS | PASS | 11级 | 微量 | 少量 | 有残 | 严残 | 有残 | 有残 | 800K70断 | 黄桂泉
2017-05-05 | 9:00 | MG3101江门崇达17006232 |  | 300 | 200 | 稍浅 | 20 | 0.3 | 0 | 99.66 | PASS | PASS | 11级 | 微量 | 少量 | 有残 | 严残 | 有残 | 有残 | 60OK 50断 | 黄桂泉
2017-05-05 | 9:00 | 8BL2 | 17006262 | 235 | 182 | PASS | 20 | 1.2 | 4 | 99.32 | PASS | PASS | 9级 | 微量 | 少量 | 有残 | 严残 | 有残 | 有残 | 150OK140微残 | 黄桂泉
2017-05-05 | 9:00 | HD2 (1) | 17006251 | 123 | 76 |  | 20 |  |  | 99.75 | PASS | PASS | 9级 | 微量 | 少量 | 有残 | 严残 | 有残 | 有残 |  | 黄桂泉
2017-05-05 | 10:30 | 8G25 | 17006257 | 310 | 248 | 稍浅 | 20 | 2 | 3.5 | 99.34 | 有气泡 | PASS | 12级 | 微量 | 少量 | 有残 | 严残 | 有残 | 有残 | 800K70断 | 周菊明
2017-05-05 | 10:30 | GH65 | 17006336 | 280 | 210 | PASS | 20 | 2.5 | 7.5 | 99.44 | PASS | PASS | 9级 | 微量 | 少量 | 有残 | 严残 | 有残 | 有残 | 120OK110微 | 周菊明 |  | 样
2017-05-05 | 10:30 | 44G | 17006225 | 239 | 182 | PASS | 20 | 2 | 7.5 | 99.45 | PASS | PASS | 9级 | 微量 | 少量 | 有残 | 严残 | 有残 | 有残 | 130OK120残 | 周菊明
2017-05-05 | 10:30 | GH15 | 17006228 | 225 | 178 | PASS | 20 | 3 | 10 | 99.51 | PASS | PASS | 9级 | 微量 | 少量 | 有残 | 严残 | 有残 | 有残 | 100OK,90断 | 周菊明
2017-05-05 | 10:30 | HD8 1 | 17006219 | 106 | 56 |  | 20 |  |  | 99.26 | PASS | PASS | 9级 | 微量 | 少量 | 有残 | 严残 | 有残 | 有残 |  | 周菊明
2017-05-05 | 11:00 | GH15 | 17006227 | 260 | 200 | PASS | 20 | 2.5 | 7 | 99.39 | PASS | PASS | 10级 | 微量 | 少量 | 有残 | 严残 | 有残 | 有残 | 120OK110微 | 周菊明
2017-05-05 | 11:00 | G602(200PS) | 17006342 | 310 | 246 | PASS | 20 | 3.5 | 15 | 99.27 | PASS | PASS | 10级 | 微量 | 少量 | 有残 | 严残 | 有残 | 有残 | 60OK 50断 | 周菊明
2017-05-05 | 11:00 | 12G | 17006259 | 335 | 280 | PASS | 20 |  |  | 99.29 | PASS | PASS | 11级残 | 微量 | 少量 | 有残 | 严残 | 有残 | 有残 | 900K80断 | 周菊明
2017-05-05 | 11:00 | 湿黄油色浆B | 2004-02-02 | 190 |  | PASS | 20 |  |  | 99.54 | PASS | PASS | [5 empty] | 有残 | 有残 |  | 黄桂泉
2017-05-05 | 11:00 | 湿绿油色浆F | 17006163 | 12 |  | PASS | 20 |  |  | 99.65 | PASS | PASS | [5 empty] | 有残 | 有残 |  | 黄桂泉
2017-05-05 | 14:30 | SP02 | 17006264 | 220 | 135 | PASS | 20 | 3.5 | 1.5 | 99.82 | PASS | PASS | 11级 | 微量 | 少量 | 有残 | 严残 | 有残 | 有残 | 900K80断 | 黄桂泉
2017-05-05 | 14:30 | 8G04 | 17006291 | 230 | 182 | PASS | 20 |  |  | 99.55 | PASS | PASS | 10级 | 微量 | 少量 | 有残 | 严残 | 有残 | 有残 | 900K80断 | 黄桂泉
2017-05-05 | 14:30 | SK3603 | 17006341 | 340 | 206 | PASS | 20 |  |  | 99.88 | PASS | PASS | 13级 | 微量 | 少量 | 有残 | 严残 | 有残 | 严残 |  | 黄桂泉 |  | 样
2017-05-05 | 14:30 | 8BL16金像 | 17006263 |  |  | PASS | 20 |  |  | 99.62 | PASS | PASS | 10级 | 微量 | 少量 | 有残 | 严残 | 有残 | 严残 | 800K70断 | 黄桂泉
2017-05-05 | 14:30 | 8G25 | 17006258 | 310 | 246 | 稍浅 | 20 |  |  | 99.81 | 有气泡 | PASS | 11级 | 微量 | 少量 | 有残 | 严残 | 有残 | 严残 | 60OK 50断 | 黄桂泉
2017-05-05 | 14:30 | HB16 | 17006179 | 75 | 48 |  | 20 |  |  | 99.33 | PASS | PASS | 11级残 | 微量 | 少量 | 有残 | 严残 | 有残 | 严残 |  | 谭娇娇
2017-05-05 | 14:30 | HD2 (1) | 17006253 | 128 | 82 |  | 20 |  |  | 99.27 | PASS | PASS | 10级 | 微量 | 少量 | 有残 | 严残 | 有残 | 严残 |  | 谭娇娇
2017-05-05 | 14:30 | 8BL16金像 | 17006263 | 121 | 102 | PASS | 20 |  |  | 99.42 | PASS | PASS | 10级残 | 微量 | 少量 | 有残 | 严残 | 有残 | 严残 |  | 谭娇娇
2017-05-05 | 14:30 | HD2 (2) | 17006251 | 120 | 81 |  | 20 |  |  | 99.54 | PASS | PASS | 10级残 | 微量 | 少量 | 有残 | 严残 | 有残 | 严残 |  | 谭娇娇
2017-05-05 | 14:30 | 湿绿油色浆F | 17006304 | 12 |  | 稍浅 | 20 | [10 empty] | 有残 | 严残 |  | 谭娇娇
2017-05-05 | 14:30 | 湿黑油色浆B | 5--4-3 |  |  | PASS | 20 | [10 empty] | 有残 | 严残 |  | 谭娇娇 |  | 样
2017-05-05 | 17:30 | 8G01中京 | 17006289 | 270 | 208 | PASS | 20 | 3 | 8.5 | 99.85 | PASS | PASS | 11级残 | 微量 | 少量 | 有残 | 严残 | 有残 | 严残 | 800K70断 | 李小娟
2017-05-05 | 17:30 | GH4001 | 17006296 | 340 | 256 | PASS | 20 | 3.5 | 11 | 99.57 | 有气泡 | PASS | 12级残 | 微量 | 少量 | 有残 | 严残 | 有残 | 有残 | 90oK 80微残 | 李小娟
2017-05-05 | 19:30 | MG60 | 17006298 | 270 | 205 | PASS | 20 | 2.5 | 1 | 99.54 | PASS | PASS | 12级残 | 微量 | 少量 | 有残 | 严残 | 有残 | 有残 | 80oK 70微残 | 李建丽 |  | 下一箱
2017-05-05 | 19:30 | 8BL | 17006300 | 257 | 194 | PASS | 20 | 3 | 7.5 | 99.85 | PASS | PASS | 10级残 | 微量 | 少量 | 有残 | 严残 | 有残 | 有残 | 110OK100残 | 李建丽
2017-05-05 | 19:30 | 9G201诚亿 | 17006260 | 268 | 178 | PASS | 20 | 1 | 0 | 99.68 | PASS | PASS | 12级残 | 微量 | 少量 | 有残 | 严残 | 有残 | 有残 | 70oK 60断 | 李建丽 |  | 样
2017-05-05 | 19:30 | HB36 | 17006340 | 295 |  | PASS | 20 |  |  | 99.51 | PASS | PASS | 11级残 | 微量 | 少量 | 有残 | 严残 | 有残 | 有残 |  | 李建丽
2017-05-05 | 20:30 | 44G | 17006292 | 235 | 174 | PASS | 20 | 2 | 6 | 99.34 | PASS | PASS | 11级残 | 微量 | 少量 | 有残 | 严残 | 有残 | 有残 | 900K80断 | 李小娟
2017-05-05 | 20:30 | 8G04建业 | 17006295 | 186 | 155 | PASS | 20 | 2 | 9 | 99.44 | PASS | PASS | 11级残 | 微量 | 少量 | 有残 | 严残 | 有残 | 有残 | 80oK(70微残) | 李小娟
2017-05-05 | 20:30 | SP02深圳崇达 | 17006265 | 230 | 148 | PASS | 20 | 3 | 1 | 99.45 | PASS | PASS | 11级残 | 微量 | 少量 | 少量多 | 有残 | 有残 | 有残 | 800K70断 | 李小娟
2017-05-05 | 20:30 | 湿绿油色浆F | 5—5—5 |  |  |  | 20 | [10 empty] | 有残 | 有残
2017-05-05 | 22:30 | HD22(1) | 17006287 | 148 |  | PASS | 20 |  |  | 99.33 | PASS | PASS | 11级残 | 微量 | 少量 | 有残 | 严残 | 有残 | 有残 |  | 李小娟
2017-05-05 | 22:30 | 44G | 17006293 | 240 | 186 | PASS | 20 | 2 | 7.5 | 99.27 | PASS | PASS | 11级残 | 微量 | 少量 | 有残 | 显不净 | 有残 | 有残 | 90oK 80微残 | 李小娟
2017-05-05 | 22:30 | 8G01中京 | 17006290 | 260 | 196 | PASS | 20 | 2 | 6.5 | 99.42 | PASS | PASS | 9级 | 微量 | 少量 | 有残 | 显不净 | 有残 | 有残 | 80oK 70微残 | 李小娟
2017-05-05 | 22:30 | MG77 | 17006299 | 280 |  | 深了 | 20 | 1 | 0 | 99.48 | PASS | PASS | 11级 | 微量 | 少量 | 少量多 | 有残 | 有残 | 有残 | 70oK60微断 | 李小娟
2017-05-05 | 24:00 | SP02深圳崇达 | 17006307 | 227 | 146 | PASS | 20 | 3 | 1 | 99.52 | PASS | PASS | 11级残 | 微量 | 少量 | 少量多 | 有残 | 有残 | 有残 | 80oK 70微残 | 李小娟
2017-05-05 | 24:00 | 23GHB | 17006261 | 255 | 202 | PASS | 20 |  |  | 99.68 | PASS | PASS | 10级 | 微量 | 少量 | 有残 | 严残 | 有残 | 有残 | 80oK 70微残 | 李小娟
2017-05-05 | 24:00 | HD23HF | 17006288 | 107 |  |  | 20 |  |  | 99.58 | PASS | PASS | 11级 | 微量 | 少量 | 有残 | 严残 | 有残 | 有残 |  | 李小娟
2017-05-06 | 8:00 | HD22试样2 | 17006287 | 146 |  |  | 20 |  |  | 99.35 | PASS | PASS | 11级 | 微量 | 少量 | 有残 | 严残 | 有残 | 有残 |  | 李建丽
2017-05-06 | 8:00 | 8G01永隆 | 17006322 | 86 |  | PASS | 20 | 2.8 | 6.2 | 99.67 | PASS | PASS | 10级残 | 微量 | 少量 | 有残 | 显不净 | 有残 | 有残 | 800K70断 | 李建丽
2017-05-06 | 9:00 | SP02 | 17006308 | 230 | 140 | PASS | 20 | 3 | 1.5 | 99.71 | PASS | PASS | 11级残 | 微量 | 少量 | 有残 | 严残 | 有残 | 有残 | 70OK60微断 | 李建丽
2017-05-06 | 9:00 | 8BL2 | 17006328 | 240 | 182 | PASS | 20 | 3 | 6 | 99.64 | PASS | PASS | 10级残 | 微量 | 少量 | 有残 | 严残 | 有残 | 有残 | 800K70断 | 李建丽
2017-05-06 | 9:00 | HD2 (2)中京 | 17006320 | 130 | 85 |  | 20 |  |  | 99.39 | PASS | PASS | 10级 | 微量 | 少量 | 有残 | 严残 | 有残 | 有残 |  | 李建丽
2017-05-06 | 9:00 | HD25 2 | 17006252 | 135 | 82 |  | 20 |  |  | 99.39 | PASS | PASS | 10级 | 微量 | 少量 | 有残 | 严残 | 有残 | 有残 |  | 李建丽
2017-05-06 | 9:00 | A-9060A色浆B | 4-21-2 | 33 |  | PASS | 20 | [6 empty] | 微量 | 少量 | 有残 | 严残 | 有残 | 有残 |  | 李建丽
2017-05-06 | 9:30 | GH17 | 17006409 | 265 | 206 | PASS | 20 | 3 | 8 | 99.36 | PASS | PASS | 11级 | 微量 | 少量 | 有残 | 严残 | 有残 | 有残 | 900K80断 | 李建丽
2017-05-06 | 9:30 | 8R16 | 17006268 | 268 | 205 | 深了 | 20 |  |  | 99.68 | PASS | PASS | 10级残 | 微量 | 少量 | 有残 | 严残 | 有残 | 有残 | 100OK,90断 | 李建丽
2017-05-06 | 9:30 | HD32 | 17006344 | 100 | 72 |  | 20 |  |  | 99.36 | PASS | PASS | 11级 | 微量 | 少量 | 有残 | 严残 | 有残 | 有残 |  | 李建丽
2017-05-06 | 10:30 | GH15 | 17006154 | 216 | 182 | PASS | 20 | 2.5 | 9 | 99.55 | PASS | PASS | 10级残 | 微量 | 少量 | 有残 | 严残 | 有残 | 有残 | 900K80断 | 周菊明
2017-05-06 | 10:30 | HD2 (2) | 17006285 | 130 | 82 |  | 20 |  |  | 99.66 | PASS | PASS | 11级 | 微量 | 少量 | 有残 | 严残 | 有残 | 有残 |  | 周菊明
2017-05-06 | 10:30 | HD25(1) | 17006252 | 135 | 85 |  | 20 |  |  | 99.32 | PASS | PASS | 11级 | 微量 | 少量 | 有残 | 严残 | 有残 | 有残 |  | 周菊明
2017-05-06 | 10:30 | MG6 | 17006294 | 270 | 180 | PASS | 20 | 1 | 0 | 99.75 | PASS | PASS | 11级残 | 微量 | 少量 | 有残 | 严残 | 有残 | 有残 | 60OK 50断 | 周菊明
2017-05-06 | 10:30 | HD25(2) | 17006319 | 135 | 85 |  | 20 |  |  | 99.34 | PASS | PASS | 10级 | 微量 | 少量 | 有残 | 严残 | 有残 | 有残 |  | 周菊明
2017-05-06 | 10:30 | HD2 (1) 中京 | 17006320 | 126 | 78 |  | 20 |  |  | 99.44 | PASS | PASS | 10级残 | 微量 | 少量 | 有残 | 严残 | 有残 | 有残 |  | 周菊明
2017-05-06 | 12:00 | HD2 1 | 17006285 | 125 | 76 |  | 20 |  |  | 99.75 | PASS | PASS | 10级 | 微量 | 少量 | 有残 | 严残 | 有残 | 有残 |  | 周菊明
2017-05-06 | 12:00 | HD8 2 | 17006219 | 106 | 58 |  | 20 |  |  | 99.34 | PASS | PASS | 10级 | 微量 | 少量 | 有残 | 严残 | 有残 | 有残 |  | 周菊明
2017-05-06 | 13:30 | 8BL16金像 | 17006329 | 120 | 82 | PASS | 20 | 3 | 7.8 | 99.44 | PASS | PASS | 10级 | 微量 | 少量 | 有残 | 严残 | 有残 | 有残 |  | 谭娇娇
2017-05-06 | 13:30 | HD25(1) | 17006319 | 134 | 85 |  | 20 |  |  | 99.45 | PASS | PASS | 11级 | 微量 | 少量 | 有残 | 严残 | 有残 | 有残 |  | 谭娇娇
2017-05-06 | 13:30 | HD5(1) | 17006358 | 75 | 45 |  | 20 |  |  | 99.51 | PASS | PASS | 11级 | 微量 | 少量 | 有残 | 严残 | 有残 | 有残 |  | 谭娇娇
2017-05-06 | 13:30 | HD2 (1) | 17006356 | 120 | 80 |  | 20 |  |  | 99.26 | PASS | PASS | 10级 | 微量 | 少量 | 有残 | 严残 | 有残 | 有残 |  | 谭娇娇
2017-05-06 | 14:30 | WB51 | 17006411 | 260 | 200 |  | 20 |  |  | 99.36 | PASS | PASS | 8级 | 微量 | 少量 | 严残 |  | 有残 | 有残 |  | 谭娇娇
2017-05-06 | 14:30 | 8BK21 | 17006277 | 260 | 200 |  | 20 |  |  | 99.68 | PASS | PASS | 9级 | 微量 | 少量 | 有残 | 严残 | 有残 | 严残 |  | 谭娇娇
2017-05-06 | 14:30 | HD2 2 | 17006356 |  |  |  | 20 |  |  | 99.36 | PASS | PASS | 10级 | 微量 | 少量 | 有残 | 严残 | 有残 | 严残 |  | 谭娇娇
2017-05-06 | 15:30 | 6GHB深色 | 17006325 | 210 | 181 | 浅了 | 20 |  |  | 99.51 | PASS | PASS | 11级残 | 微量 | 少量 | 有残 | 严残 | 有残 | 严残 |  | 谭娇娇
2017-05-06 | 15:30 | G602福建星河 | 17006323 | 126 | 103 | PASS | 20 |  |  | 99. 65 | PASS | PASS | 10级 | 微量 | 少量 | 有残 | 严残 | 有残 | 严残 |  | 谭娇娇
2017-05-06 | 17:30 | 80GHB | 17006414 | 265 | 200 | PASS | 20 | 2 | 8 | 99.24 | 有气泡 | PASS | 9级 | 微量 | 少量 | 有残 | 严残 | 有残 | 严残 | 80oK 70微残 | 李小娟
2017-05-06 | 17:30 | YH2 | 17006415 | 263 | 204 | PASS | 20 | 2.5 | 8 | 99.26 | 有气泡 | PASS | 9级 | 微量 | 少量 | 有残 | 严残 | 有残 | 严残 | 100OK90微残 | 李小娟
2017-05-06 | 17:30 | SP02深圳崇达 | 17006331 | 220 | 131 | PASS | 20 | 4.5 | 2 | 99.38 | PASS | PASS | 10级 | 微量 | 少量 | 少量多 | 有残 | 有残 | 严残 | 800K70断 | 李小娟
2017-05-06 | 17:30 | 99G01 | 17006391 | 310 | 246 | 浅了 | 20 | 1.5 | 7 | 99.45 | PASS | PASS | 10级残 | 微量 | 少量 | 有残 | 严残 | 有残 | 严残 | 800K70断 | 李小娟
2017-05-06 | 17:30 | HD5(2) | 17006358 | 78 | 42 |  | 20 |  |  | 99.29 | PASS | PASS | 10级残 | 微量 | 少量 | 有残 | 严残 | 有残 | 严残 |  | 李小娟
2017-05-06 | 19:30 | HD21 | 17006416 | 103 | 58 |  | 20 |  |  | 99.58 | PASS | PASS | 10级 | 微量 | 少量 | 有残 | 严残 | 有残 | 严残 |  | 黄桂泉
2017-05-06 | 19:30 | 8G01金禄试样3 | 17006346 | 268 |  | PASS | 20 | 2 | 6.5 | 99.67 | PASS | PASS | 10级残 | 微量 | 少量 | 有残 | 严残 | 有残 | 有残 | 900K80断 | 黄桂泉
2017-05-06 | 19:30 | GH16 | 17006363 | 270 | 210 | PASS | 22.5 | 2.5 | 8 | 99.81 | 有气泡 | PASS | 9级 | 微量 | 少量 | 有残 | 严残 | 有残 | 有残 | 90oK 80微残 | 黄桂泉
2017-05-06 | 20:30 | HD25(1) | 17006388 | 138 |  |  | 20 |  |  | 99.23 | PASS | PASS | 10级 | 微量 | 少量 | 有残 | 严残 | 有残 | 有残 |  | 黄桂泉
2017-05-06 | 21:00 | 湿兰油色浆Ｂ | 5_6_1 | 65 |  | PASS | 20 | [10 empty] | 有残 | 有残 |  | 黄桂泉
2017-05-06 | 22:00 | G602福建星河 | 17006364 | 130 | 92 | PASS | 20 | 2 | 7 | 99.79 | PASS | PASS | 10级 | 微量 | 少量 | 有残 | 严残 | 有残 | 有残 | 800K70断 | 李小娟
2017-05-06 | 22:00 | 9G201 | 17006366 | 260 | 170 | PASS | 22.5 | 1.5 | 0.5 | 99.86 | PASS | PASS | 11级残 | 微量 | 少量 | 少量多 | 有残 | 有残 | 有残 | 70oK 60断 | 李小娟 |  | 下一箱
2017-05-06 | 22:00 | HD25(2) | 17006388 | 135 |  |  | 20 |  |  | 99.23 | PASS | PASS | 11级残 | 微量 | 少量 | 有残 | 显不净 | 有残 | 有残 |  | 李小娟
2017-05-06 | 23:00 | HD2 (1) | 17006387 | 130 | 70 |  | 20 |  |  | 99.53 | PASS | PASS | 9级 | 微量 | 少量 | 有残 | 严残 | 有残 | 有残 |  | 李小娟
2017-05-06 | 23:00 | HD2 (2) | 17006387 | 120 | 62 |  | 20 |  |  | 99.57 | PASS | PASS | 9级残 | 微量 | 少量 | 有残 | 严残 | 有残 | 有残 |  | 李小娟
2017-05-06 | 23:00 | 23GHB | 17006327 | 260 | 201 | PASS | 20 | 2.5 | 5 | 99.62 | PASS | PASS | 10级 | 微量 | 少量 | 有残 | 严残 | 有残 | 有残 | 800K70断 | 李小娟
2017-05-06 | 23:00 | 8BKH5 | 17006301 | 225 |  | PASS | 20 | 2.5 | 7.5 | 99.75 | 有气泡 | PASS | 9级 | 微量 | 少量 | 有残 | 显不净 | 有残 | 有残 | 120OK110微残 | 李小娟
2017-05-06 | 23:00 | DSP66HF01 | 17006393 | 253 | 190 | 稍浅 | 20 | 2 | 5 | 99.63 | PASS | PASS | 10级 | 微量 | 少量 | 有残 | 严残 | 有残 | 有残 | 80oK 70微残 | 李小娟
2017-05-08 | 8:00 | SK31 | 17006297 | 352 | 270 | PASS | 25 |  |  | 99.35 | PASS | PASS | 11级 | 微量 | 少量 | 少量多 | 有残 | 有残 | 有残 |  | 李小娟 |  | 样
2017-05-08 | 8:00 | 20G2联泰 | 17006345 | 152 |  | PASS | 20 | 1 | 0.5 | 99.67 | PASS | PASS | 11级残 | 微量 | 少量 | 少量多 | 有残 | 有残 | 有残 | 90oK 80微残 | 李小娟
2017-05-08 | 10:30 | 8BL2 | 17006373 | 234 |  | PASS | 20 | 2 | 3.5 | 99.68 | PASS | PASS | 9级 | 微量 | 少量 | 有残 | 严残 | 有残 | 有残 | 110OK100残 | 李小娟
2017-05-08 | 10:30 | G602200PS | 17006365 | 318 | 256 | PASS | 20 | 2 | 9.5 | 99.42 | PASS | PASS | 10级 | 微量 | 少量 | 有残 | 严残 | 有残 | 有残 | 80oK 70微残 | 李小娟
2017-05-08 | 10:30 | GH4001 | 17006367 | 340 | 260 | PASS | 20 | 2 | 7.5 | 99.75 | 气泡破裂烤后成黑点 | PASS | 11级 | 微量 | 少量 | 有残 | 严残 | 有残 | 有残 | 80oK 70微残 | 李小娟
2017-05-08 | 10:30 | HB16 | 17006121 | 75 |  |  | 20 |  |  | 99.55 | PASS | PASS | 11级残 | 微量 | 少量 | 少量多 | 有残 | 有残 | 有残 |  | 李小娟
2017-05-08 | 13:30 | 8G10 | 17006477 | 230 | 160 | 浅了 | 20 | 1.5 | 4 | 99.75 | PASS | PASS | 10级 | 微量 | 少量 | 有残 | 严残 | 有残 | 有残 | 90oK 80微残 | 谭娇娇
2017-05-08 | 13:30 | 6GHB01骏亚 | 17006326 | 235 | 180 | 偏黄 | 20 | 2 | 6 | 99.77 | PASS | PASS | 10级 | 微量 | 少量 | 有残 | 严残 | 有残 | 有残 | 80oK 70微残 | 谭娇娇
2017-05-08 | 13:30 | 8G25 | 17006324 | 310 | 238 | PASS | 20 | 1 | 2 | 99.36 | 有气泡 | PASS | 10级 | 微量 | 少量 | 有残 | 严残 | 有残 | 有残 | 70oK 60断 | 谭娇娇
2017-05-08 | 13:30 | HD2101 | 17006359 | 106 | 64 |  | 20 |  |  | 99.52 | PASS | PASS | 10级 | 微量 | 少量 | 有残 | 严残 | 有残 | 有残 |  | 谭娇娇
2017-05-08 | 13:30 | 8G04 | 17006430 | 236 | 180 | PASS | 20 | 2 | 6.5 | 99.83 | PASS | PASS | 10级 | 微量 | 少量 | 有残 | 严残 | 有残 | 有残 | 80oK 70微残 | 谭娇娇
2017-05-08 | 14:30 | 44G | 17006435 | 240 | 180 |  | 20 | 2 | 5 | 99.75 | PASS | PASS | 11级 | 微量 | 少量 | 有残 | 严残 | 有残 | 有残 | 800K70断 | 李建丽
2017-05-08 | 14:30 | HD2 (1) | 17006425 | 128 |  |  | 20 |  |  | 99.58 | PASS | PASS | 10级残 | 微量 | 少量 | 有残 | 严残 | 有残 | 有残 |  | 李建丽
2017-05-08 | 14:30 | 中绿无卤素 | 17006406 | 168 | 138 | 色相不一样 | 20 | 2.5 | 3 | 97.8 | PASS | PASS | 10级 | 微量 | 少量 | 有残 | 严残 | 有残 | 有残 | 80oK 70微残 | 李建丽
2017-05-08 | 14:30 | 湿绿油色浆F | 17006443 | 7 |  | PASS | 20 | [10 empty] | 有残 | 有残 |  | 李建丽
2017-05-08 | 14:30 | 湿黄油色浆B（SP） | 5_4_1 | 175 |  | PASS | 20 | [10 empty] | 有残 | 有残 |  | 李建丽
2017-05-08 | 14:30 | HD2 2 | 17006425 | 126 | 75 |  | 20 |  |  | 99.62 | PASS | PASS | 10级 | 微量 | 少量 | 有残 | 严残 | 有残 | 有残 |  | 李建丽
2017-05-08 | 15:30 | 湿黄油色浆B | 5--6-2 |  |  | PASS | 27.5 | [10 empty] | 有残 | 有残 |  | 谭娇娇
2017-05-08 | 17:30 | HD8(2) | 17006427 | 105 |  |  | 20 |  |  | 99.18 | PASS | PASS | 10级 | 微量 | 少量 | 有残 | 严残 | 有残 | 有残 |  | 黄桂泉
2017-05-08 | 17:30 | SP02A | 17006487 | 228 |  |  | 20 |  |  | 入图库 | PASS | PASS | 10级 | 微量 | 少量 | 有残 | 严残 | 有残 | 有残 |  | 黄桂泉
2017-05-08 | 17:30 | 8W4 | 17006303 | 270 |  | PASS | 20 | 2.5 | 13 | 99.24 | PASS | PASS | 6级 | 微量 | 有残 | 严残 |  | 有残 | 有残 | 140OK130断 | 黄桂泉
2017-05-08 | 17:30 | 8G04 | 17006431 | 238 | 180 | PASS | 20 | 2.5 | 8.5 | 99.65 | PASS | PASS | 10级 | 微量 | 少量 | 有残 | 严残 | 有残 | 有残 | 900K80断 | 黄桂泉
2017-05-08 | 19:30 | HD2 (1) 中京 | 17006424 | 128 | 81 |  | 20 |  |  | 99.33 | PASS | PASS | 10级 | 微量 | 少量 | 有残 | 严残 | 有残 | 有残 |  | 周菊明
2017-05-08 | 19:30 | HD2402 | 17006405 | 84 |  |  | 20 |  |  | 99.26 | PASS | PASS | 9级 | 微量 | 少量 | 有残 | 严残 | 有残 | 有残 |  | 周菊明
2017-05-08 | 19:30 | 200GHB | 17006404 | 270 | 205 | 偏黄 | 20 | 3 | 8 | 入图库 | PASS | PASS | 11级 | 微量 | 少量 | 有残 | 严残 | 有残 | 有残 | 70oK 60断 | 周菊明
2017-05-08 | 19:30 | GL5金像 | 17006432 | 130 | 105 | 浅了 | 20 | 3 | 7 | 99.55 | PASS | PASS | 10级 | 微量 | 少量 | 有残 | 严残 | 有残 | 有残 | 70oK 60断 | 周菊明
2017-05-08 | 19:30 | 8G01中京 | 17006429 | 245 | 200 |  | 20 | 2.5 | 7 | 99.48 | PASS | PASS | 10级残 | 微量 | 少量 | 有残 | 严残 | 有残 | 有残 | 800K70断 | 周菊明
2017-05-08 | 20:30 | 9G | 17006433 | 197 | 160 | 浅了 | 20 | 2 | 6 | 99.67 | PASS | PASS | 10级残 | 微量 | 少量 | 有残 | 严残 | 有残 | 有残 | 900K80断 | 周菊明
2017-05-08 | 20:30 | HD2 (1) | 17006426 | 126 | 78 |  | 20 |  |  |  | PASS | PASS | 10级残 | 微量 | 少量 | 有残 | 严残 | 有残 | 有残 |  | 周菊明
2017-05-08 | 21:30 | 湿膜色浆B | 2005-04-01 | 15.9 |  | PASS | 20 | [10 empty] | 有残 | 有残 |  | 黄桂泉
2017-05-08 | 22:00 | HD2 (2)中京 | 17006424 | 125 | 82 |  | 20 |  |  | 99.38 | PASS | PASS | 10级残 | 微量 | 少量 | 有残 | 严残 | 有残 | 有残 |  | 黄桂泉
2017-05-08 | 22:00 | HD8 | 17006427 | 110 | 75 |  | 20 |  |  | 99.67 | PASS | PASS | 10级残 | 微量 | 少量 | 有残 | 严残 | 有残 | 有残 |  | 黄桂泉 |  | 下一箱
2017-05-08 | 22:00 | 09BL | 17006370 | 238 | 185 |  | 20 |  |  | 99.68 | PASS | PASS | 10级残 | 微量 | 少量 | 有残 | 严残 | 有残 | 有残 |  | 黄桂泉
2017-05-08 | 22:00 | 8BK2 | 17006407 | 260 | 170 |  | 20 |  |  | 99.38 | PASS | PASS | 10级残 | 微量 | 少量 | 有残 | 严残 | 有残 | 有残 |  | 黄桂泉
2017-05-08 | 22:00 | HD2 (2) | 17006426 | 125 | 80 |  | 20 |  |  | 99.37 | PASS | PASS | 10级残 | 微量 | 少量 | 有残 | 严残 | 有残 | 有残 |  | 黄桂泉
2017-05-08 | 22:00 | 湿黄油色浆B | 5--6-2 | 192 |  |  | 20 |  |  | 99.56 | PASS | PASS | 10级残 | 微量 | 少量 | 有残 | 严残 | 有残 | 严残 |  | 黄桂泉
2017-05-08 | 23:00 | 3G | 17006438 | 260 | 180 |  | 20 |  |  | 99.38 | PASS | PASS | 10级残 | 微量 | 少量 | 有残 | 严残 | 有残 | 严残 |  | 黄桂泉
2017-05-08 | 23:00 | 44G | 17006434 | 230 | 180 |  | 20 |  |  | 99.67 | PASS | PASS | 10级残 | 微量 | 少量 | 有残 | 严残 | 有残 | 严残 |  | 黄桂泉
2017-05-08 | 23:00 | 湿绿油色浆H | 2005-08-01 | 33 |  |  | 40 | [10 empty] | 有残 | 严残 |  | 黄桂泉
2017-05-09 | 9:30 | SK47 | 17006410 | 493 | 280 | PASS | 20 |  |  | 99.63 | PASS | PASS | 13级残 | 微量 | 少量 | 有残 | 严残 | 有残 | 严残 |  | 谭娇娇 |  | 样
2017-05-09 | 9:30 | 8BKT11A | 17006550 | 262 | 105 | 色相不一样 | 30 | 0.5 | 0 | 入图库 | PASS | PASS | 11级残 | 微量 | 少量 | 有残 | 严残 | 有残 | 严残 | 120OK110断 | 谭娇娇
2017-05-09 | 9:30 | HD2低粘度2 | 17006617 | 86 | 47 |  | 20 |  |  | 99.45 | PASS | PASS | 11级 | 微量 | 少量 | 有残 | 严残 | 有残 | 严残 |  | 谭娇娇
2017-05-09 | 9:30 | HD2 (2)高粘度 | 17006458 | 220 | 120 |  | 20 |  |  | 99.47 | PASS | PASS | 11级 | 微量 | 少量 | 有残 | 严残 | 有残 | 严残 |  | 谭娇娇
2017-05-09 | 10:30 | HD2 (1)高粘度 | 17006458 | 210 | 157 |  | 20 |  |  | 99.51 | PASS | PASS | 10级残 | 微量 | 少量 | 有残 | 严残 | 有残 | 有残 |  | 谭娇娇
2017-05-09 | 10:30 | HD2 (1) | 17006457 | 128 | 73 |  | 20 |  |  | 99.63 | PASS | PASS | 10级 | 微量 | 少量 | 有残 | 严残 | 有残 | 有残 |  | 谭娇娇
2017-05-09 | 10:30 | GH4001 | 17006437 | 333 | 272 | PASS | 20 | 2 | 7 | 99.75 | PASS | PASS | 11级残 | 微量 | 少量 | 有残 | 严残 | 有残 | 有残 | 80oK 70微残 | 谭娇娇
2017-05-09 | 10:30 | 6GHB | 17006461 | 268 | 204 | 偏黄 | 20 | 2 | 9.5 | 99.28 | PASS | PASS | 11级残 | 微量 | 少量 | 有残 | 严残 | 有残 | 有残 | 90oK 80微残 | 谭娇娇
2017-05-09 | 11:30 | 8G25 | 17006463 | 306 | 232 | 偏黄 | 20 | 2 | 1 | 99.48 | PASS | PASS | 10级 | 微量 | 少量 | 有残 | 严残 | 有残 | 有残 | 130OK120残 | 谭娇娇
2017-05-09 | 11:30 | 8BKH | 17006467 | 240 | 186 | PASS | 20 | 2.5 | 6.5 | 99.54 | PASS | PASS | 7级 | 微量 | 少量 | 有残 | 严残 | 有残 | 有残 | 150OK140断 | 谭娇娇
2017-05-09 | 11:30 | W101 | 17006452 | 220 | 200 | 色相不一样 | 20 | 5.5 | 16 | 99.25 | PASS | PASS | 6级 | 微量 | 少量 | 有残 |  | 有残 | 有残 | 150OK140微残 | 谭娇娇 |  | 样
2017-05-09 | 11:30 | SK01HF | 17006548 | 320 | 185 | 浅了 | 20 |  |  | 98.6 | PASS | PASS | 10级 | 微量 | 少量 | 有残 | 严残 | 有残 | 有残 |  | 谭娇娇
2017-05-09 | 11:30 | 8G25 | 17006464 | 305 | 238 | 偏黄 | 20 | 2.5 | 1.5 | 99.85 | PASS | PASS | 10级 | 微量 | 少量 | 有残 | 严残 | 有残 | 严残 | 80oK 70微残 | 谭娇娇
2017-05-09 | 11:30 | HD8 无卤素 | 17006459 | 108 | 68 |  | 20 |  |  | 98.98 | PASS | PASS | 10级 | 微量 | 少量 | 有残 | 严残 | 有残 | 严残 |  | 谭娇娇
2017-05-09 | 13:30 | 8BK5 | 17006235 | 264 | 207 | PASS | 20 | 2 | 7.5 | 99.27 | PASS | PASS | 10级残 | 微量 | 少量 | 有残 | 显不净 | 有残 | 严残 | 900K80断 | 李建丽 |  | 样
2017-05-09 | 13:30 | HD2 2 | 17006497 | 122 | 63 |  | 20 |  |  | 99.42 | PASS | PASS | 9级 | 微量 | 少量 | 有残 | 严残 | 有残 | 严残 |  | 李建丽
2017-05-09 | 13:30 | G602 万 | 17006506 | 270 | 200 | PASS | 20 | 3.5 | 7 | 99.48 | PASS | PASS | 10级 | 微量 | 少量 | 有残 | 显不净 | 有残 | 严残 | 80oK 70微残 | 李建丽
2017-05-09 | 13:30 | 18GHB | 17006436 | 203 | 200 | PASS | 20 | 2.5 | 6 | 99.52 | PASS | PASS | 10级 | 微量 | 少量 | 有残 | 显不净 | 有残 | 严残 | 90oK 80微残 | 李建丽 |  | 样
2017-05-09 | 13:30 | HD12 | 17006321 | 72 | 48 |  | 20 |  |  | 99.68 | PASS | PASS | 11级 | 微量 | 少量 | 有残 | 严残 | 有残 | 严残 |  | 李建丽
2017-05-09 | 13:30 | HD22(1) | 174006499 | 148 | 80 |  | 20 |  |  | 99.58 | PASS | PASS | 9级残 | 微量 | 少量 | 有残 | 严残 | 有残 | 严残 |  | 李建丽
2017-05-09 | 14:30 | 8BL18 | 17006478 | 270 | 200 | PASS | 20 | 2 | 2 | 99.63 | 气泡破裂烤后成黑点 | PASS | 10级 | 微量 | 少量 | 有残 | 严残 | 有残 | 有残 | 100OK90微残 | 李小娟 |  | 样
2017-05-09 | 14:30 | GH1801 | 17006462 | 360 | 220 | PASS | 20 | 2 | 5 | 99.85 | PASS | PASS | 10级 | 微量 | 少量 | 有残 | 显不净 | 有残 | 有残 | 90oK 80微残 | 李小娟
2017-05-09 | 14:30 | 8G04 | 17006503 | 236 | 186 | PASS | 20 | 2.5 | 9 | 99.84 | PASS | PASS | 9级 | 微量 | 少量 | 有残 | 严残 | 有残 | 有残 | 800K70断 | 李小娟
2017-05-09 | 14:30 | 20G2联泰 | 17006480 | 155 | 80 | PASS | 20 | 1 | 0.5 | 99.75 | PASS | PASS | 11级 | 微量 | 少量 | 少量多 | 有残 | 有残 | 有残 | 90oK 80微残 | 李小娟
2017-05-09 | 14:30 | HD2 (1) | 17006497 | 130 | 69 |  | 20 |  |  | 99.63 | PASS | PASS | 9级 | 微量 | 少量 | 有残 | 严残 | 有残 | 有残 |  | 李小娟
2017-05-09 | 14:30 | HD22试样2（2） | 17006499 | 15 | 78 |  | 20 |  |  | 99.68 | PASS | PASS | 10级残 | 微量 | 少量 | 有残 | 严残 | 有残 | 有残 |  | 李小娟
2017-05-09 | 15:30 | 8G04 | 17006505 | 240 | 186 | PASS | 20 | 2 | 7 | 99.75 | PASS | PASS | 11级 | 微量 | 少量 | 有残 | 严残 | 有残 | 有残 |  | 李建丽
2017-05-09 | 15:30 | 湿绿油色浆F | 17006514 | 12 |  | PASS | 20 | [5 empty] | 11级 | 微量 | 少量 | 有残 | 严残 | 有残 | 有残 |  | 李建丽
2017-05-09 | 17:30 | 8G04 | 17006504 | 238 | 186 | PASS | 20 |  |  | 99.56 | PASS | PASS | 11级 | 微量 | 少量 | 有残 | 严残 | 有残 | 严残 |  | 李建丽
2017-05-09 | 17:30 | HD2 (1) | 17006498 | 130 | 70 |  | 20 |  |  | 99.65 | PASS | PASS | 11级 | 微量 | 少量 | 有残 | 严残 | 有残 | 严残 |  | 李建丽
2017-05-09 | 19:30 | GH68 | 17006553 | 275 | 218 | 浅了 | 20 | 4 | 2.5 | 99.37 | PASS | PASS | 10级残 | 微量 | 少量 | 有残 | 严残 | 有残 | 严残 | 90oK 80微残 | 周菊明
2017-05-09 | 19:30 | WA3 | 17006273 | 250 |  | PASS | 20 | 6.5 | 6.5 | 99.56 | PASS | PASS | 9级 | 微量 | 有残 | 严残 |  | 有残 | 严残 | 100OK,90断 | 周菊明
2017-05-09 | 19:30 | HD12 | 17006254 | 75 | 48 |  | 20 |  |  | 99.37 | PASS | PASS | 11级残 | 微量 | 少量 | 有残 | 严残 | 有残 | 严残 |  | 周菊明
2017-05-09 | 19:30 | SP02深圳崇达 | 17006446 | 225 | 135 | PASS | 20 | 5 | 0.5 | 99.56 | PASS | PASS | 11级残 | 微量 | 少量 | 有残 | 严残 | 有残 | 严残 | 90oK 80残 | 周菊明
2017-05-09 | 19:30 | 8BL2 | 17006513 | 230 | 180 | PASS | 20 | 2.5 | 2.5 | 99.34 | PASS | PASS | 11级残 | 微量 | 少量 | 有残 | 严残 | 有残 | 严残 | 100OK90微残 | 周菊明
2017-05-09 | 19:30 | HD2 2 | 17006498 | 126 | 78 |  | 20 |  |  | 99.64 | PASS | PASS | 11级残 | 微量 | 少量 | 有残 | 严残 | 有残 | 严残 |  | 周菊明
2017-05-09 | 20:00 | G602 | 17006507 | 272 | 218 | PASS | 20 | 3.5 | 5.5 | 99.64 | PASS | PASS | 11级残 | 微量 | 少量 | 有残 | 严残 | 有残 | 有残 |  | 周菊明
2017-05-09 | 20:30 | SP02深圳崇达 | 17006470 | 230 | 137 |  | 20 | 5 | 1 | 99.58 | PASS | PASS | 11级 | 微量 | 少量 | 有残 | 严残 | 有残 | 严残 |  | 李建丽
2017-05-09 | 20:30 | MG77 | 17006299 | 280 | 182 | 色相不一样 | 20 |  |  | 98.18 | PASS | PASS | 11级 | 微量 | 少量 | 有残 | 严残 | 有残 | 严残 |  | 李建丽
2017-05-09 | 20:30 | 9G | 17006508 | 210 |  | PASS | 20 | 3.5 | 5 | 99.27 | PASS | PASS | 11级残 | 微量 | 少量 | 有残 | 严残 | 有残 | 严残 |  | 李建丽
2017-05-09 | 20:30 | 8BKT联泰 | 17006439 | 160 | 135 | PASS | 20 | 2.5 | 0 | 99.42 | PASS | PASS | 11级残 | 微量 | 少量 | 有残 | 严残 | 有残 | 严残 |  | 李建丽
2017-05-09 | 22:30 | 8R2 | 17006399 | 260 | 202 | PASS | 20 | 1.5 | 0 | 99.48 | PASS | PASS | 10级 | 微量 | 少量 | 有残 | 严残 | 有残 | 严残 | 100OK,90断 | 李建丽
2017-05-09 | 22:30 | SK11 | 17006395 | 345 | 202 | PASS | 20 |  |  | 99.52 | PASS | PASS | 12级残 | 微量 | 少量 | 有残 | 严残 | 有残 | 严残 |  | 李建丽
2017-05-09 | 22:30 | MG3101江门崇达 | 17006465 | 292 | 183 | PASS | 20 |  |  | 99.68 | PASS | PASS | 13级残 | 微量 | 少量 | 有残 | 严残 | 有残 | 严残 |  | 李建丽
2017-05-09 | 23:00 | 湿黄油色浆B | 5--8-5 |  |  |  | 20 | [13 empty] | 周菊明
2017-05-09 | 24:00 | 6GHB深色 | 17006502 | 210 |  | 偏黄 | 20 |  |  | 99.58 | PASS | PASS | 11级 | 微量 | 少量 | 有残 | 严残 | 有残 | 严残 |  | 李建丽
2017-05-10 | 8:00 | GH6华新 | 17006535 | 183 | 143 | PASS | 20 | 3.5 | 6 | 99.75 | PASS | PASS | 10级 | 微量 | 少量 | 有残 | 严残 | 有残 | 严残 |  | 谭娇娇 |  | 样
2017-05-10 | 8:00 | HD2 (1) | 17006529 | 130 | 82 |  | 20 |  |  | 99.63 | PASS | PASS | 10级残 | 微量 | 少量 | 有残 | 严残 | 有残 | 严残 |  | 谭娇娇
2017-05-10 | 8:00 | 12G | 17006533 | 350 |  | PASS | 20 | 3 | 5 | 99.79 | PASS | PASS | 11级残 | 干净 | 少量 | 有残 | 严残 | 有残 | 严残 | 90oK 80微残 | 谭娇娇 |  | 样
2017-05-10 | 8:00 | WB58 | 17006551 | 270 | 221 | PASS | 20 | 5 | 6.5 | 99.25 | PASS | PASS | 7级残 | 微量 | 少量多 | 严残 |  | 有残 | 严残 | 130OK120微残 | 谭娇娇 |  | 样
2017-05-10 | 8:00 | 8R16 | 17006268 | 268 | 205 | PASS | 20 | 4 | 6 | 99.19 | PASS | PASS | 10级 | 微量 | 少量 | 有残 | 严残 | 有残 | 严残 | 90oK 80微残 | 谭娇娇 |  | 样
2017-05-10 | 9:30 | 8BL16金像 | 17006538 | 128 | 93 | PASS | 20 | 2.8 | 2.5 | 99.57 | PASS | PASS | 11级 | 微量 | 少量 | 少量多 | 有残 | 有残 | 严残 | 90OK 80残 | 李小娟
2017-05-10 | 9:30 | SK30B | 17006509 | 408 | 28 | PASS | 20 |  |  | 99.51 | PASS | PASS | 12级残 | 微量 | 少量 | 少量多 | 有残 | 有残 | 严残 |  | 李小娟
2017-05-10 | 9:30 | 9G201诚亿 | 17006537 | 270 | 176 | PASS | 20 | 0.5 | 0 | 99.52 | PASS | PASS | 11级残 | 微量 | 少量 | 少量多 | 有残 | 有残 | 严残 | 70oK 60断 | 李小娟
2017-05-10 | 9:30 | 09BL6 | 17006441 | 270 | 206 | PASS | 20 | 4 | 1 | 99.84 | 有气泡 | PASS | 10级残 | 微量 | 少量 | 少量多 | 有残 | 有残 | 严残 | 90OK 80残 | 李小娟
2017-05-10 | 9:30 | G2006 | 17006536 | 278 | 202 | PASS | 20 | 1 | 1 | 99.65 | PASS | PASS | 11级残 | 微量 | 少量 | 少量多 | 有残 | 有残 | 严残 | 80oK70微断 | 李小娟
2017-05-10 | 9:30 | HD24富士康 (1) | 17006622 | 92 |  |  | 20 |  |  | 99.52 | PASS | PASS | 11级 | 微量 | 少量 | 少量多 | 有残 | 有残 | 严残 |  | 李小娟
2017-05-10 | 10:30 | 8BL205 | 17006539 | 235 |  | PASS | 20 | 2.5 | 7 | 99.63 | PASS | PASS | 9级 | 微量 | 少量 | 有残 | 严残 | 有残 | 严残 | 100OK90断 | 李小娟
2017-05-10 | 10:30 | GH6华新 | 17006534 | 176 | 137 | PASS | 20 | 3 | 6 | 99.35 | PASS | PASS | 10级 | 微量 | 少量 | 有残 | 显不净 | 有残 | 严残 | 70OK60微断 | 李小娟
2017-05-10 | 10:30 | 8BL7 | 17006511 | 205 |  | PASS | 20 | 2.5 | 5 | 99.67 | PASS | PASS | 9级 | 微量 | 少量 | 有残 | 严残 | 有残 | 严残 | 120OK110微残 | 李小娟
2017-05-10 | 10:30 | SP03HF | 17006549 | 230 | 145 | 浅了 | 20 | 5.5 | 1.5 | 99.68 | PASS | PASS | 12级残 | 微量 | 少量 | 有残 | 严残 | 有残 | 严残 | 800K70断 | 李小娟
2017-05-10 | 10:30 | HD2 (2) | 17006528 | 120 |  | PASS | 20 |  |  | 99.42 | PASS | PASS | 11级 | 微量 | 少量 | 有残 | 严残 | 有残 | 严残 |  | 李小娟
2017-05-10 | 10:30 | HD2 (1) | 17006528 | 130 |  | PASS | 20 |  |  | 99.75 | PASS | PASS | 10级残 | 微量 | 少量 | 有残 | 严残 | 有残 | 严残 |  | 李小娟
2017-05-10 | 10:30 | HD2 (2) | 17006529 | 120 | 62 | PASS | 20 |  |  | 99.55 | PASS | PASS | 11级 | 微量 | 少量 | 有残 | 严残 | 有残 | 严残 |  | 李小娟
2017-05-10 | 10:30 | HD24富 (2) | 17006622 | 92 | 35 | PASS | 20 |  |  | 99.75 | PASS | PASS | 11级残 | 微量 | 少量 | 有残 | 严残 | 有残 | 严残 |  | 李小娟
2017-05-10 | 11:30 | HD8 无卤素 | 17006531 | 103 | 46 |  | 20 |  |  | 99.63 | PASS | PASS | 10级 | 微量 | 少量 | 有残 | 严残 | 有残 | 严残 |  | 李建丽
2017-05-10 | 11:30 | 8Y2 | 17006469 | 263 | 192 | PASS | 20 | 2 | 5 | 99.53 | PASS | PASS | 10级 | 微量 | 少量 | 有残 | 严残 | 有残 | 严残 | 100OK90微残 | 李建丽
2017-05-10 | 13:30 | G2006 | 17006510 | 280 | 202 | PASS | 20 | 2 | 1 | 99.14 | PASS | PASS | 11级残 | 微量 | 少量 | 有残 | 严残 | 有残 | 严残 | 80oK 70微残 | 李建丽
2017-05-10 | 13:30 | HD2低粘度1（2） | 17006566 | 92 | 46 |  | 20 |  |  | 99.45 | PASS | PASS | 10级 | 微量 | 少量 | 有残 | 严残 | 有残 | 严残 |  | 李建丽
2017-05-10 | 14:30 | HB16 | 17006532 | 78 |  |  | 20 |  |  | 99.56 | PASS | PASS | 11级残 | 微量 | 少量 | 有残 | 严残 | 有残 | 严残 |  | 李建丽
2017-05-10 | 14:30 | HD2低粘度 | 17006566 | 88 | 44 |  | 20 |  |  | 99.48 | PASS | PASS | 10级残 | 微量 | 少量 | 有残 | 严残 | 有残 | 严残 |  | 李建丽
2017-05-10 | 15:30 | 99G01 | 17006573 | 317 | 246 | 偏蓝 | 20 |  |  | 99.5 | PASS | PASS | 10级残 | 微量 | 少量 | 有残 | 严残 | 有残 | 严残 |  | 周菊明 |  | 下一箱
2017-05-10 | 15:30 | 8R2 | 17006540 | 270 | 200 | 稍深 | 20 |  |  | 99.11 | 有气泡 | PASS | 10级残 | 微量 | 少量 | 有残 | 显不净 | 有残 | 严残 |  | 周菊明
2017-05-10 | 15:30 | HD8A(1) | 17006568 | 102 | 65 |  | 20 |  |  | 99.35 | PASS | PASS | 10级残 | 微量 | 少量 | 有残 | 严残 | 有残 | 严残 |  | 周菊明
2017-05-10 | 17:30 | 8WL504 | 17006618 | 260 | 220 | PASS | 20 | 3 | 9 | 99.64 | PASS | PASS | 8级 | 微量 | 有残 | 严残 | 严残 | 有残 | 严残 | 140OK130断 | 周菊明 |  | 样
2017-05-10 | 17:30 | GH1801 | 17006574 | 363 | 288 | PASS | 20 | 2.5 | 7 | 99.69 | PASS | PASS | 10级残 | 微量 | 少量 | 有残 | 显不净 | 有残 | 严残 | 900K80断 | 周菊明
2017-05-10 | 17:30 | GH15 | 17006572 | 232 |  | PASS | 20 | 2.5 | 8.5 | 99.39 | PASS | PASS | 10级残 | 微量 | 少量 | 有残 | 显不净 | 有残 | 严残 | 100OK90断 | 周菊明
2017-05-10 | 17:30 | SP8T303 | 17006556 | 219 |  |  | 20 | 4.3 | 1.2 | 入图库 | PASS | PASS | 10级残 | 微量 | 少量 | 有残 | 严残 | 有残 | 严残 | 60OK 50断 | 周菊明
2017-05-10 | 17:30 | HD2 (1) | 17006567 | 124 | 70 |  | 20 |  |  | 99.59 | PASS | PASS | 10级残 | 微量 | 少量 | 有残 | 严残 | 有残 | 严残 |  | 周菊明
2017-05-10 | 19:00 | HD8A(2) | 17006568 | 105 | 62 |  | 20 |  |  | 99.38 | PASS | PASS | 10级残 | 微量 | 少量 | 有残 | 严残 | 有残 | 严残 |  | 黄桂泉
2017-05-10 | 19:00 | HB1603 | 17006557 | 75 | 41 |  | 20 |  |  | 入图库 | PASS | PASS | 10级残 | 微量 | 少量 | 有残 | 严残 | 有残 | 严残 |  | 黄桂泉
2017-05-10 | 19:00 | MG6 | 17006578 | 265 | 170 | 稍浅 | 20 | 1 | 0 | 99.62 | PASS | PASS | 10级残 | 微量 | 少量 | 有残 | 严残 | 有残 | 严残 | 60OK 50断 | 黄桂泉
2017-05-10 | 19:00 | 8G01永隆 | 17006577 | 88 | 67 | PASS | 20 | 3 | 6 | 99.54 | PASS | PASS | 10级残 | 微量 | 少量 | 有残 | 严残 | 有残 | 严残 | 900K80断 | 黄桂泉
2017-05-10 | 20:30 | 8BL20 | 17006583 | 363 | 203 | PASS | 20 | 2.5 | 6 | 99.37 | PASS | PASS | 10级残 | 微量 | 少量 | 有残 | 显不净 | 有残 | 严残 | 1100K100断 | 黄桂泉
2017-05-10 | 20:30 | HB2 | 17006530 | 52 | 21 |  | 20 |  |  | 99.07 | PASS | PASS | 10级残 | 微量 | 少量 | 有残 | 严残 | 有残 | 严残 |  | 黄桂泉
2017-05-10 | 20:30 | HD2 2 | 17006567 | 128 | 85 |  | 20 |  |  | 99.37 | PASS | PASS | 10级残 | 微量 | 少量 | 有残 | 严残 | 有残 | 严残 |  | 黄桂泉
2017-05-10 | 20:30 | MBK12 | 17006479 | 260 | 172 | PASS | 25 | 1 | 0 | 98.32 | PASS | PASS | 10级残 | 微量 | 少量 | 有残 | 严残 | 有残 | 严残 | 120OK110微 | 黄桂泉
2017-05-10 | 22:00 | SK36W | 17006624 | 395 | 280 | PASS | 20 |  |  | 99.05 | PASS | PASS | 11级 | 微量 | 少量 | 有残 | 严残 | 有残 | 严残 |  | 黄桂泉
2017-05-10 | 22:00 | HB39 | 17006625 | 370 | 272 |  | 20 |  |  | 入图库 | PASS | PASS | 11级 | 微量 | 少量 | 有残 | 严残 | 有残 | 严残 |  | 周菊明
2017-05-10 | 22:00 | 8G04建业测试品 | 17006558 | 185 | 136 | PASS | 20 | 3 | 6.5 | 99.67 | PASS | PASS | 12级 | 微量 | 少量 | 有残 | 显不净 | 有残 | 严残 | 100OK,90断 | 周菊明
2017-05-10 | 22:00 | SP02深圳崇达 | 17006541 | 220 | 132 | PASS | 20 | 3.5 | 3 | 99.64 | PASS | PASS | 11级 | 微量 | 少量 | 有残 | 严残 | 有残 | 严残 | 900K80断 | 周菊明
2017-05-10 | 22:00 | 8G10富盈 | 17006576 | 210 | 152 | PASS | 20 | 2.5 | 8 | 99.46 | PASS | PASS | 10级 | 微量 | 少量 | 有残 | 显不净 | 有残 | 严残 | 900K80断 | 周菊明
2017-05-11 | 8:00 | 8BL16 | 17006466 | 128 | 103 | 稍浅 | 20 | 3 | 3.5 | 99.57 | PASS | PASS | 10级 | 微量 | 少量 | 有残 | 严残 | 有残 | 严残 | 90oK 80微残 | 李建丽 |  | 万
2017-05-11 | 9:30 | SP8T3 | 17006555 | 220 | 136 | PASS | 20 | 4.2 | 1.8 | 99.66 | PASS | PASS | 10级 | 微量 | 少量 | 有残 | 严残 | 有残 | 严残 | 800K70断 | 李建丽
2017-05-11 | 9:30 | GH12 | 17006604 | 263 | 202 | PASS | 20 | 3.5 | 14 | 99.84 | PASS | PASS | 10级 | 微量 | 少量 | 有残 | 显不净 | 有残 | 严残 | 100OK90微残 | 李建丽
2017-05-11 | 9:30 | HD22 | 17006626 | 148 |  |  | 20 |  |  | 99.57 | PASS | PASS | 10级残 | 微量 | 少量 | 有残 | 严残 | 有残 | 严残 |  | 李建丽
2017-05-11 | 9:30 | HD2 (1) | 17006600 | 123 | 68 |  | 20 |  |  | 99.52 | PASS | PASS | 11级残 | 微量 | 少量 | 有残 | 严残 | 有残 | 严残 |  | 李建丽
2017-05-11 | 9:30 | HD24 | 17006569 | 108 |  |  | 20 |  |  | 99.51 | PASS | PASS | 10级残 | 微量 | 少量 | 有残 | 严残 | 有残 | 严残 |  | 李建丽
2017-05-11 | 9:30 | 湿兰油色浆Ｂ | 5--9-2 | 13.5 |  | 稍浅 | 20 | [13 empty] | 谭娇娇
2017-05-11 | 9:30 | 湿绿油色浆F | 17006584 | 16 |  | PASS | 20 | [13 empty] | 谭娇娇
2017-05-11 | 10:30 | 28GHB | 17006621 | 183 |  | PASS | 20 | 2.5 | 3 | 99.79 | PASS | PASS | 11级 | 微量 | 少量 | 有残 | 显不净 | 有残 | 严残 | 80oK 70微残 | 谭娇娇
2017-05-11 | 10:30 | 28GHB | 17006620 | 190 | 150 | PASS | 20 | 2.5 | 3 | 99.25 | PASS | PASS | 11级 | 微量 | 少量 | 有残 | 显不净 | 有残 | 严残 | 800K70断 | 谭娇娇 |  | 样
2017-05-11 | 10:30 | HB50 | 17006619 | 78 | 56 |  | 20 |  |  | 99.19 | PASS | PASS | 6级 | 微量 | 少量多 | 严残 |  | 有残 | 严残 |  | 谭娇娇
2017-05-11 | 10:30 | 09BL6加深 | 17006512 | 270 |  | PASS | 20 | 2 | 2.5 | 99.57 | PASS | PASS | 11级 | 微量 | 少量 | 有残 | 严残 | 有残 | 严残 | 90oK 80微残 | 谭娇娇
2017-05-11 | 11:00 | GH1602 | 17006579 | 270 | 210 | PASS | 20 | 3 | 1.5 | 99.51 | PASS | PASS | 11级 | 微量 | 少量 | 有残 | 显不净 | 有残 | 严残 | 90oK 80微残 | 谭娇娇
2017-05-11 | 11:00 | 23GHB江西深联 | 17006571 | 243 |  | 浅了 | 20 | 2.5 | 6 | 99.58 | PASS | PASS | 11级残 | 微量 | 少量 | 有残 | 严残 | 有残 | 严残 | 800K70断 | 谭娇娇
2017-05-11 | 11:30 | HD2 (2) | 17006600 | 127 | 68 |  | 20 |  |  | 99.52 | PASS | PASS | 10级 | 微量 | 少量 | 有残 | 严残 |  |  | 800K70断 | 谭娇娇
2017-05-11 | 11:30 | HB36 | 17006602 |  |  |  | 20 |  |  | 99.39 | PASS | PASS | 13级残 | 微量 | 少量 | 有残 | 严残 |  |  | 800K70断 | 谭娇娇
2017-05-11 | 13:30 | HD2 1 | 17006599 | 125 | 70 |  | 20 |  |  | 99.58 | PASS | PASS | 10级 | 微量 | 少量 | 有残 | 严残 |  |  |  | 李小娟
2017-05-11 | 13:30 | SP02深圳崇达 | 17006587 | 222 |  | PASS | 20 | 4.5 | 1 | 99.52 | PASS | PASS | 11级残 | 微量 | 少量 | 少量多 | 有残 |  |  | 800K70断 | 李小娟
2017-05-11 | 13:30 | GH1602 | 17006606 | 276 | 210 | 稍浅 | 20 | 3 | 1 | 99.75 | PASS | PASS | 10级 | 微量 | 少量 | 有残 | 严残 |  |  | 90oK 80微残 | 李小娟
2017-05-11 | 14:30 | 6GHB07 | 17006580 | 270 | 218 | PASS | 20 | 3 | 8 | 99.17 | PASS | PASS | 11级残 | 微量 | 少量 | 少量多 | 有残 |  |  | 80oK 70微残 | 李小娟
2017-05-11 | 14:30 | HD2 (1) | 17006599 | 120 | 63 |  | 20 |  |  | 99.63 | PASS | PASS | 10级 | 微量 | 少量 | 有残 | 有残 |  |  |  | 李小娟
2017-05-11 | 15:30 | 8W4 | 17006545 | 270 |  | PASS | 20 | 4 | 14 | 99.84 | PASS | PASS | 6级 | 微量 | 少量 | 有残 | 严残 |  |  | 1100K100断 | 周菊明
2017-05-11 | 15:30 | 54G | 17006605 | 350 | 288 | 稍浅 | 20 | 3.5 | 9 | 99.57 | 有气泡 | PASS | 10级 | 微量 | 少量 | 有残 | 严残 |  |  | 900K80断 | 周菊明
2017-05-11 | 15:30 | 8BL16金像 | 17006608 | 120 | 90 | PASS | 20 | 4 | 4.5 | 99.52 | PASS | PASS | 10级残 | 微量 | 少量 | 有残 | 严残 |  |  |  | 周菊明
2017-05-11 | 17:30 | HD2 (1) | 17006634 | 128 | 70 |  | 20 |  |  | 99.64 | PASS | PASS | 9级 | 微量 | 少量 | 有残 | 严残 |  |  |  | 周菊明
2017-05-11 | 17:30 | SP02深圳崇达 | 17006588 | 226 | 146 | PASS | 20 | 3.5 | 4 | 99.67 | PASS | PASS | 11级残 | 微量 | 少量 | 有残 | 严残 |  |  | 900K80断 | 周菊明 |  | 下一箱
2017-05-11 | 17:30 | 8R2 | 17006610 | 268 | 196 | PASS | 20 | 2.5 | 7 | 99.58 | PASS | PASS | 10级残 | 微量 | 少量 | 有残 | 严残 |  |  | 800K70断 | 周菊明
2017-05-11 | 19:00 | HD2 (2) | 17006634 | 125 | 78 | PASS | 20 |  |  | 99.49 | PASS | PASS | 10级 | 微量 | 少量 | 有残 | 严残 |  |  |  | 周菊明
2017-05-11 | 19:00 | 28GHB | 17006638 | 190 | 120 | PASS | 20 | 3 | 9 | 99.48 | PASS | PASS | 10级 | 微量 | 少量 | 有残 | 严残 |  |  | 900K80断 | 周菊明
2017-05-11 | 19:00 | 54G | 17006671 | 360 | 250 | PASS | 20 | 2.5 | 7 | 99.78 | 有气泡 | PASS | 10级 | 微量 | 少量 | 有残 | 严残 |  |  | 100OK,90断 | 周菊明
2017-05-11 | 19:00 | 8BL2 | 17006582 | 230 | 180 | PASS | 20 | 3 | 6.5 | 99.67 | PASS | PASS | 10级 | 微量 | 少量 | 有残 | 严残 |  |  | 1100K100断 | 周菊明
2017-05-11 | 19:00 | 60G | 17006685 | 350 |  | 偏黄 | 20 | 1.8 | 5.1 | 99.67 | PASS | PASS | 10级 | 微量 | 少量 | 有残 | 严残 |  |  | 900K80断 | 周菊明 |  | 混合220－230
2017-05-11 | 20:30 | HB03 | 17006623 | 120 | 72 |  | 25 |  |  | 95.16 | PASS | PASS | 9级残 | 微量 | 少量 | 有残 | 严残 |  |  |  | 黄桂泉
2017-05-11 | 20:30 | 湿黄油色浆B | 5--11-1 |  |  | PASS | 20 | [13 empty] | 黄桂泉
2017-05-11 | 20:30 | 湿绿油色浆F | 17006649 |  |  | PASS | 20 | [13 empty] | 黄桂泉
2017-05-11 | 21:00 | 8Y色浆 | 2005-11-03 | 190 |  | PASS | 20 | [13 empty] | 周菊明
2017-05-11 | 21:30 | HD2101 (1) | 17006601 | 110 | 62 |  | 20 |  |  | 99.31 | PASS | PASS | 10级 | 微量 | 少量 | 有残 | 严残 |  |  |  | 黄桂泉
2017-05-11 | 21:30 | HD28HF | 17006695 | 150 | 100 |  | 20 |  |  | 99.28 | PASS | PASS | 10级 | 微量 | 少量 | 有残 | 严残 |  |  |  | 黄桂泉
2017-05-11 | 21:30 | 09BL1202 | 17006609 | 320 | 246 | PASS | 20 | 3 | 8 | 99.42 | PASS | PASS | 8级 | 微量 | 少量 | 有残 | 严残 |  |  | 100OK90断 | 黄桂泉
2017-05-11 | 21:30 | G602 | 17006644 | 233 | 182 | PASS | 20 | 2.5 | 5 | 99.33 | PASS | PASS | 10级 | 微量 | 少量 | 有残 | 严残 |  |  | 900K80断 | 黄桂泉
2017-05-11 | 22:30 | HD6001 | 17006637 | 190 | 138 |  | 20 |  |  | 99.36 | PASS | PASS | 10级 | 微量 | 少量多 | 显不净 | 烤死一半 |  |  |  | 李小娟
2017-05-11 | 23:00 | HD2101(2) | 17006601 | 110 | 75 |  | 20 |  |  | 99.44 | PASS | PASS | 10级 | 微量 | 少量 | 有残 | 严残 |  |  |  | 黄桂泉
2017-05-11 | 23:30 | MG6 | 17006640 | 267 | 185 |  | 20 | 1 | 0 | 99.68 | PASS | PASS | 11级 | 微量 | 少量 | 有残 | 严残 |  |  |  | 黄桂泉
2017-05-12 | 8:00 | GH16 | 17006639 | 270 | 205 | PASS | 20 | 2 | 10.5 | 99.57 | PASS | PASS | 9级 | 微量 | 少量 | 有残 | 严残 |  |  | 900K80断 | 李小娟 |  | 标样
2017-05-12 | 8:00 | SK901 | 17006645 | 520 | 330 | PASS | 20 |  |  | 99.81 | PASS | PASS | 10级 | 微量 | 少量多 | 显不净 | 烤死一半 |  |  |  | 李小娟
2017-05-12 | 9:30 | HD2 (2) | 17006665 | 120 | 68 |  | 20 |  |  |  | PASS | PASS | 10级残 | 微量 | 少量 | 有残 | 严残 |  |  |  | 李小娟
2017-05-12 | 10:30 | HD2 (1) | 17006665 | 130 | 76 |  | 20 |  |  | 99.46 | PASS | PASS | 11级残 | 微量 | 少量 | 有残 | 严残 |  |  |  | 李小娟
2017-05-12 | 10:30 | MBK16 | 17006760 | 270 |  | 色相不一样 | 20 |  |  | 99.57 | PASS | PASS | 13级残 | 微量 | 少量 | 有残 | 严残 |  |  | 60OK 50断 | 李小娟
2017-05-12 | 10:30 | 8BL7 | 17006648 | 223 |  | PASS | 20 |  |  | 99.66 | PASS | PASS | 11级 | 微量 | 少量 | 有残 | 严残 |  |  | 1100K100断 | 李小娟
2017-05-12 | 10:30 | HD2低粘度2 | 17006770 | 77 |  |  | 20 |  |  | 99.84 | PASS | PASS | 10级残 | 微量 | 少量 | 有残 | 严残 |  |  |  | 李小娟
2017-05-12 | 11:00 | 59G | 17006693 | 290 | 226 | 浅了 | 20 | 3 | 1 | 99.64 | PASS | PASS | 11级 | 微量 | 少量 | 少量多 | 有残 |  |  | 90oK 80微残 | 谭娇娇
2017-05-12 | 11:00 | 44G | 17006642 | 240 |  | PASS | 20 | 3.5 | 8.5 | 99.46 | PASS | PASS | 11级 | 微量 | 少量 | 少量多 | 有残 |  |  | 90oK 80微残 | 谭娇娇
2017-05-12 | 11:00 | 28GHB | 17006670 | 188 | 150 | 深了 | 20 | 4 | 5.8 | 99.57 | PASS | PASS | 11级 | 微量 | 少量 | 有残 | 严残 |  |  | 800K70断 | 谭娇娇
2017-05-12 | 11:30 | GH1801 | 17006641 | 370 | 288 |  | 20 | 2 | 7.5 | 99.57 | PASS | PASS | 11级残 | 微量 | 少量 | 有残 | 严残 |  |  | 90OK,80残 | 李建丽
2017-05-12 | 11:30 | HD52 | 17006668 | 128 |  |  | 20 |  |  | 99.66 | PASS | PASS | 10级 | 微量 | 少量 | 有残 | 严残 |  |  |  | 李建丽
2017-05-12 | 13:30 | SP02B | 17006698 | 230 |  | PASS | 20 | 14 | 6底 | 99.81 | PASS | PASS | 11级残 | 微量 | 少量 | 有残 | 严残 |  |  | 80oK 70微残 | 李建丽
2017-05-12 | 13:30 | 09BL1202 | 17006676 | 300 |  | PASS | 20 | 3 | 11.5 | 99.52 | PASS | PASS | 10级 | 微量 | 少量 | 有残 | 严残 |  |  | 90oK 80残 | 李建丽
2017-05-12 | 13:30 | 湿兰油色浆 | 5--11-2 |  |  |  | 20 | [13 empty] | 李建丽
2017-05-12 | 13:30 | 湿绿油色浆D | 5-=10=1 | 520 |  | PASS | 45 | [13 empty] | 李小娟
2017-05-12 | 14:30 | GH6华新 | 17006672 | 194 | 153 | PASS | 20 | 3 | 10.5 | 99.58 | PASS | PASS | 10级 | 微量 | 少量 | 有残 | 严残 |  |  | 90oK 80微残 | 李小娟
2017-05-12 | 14:30 | 09BL60 | 17006675 | 328 | 250 | PASS | 20 | 2 | 7 | 99.52 | PASS | PASS | 10级残 | 微量 | 少量 | 有残 | 严残 |  |  | 100OK90微残 | 李小娟
2017-05-12 | 14:30 | 8WL龙云 |  | 260 | 220 | PASS | 20 | 4 | 9.5 | 99.39 | PASS | PASS |  | 微量 | 少量多 | 有残 |  |  |  | 120OK110断 | 李小娟 |  | 4级
2017-05-12 | 14:30 | 9G | 17006719 | 214 |  | PASS | 20 | 2 | 4 | 99.58 | PASS | PASS | 9级 | 微量 | 少量 | 有残 | 严残 |  |  | 90oK 80微残 | 李小娟
2017-05-12 | 15:30 | SP02B | 17006700 | 228 |  | PASS | 20 | 12 | 4 | 99.52 | PASS | PASS | 10级 | 微量 | 少量 | 有残 | 严残 |  |  | 800K70断 | 黄桂泉
2017-05-12 | 15:30 | 6GHB深色 | 17006643 | 235 |  | 偏绿 | 20 | 2 | 7 | 99.75 | PASS | PASS | 10级 | 微量 | 少量 | 有残 | 显不净 |  |  | 70OK60断 | 黄桂泉
2017-05-12 | 15:30 | 8G01中京 | 17006716 | 242 |  | PASS | 20 | 2 | 6 | 99.82 | PASS | PASS | 9级 | 微量 | 少量 | 有残 | 严残 |  |  | 800K70断 | 黄桂泉
2017-05-12 | 17:30 | SK18M | 17006762 | 325 | 213 | PASS | 20 |  |  | 99.38 | PASS | PASS | 10级 | 微量 | 少量 | 有残 | 严残 |  |  |  | 黄桂泉
2017-05-12 | 17:30 | GH16 | 17006715 | 263 | 212 | PASS | 20 |  |  | 99.44 | PASS | PASS | 10级 | 微量 | 少量 | 有残 | 严残 |  |  | 900K80断 | 黄桂泉
2017-05-12 | 17:30 | 湿绿油色浆F | 17006726 | 21 |  | PASS | 20 | [13 empty] | 黄桂泉
2017-05-12 | 19:00 | HD9 | 17006771 | 80 | 45 |  | 20 |  |  | 99.29 | PASS | PASS | 10级 | 微量 | 少量 | 有残 | 严残 |  |  |  | 黄桂泉
2017-05-12 | 19:00 | HD7(1) | 17006635 | 150 | 100 |  | 22 |  |  | 99.33 | PASS | PASS | 9级 | 微量 | 少量 | 有残 | 严残 |  |  |  | 黄桂泉
2017-05-12 | 20:00 | GH1801 | 17006717 | 370 | 268 | PASS | 20 | 2.5 | 8 | 99.67 | PASS | PASS | 9级 | 微量 | 少量 | 严残 | 烤死一半 |  |  | 900K80断 | 周菊明
2017-05-12 | 20:00 | 44G | 17006718 | 240 | 185 | PASS | 20 | 2.5 | 7 | 99.58 | PASS | PASS | 9级 | 微量 | 少量 | 有残 | 严残 |  |  | 900K80断 | 周菊明
2017-05-12 | 20:00 | MBK01 | 17006658 | 130 | 98 | 色相不一样 | 20 | 3.5 | 3 | 97.22 | PASS | PASS | 10级 | 微量 | 少量 | 有残 | 严残 |  |  | 130OK120微残 | 周菊明
2017-05-12 | 20:00 | HD7{2} | 17006635 | 150 | 100 |  | 20 |  |  | 99.65 | 有气泡 | PASS | 10级 | 微量 | 少量 | 有残 | 严残 |  |  |  | 周菊明
2017-05-12 | 20:30 | GH4001 | 17006723 | 330 | 250 | PASS | 20 | 2.5 | 8 | 99.51 | PASS | PASS | 10级 | 微量 | 少量 | 有残 | 严残 |  |  | 100OK,90断 | 周菊明
2017-05-12 | 20:30 | 09BL | 17006724 | 230 | 180 | PASS | 20 | 3 | 6 | 99.46 | PASS | PASS | 10级 | 微量 | 少量 | 有残 | 严残 |  |  | 900K80断 | 周菊明
2017-05-12 | 22:00 | GH43 | 17006696 | 265 | 200 | 浅了 | 20 |  |  | 99.37 | 有气泡 | PASS | 10级 | 微量 | 少量 | 有残 | 严残 |  |  | 900K80断 | 周菊明
2017-05-12 | 22:00 | HD24(1) | 17006667 | 100 | 60 |  | 20 |  |  | 99.65 | PASS | PASS | 10级 | 微量 | 少量 | 有残 | 严残 |  |  |  | 周菊明
2017-05-12 | 22:00 | HD12 | 17006603 | 73 | 46 |  | 20 |  |  | 99.48 | PASS | PASS | 10级 | 微量 | 少量 | 有残 | 严残 |  |  |  | 周菊明
2017-05-12 | 23:00 | 23G | 17006722 | 225 |  | PASS | 20 | 2.5 | 7 | 99.67 | PASS | PASS | 10级 | 微量 | 少量 | 有残 | 严残 |  |  | 100OK,90断 | 黄桂泉
2017-05-12 | 23:00 | 9G201大连崇达试样2 | 17006721 | 268 | 175 |  | 20 |  |  | 99.37 | PASS | PASS | 11级 | 微量 | 少量 | 有残 | 严残 |  |  |  | 黄桂泉 |  | 对比１１级
2017-05-12 | 23:00 | HD21 | 17006711 | 100 | 75 |  | 20 |  |  | 99.64 | PASS | PASS | 9级 | 微量 | 少量 | 有残 | 严残 |  |  |  | 黄桂泉
2017-05-12 | 23:30 | SP02B | 17006699 | 225 | 140 | PASS | 20 | 11 | 7 | 99.63 | PASS | PASS | 10级 | 微量 | 少量 | 少量多 | 有残 |  |  | 800K70断 | 黄桂泉
2017-05-12 | 23:30 | 8BL75 | 17006768 | 260 | 200 | PASS | 20 |  |  | 99.08 | PASS | PASS | 8级 | 微量 | 少量 | 有残 | 严残 |  |  |  | 黄桂泉
2017-05-12 | 23:30 | 09BL28 | 17006694 | 260 | 200 | PASS | 20 | 2.5 | 4 | 99.05 | 有气泡 | PASS | 9级残 | 微量 | 少量 | 有残 | 严残 |  |  | 900K80断 | 黄桂泉
2017-05-12 | 24:00 | HD24富士康 (2) | 17006667 | 91 | 56 | PASS | 20 |  |  | 99.67 | PASS | PASS | 9级残 | 微量 | 少量 | 有残 | 严残 |  |  |  | 周菊明
2017-05-13 | 8:00 | 09BL | 17006581 | 238 | 183 |  | 20 | 2 | 5 | 99.52 | PASS | PASS | 9级 | 微量 | 少量 | 少量多 | 有残 |  |  | 120OK110微残 | 谭娇娇
2017-05-13 | 8:00 | DSP66HF01 | 17006720 | 240 | 188 | 色相不一样 | 20 |  |  | 99.48 | PASS | PASS | 10级 | 微量 | 少量 | 有残 | 严残 |  |  | 90oK 80微残 | 谭娇娇
2017-05-13 | 9:30 | SP8T3 | 17006680 | 218 | 138 | PASS | 20 | 5 | 1.8 | 99.55 | PASS | PASS | 10级 | 微量 | 少量 | 少量多 | 有残 |  |  | 800K70断 | 李小娟
2017-05-13 | 9:30 | HD2 (2) | 17006708 | 122 | 70 |  | 20 |  |  | 99.47 | PASS | PASS | 10级残 | 微量 | 少量 | 有残 | 严残 |  |  |  | 李小娟
2017-05-13 | 9:30 | HD14HF02 | 17006636 | 150 | 78 |  | 20 |  |  | 99.58 | PASS | PASS | 10级 | 微量 | 少量 | 有残 | 严残 |  |  |  | 李小娟
2017-05-13 | 10:30 | 8G04 | 17006746 | 230 | 178 | PASS | 20 | 2 | 8 | 99.51 | PASS | PASS | 11级 | 微量 | 少量 | 有残 | 严残 |  |  | 80oK 70微残 | 谭娇娇
2017-05-13 | 10:30 | SP20HF | 17006730 | 230 | 148 | PASS | 20 | 3 | 0.5 | 99.58 | PASS | PASS | 11级 | 微量 | 少量 | 少量多 | 有残 |  |  | 80oK 70微残 | 谭娇娇
2017-05-13 | 10:30 | HD2 (2) | 17006633 | 120 | 68 |  | 20 |  |  | 99.52 | PASS | PASS | 11级 | 微量 | 少量 | 有残 | 严残 |  |  |  | 谭娇娇
2017-05-13 | 10:30 | HD2 (1) | 17006708 | 123 | 72 |  | 20 |  |  | 99.39 | PASS | PASS | 11级 | 微量 | 少量 | 有残 | 严残 |  |  |  | 谭娇娇
2017-05-13 | 10:30 | 8G04 | 17006747 | 235 | 182 | PASS | 20 | 2 | 8 | 99.58 | PASS | PASS | 11级 | 微量 | 少量 | 有残 | 严残 |  |  | 800K70断 | 谭娇娇
2017-05-13 | 11:00 | HD2 (1) | 17006633 | 120 | 68 |  | 20 |  |  | 99.57 | PASS | PASS | 11级 | 微量 | 少量 | 有残 | 严残 |  |  |  | 谭娇娇
2017-05-13 | 11:00 | 54G | 17006697 | 350 | 260 | 稍浅 | 20 | 3 | 7 | 99.81 | 气泡破裂烤后成黑点 | PASS | 11级 | 微量 | 少量 | 有残 | 显不净 |  |  | 70oK 60断 | 谭娇娇
2017-05-13 | 11:30 | 28GHB | 17006714 | 190 | 154 | PASS | 20 | 3.5 | 7 | 99.57 | PASS | PASS | 10级 | 微量 | 少量 | 有残 | 严残 |  |  | 90oK 80微残 | 李小娟
2017-05-13 | 11:30 | 28GHB | 17006748 | 184 | 150 | PASS | 20 | 3.5 | 6 | 99.66 | PASS | PASS | 10级 | 微量 | 少量 | 有残 | 严残 |  |  | 800K70断 | 李小娟
2017-05-13 | 11:30 | 99G01 | 17006749 | 293 | 240 | 浅了 | 20 | 2 | 5 | 99.81 | PASS | PASS | 11级残 | 微量 | 少量 | 有残 | 严残 |  |  | 80oK 70微残 | 李小娟
2017-05-13 | 13:30 | SK3601 | 17006607 | 408 |  | PASS | 20 |  |  | 99.37 | PASS | PASS | 13级 | 微量 | 少量 | 有残 | 有残 |  |  |  | 李建丽
2017-05-13 | 13:30 | SP8T3 | 17006755 | 212 | 132 | PASS | 20 | 4 | 1 | 99.65 | PASS | PASS | 10级残 | 微量 | 少量 | 有残 | 有残 |  |  | 800K70断 | 李建丽 |  | 样
2017-05-13 | 13:30 | HD24富 (1) | 17116743 | 98 | 43 |  | 20 |  |  | 99.57 | PASS | PASS | 10级残 | 微量 | 少量 | 有残 | 严残 |  |  |  | 李建丽
2017-05-13 | 14:30 | HD24富 (2) | 17006743 | 98 | 43 |  | 20 |  |  | 99.36 | PASS | PASS | 10级残 | 微量 | 少量 | 有残 | 严残 |  |  |  | 李建丽
2017-05-13 | 14:30 | 6GHB07 | 17006647 | 268 |  | PASS | 20 | 2 | 7 | 99.52 | 有气泡 | PASS | 10级 | 微量 | 少量 | 有残 | 严残 |  |  | 900K80断 | 李建丽
2017-05-13 | 15:00 | GH10 | 17006833 | 235 |  | PASS | 20 | 2 | 10.5 | 99.75 | 气泡破裂烤后成黑点 | PASS | 8级残 | 微量 | 少量 | 有残 | 严残 |  |  | 150OK140断 | 黄桂泉
2017-05-13 | 15:00 | 湿兰油色浆 | 5--12-1 |  |  | PASS | 20 | [13 empty] | 李小娟
2017-05-13 | 15:30 | SP20HF | 17006729 | 230 | 150 | PASS | 20 | 3 | 1.5 | 99.55 | PASS | PASS | 10级 | 微量 | 少量 | 有残 | 严残 |  |  | 800K70断 | 黄桂泉
2017-05-13 | 15:30 | 8R2 | 17006678 | 270 |  | PASS | 20 | 2 | 3 | 99.79 | 有气泡 | PASS | 9级 | 微量 | 少量 | 有残 | 严残 |  |  |  | 黄桂泉
2017-05-13 | 17:30 | 湿绿油色浆F | 17006794 | 17 |  | PASS | 20 | [13 empty] | 黄桂泉
2017-05-13 | 17:30 | DSP31HF | 17006750 | 230 |  | PASS | 20 |  |  | 99.46 | PASS | PASS | 10级 | 微量 | 少量 | 有残 | 严残 |  |  |  | 黄桂泉
2017-05-13 | 17:30 | 6GHB01骏亚 兑油 | 17006326 | 235 | 180 | PASS | 20 |  |  | 99.52 | PASS | PASS | 10级 | 微量 | 少量 | 有残 | 严残 |  |  | 900K80断 | 黄桂泉 |  | 样
2017-05-13 | 17:30 | HD25(1) | 17006710 | 138 | 78 |  | 22 |  |  | 99.28 | PASS | PASS | 10级 | 微量 | 少量 | 有残 | 严残 |  |  |  | 黄桂泉
2017-05-13 | 17:30 | GH15 | 17006783 | 250 |  | PASS | 20 |  |  | 99.47 | PASS | PASS | 10级 | 微量 | 少量 | 有残 | 严残 |  |  |  | 黄桂泉
2017-05-13 | 17:30 | SP8T3B | 17006757 | 230 |  | PASS | 20 | 2.5 | 0 | 99.52 | PASS | PASS | 10级 | 微量 | 少量 | 有残 | 严残 |  |  | 900K80断 | 黄桂泉
2017-05-13 | 17:30 | 8V4 | 17006733 | 265 | 204 | PASS | 20 |  |  | 99.63 | PASS | PASS | 9级 | 微量 | 少量 | 有残 | 严残 |  |  | 130OK120微残 | 黄桂泉 |  | 样
2017-05-13 | 19:00 | 湿黄油色浆B | 5--12-2 | 200 |  | 色相不一样 | 20 | [13 empty] | 黄桂泉
2017-05-13 | 19:00 | HD31 | 17006744 | 130 | 85 |  | 20 |  |  | 99.37 | PASS | PASS | 10级 | 微量 | 少量 | 有残 | 严残 |  |  |  | 黄桂泉
2017-05-13 | 19:00 | HB16 | 17006669 | 74 | 42 |  | 20 |  |  | 99.28 | PASS | PASS | 11级残 | 微量 | 少量 | 有残 | 严残 |  |  |  | 黄桂泉
2017-05-13 | 19:00 | SP8T3 | 17006679 | 220 | 135 | PASS | 20 | 4.3 | 0.5 | 99.66 | PASS | PASS | 11级残 | 微量 | 少量 | 有残 | 严残 |  |  | 900K80断 | 黄桂泉
2017-05-13 | 19:00 | 8BL205 | 17006725 | 240 | 188 | PASS | 20 |  |  | 99.29 | PASS | PASS | 9级残 | 微量 | 少量 | 有残 | 严残 |  |  | 100OK,90断 | 黄桂泉
2017-05-13 | 20:30 | SK31 | 17006751 | 360 | 210 |  | 20 |  |  | 99.67 | PASS | PASS | 12级 | 微量 | 少量 | 有残 | 严残 |  |  |  | 周菊明
2017-05-13 | 20:30 | HD25(2) | 17006710 | 137 | 92 |  | 20 |  |  | 99.58 | PASS | PASS | 11级 | 微量 | 少量 | 有残 | 严残 |  |  |  | 周菊明
2017-05-13 | 20:30 | 8G25 | 17006784 | 305 | 260 | PASS | 20 | 2.5 | 4 | 9924 | 有气泡 | PASS | 10级 | 微量 | 少量 | 有残 | 严残 |  |  | 900K80断 | 周菊明
2017-05-13 | 20:30 | 09BL6加深 | 17006835 | 270 | 208 | PASS | 20 | 2.5 | 6 | 99.67 | 有气泡 | PASS | 9级 | 微量 | 少量 | 有残 | 严残 |  |  | 1100K100断 | 周菊明
2017-05-13 | 21:30 | SP8T3 | 17006756 | 216 | 130 | PASS | 20 | 4 | 3 | 99.38 | PASS | PASS | 10级 | 微量 | 少量 | 有残 | 严残 |  |  | 900K80断 | 周菊明
2017-05-13 | 21:30 | G602福建星河 | 17006786 | 126 | 105 | PASS | 20 | 2.5 | 7 | 99.64 | PASS | PASS | 10级 | 微量 | 少量 | 有残 | 显不净 |  |  | 800K70断 | 周菊明
2017-05-13 | 21:30 | HD20 | 17006712 | 130 | 72 | PASS | 20 |  |  | 99.12 | PASS | PASS | 10级 | 微量 | 少量 | 有残 | 有残 |  |  |  | 周菊明
2017-05-13 | 23:00 | HD2高粘度 | 17006781 | 220 | 148 | PASS | 20 |  |  | 99.46 | PASS | PASS | 10级 | 微量 | 少量 | 有残 | 有残 |  |  |  | 周菊明
2017-05-13 | 23:30 | G602福建星河 | 17006787 | 130 | 108 | PASS | 20 | 2.5 | 7.5 | 99.53 | PASS | PASS | 10级 | 微量 | 少量 | 有残 | 有残 |  |  | 800K70断 | 周菊明 |  | 下一箱
2017-05-13 | 23:30 | 8G04 | 17006817 | 230 | 180 | PASS | 20 | 2 | 9 | 99.58 | PASS | PASS | 10级 | 微量 | 少量 | 有残 | 显不净 |  |  | 900K80断 | 周菊明
2017-05-14 | 12:30 | SP8 | 17006900 | 228 |  | 浅了 | 17.5 | 6 | 1 | 99.37 | PASS | PASS | 12级残 | 微量 | 少量 | 少量多 | 有残 |  |  | 70OK60微残 | 李小娟
2017-05-14 | 13:30 | HD24HF | 17006901 | 79 |  |  | 17.5 |  |  | 入图库 | PASS | PASS | 10级残 | 微量 | 少量 | 有残 | 显不净 |  |  |  | 李小娟
2017-05-15 | 8:00 | HD2 1 | 17006811 | 128 | 85 |  | 20 |  |  | 99.57 | PASS | PASS | 10级 | 微量 | 少量 | 有残 | 严残 |  |  |  | 黄桂泉
2017-05-15 | 8:00 | 8BKT11 | 17006677 | 260 | 172 | PASS | 20 | 1 | 0 | 99.68 | PASS | PASS | 10级 | 微量 | 少量 | 有残 | 严残 |  |  | 1100K100断 | 黄桂泉
2017-05-15 | 8:00 | W1 | 17006801 | 220 | 186 | PASS | 20 | 4.5 | 12.5 | 99.25 | PASS | PASS | 8级 | 微量 | 少量多 | 严残 |  |  |  |  | 黄桂泉
2017-05-15 | 9:00 | HD2 2 | 17006810 | 128 | 80 |  | 20 |  |  | 99.74 | PASS | PASS | 9级 | 微量 | 少量 | 有残 | 严残 |  |  |  | 黄桂泉
2017-05-15 | 9:00 | HD2 2 | 17006811 | 122 | 75 |  | 20 |  |  |  | PASS | PASS | 9级 | 微量 | 少量 | 有残 | 严残 |  |  |  | 黄桂泉
2017-05-15 | 9:00 | HD12 | 17006745 | 75 | 40 |  | 20 |  |  | 99.84 | PASS | PASS | 9级 | 微量 | 少量 | 有残 | 严残 |  |  |  | 黄桂泉
2017-05-15 | 9:00 | 30G10 | 17006791 | 140 | 103 | 偏黄 | 20 | 4.5 | 4.5 | 99.65 | PASS | PASS | 11级 | 微量 | 少量 | 有残 | 严残 |  |  | 50OK40微残 | 黄桂泉
2017-05-15 | 9:00 | HD2 1 | 17006810 | 125 | 78 |  | 20 |  |  | 99.55 | PASS | PASS | 10级 | 微量 | 少量 | 有残 | 严残 |  |  |  | 黄桂泉
2017-05-15 | 9:30 | 6GHBS | 17006790 | 275 | 213 | PASS | 20 | 2 | 10.5 | 99.55 | PASS | PASS | 8级 | 微量 | 少量 | 有残 | 严残 |  |  | 800K70断 | 黄桂泉
2017-05-15 | 11:00 | GH44 | 17006789 | 265 | 200 | PASS | 20 | 2.5 | 10.5 | 99.37 | PASS | PASS | 10级 | 微量 | 少量 | 有残 | 严残 |  |  | 100OK90断 | 黄桂泉 |  | 对比17002566红外99.55 样
2017-05-15 | 11:00 | SP8T3 | 17006798 | 220 | 135 | PASS | 20 | 3.5 | 1.2 | 99.42 | PASS | PASS | 11级 | 微量 | 少量 | 有残 | 严残 |  |  | 900K80断 | 黄桂泉
2017-05-15 | 11:00 | SP8T3 | 17006797 | 220 | 130 | PASS | 20 | 3.5 | 1.2 | 99.55 | PASS | PASS | 11级 | 微量 | 少量 | 有残 | 严残 |  |  | 900K80断 | 黄桂泉
2017-05-15 | 11:00 | 8G04 | 17006816 | 235 | 182 | PASS | 20 | 2 | 6.5 | 99.28 | PASS | PASS | 10级 | 微量 | 少量 | 有残 | 严残 |  |  | 900K80断 | 黄桂泉
2017-05-15 | 11:00 | 44G | 17006820 | 232 | 183 | PASS | 20 | 3 | 8 | 99.45 | PASS | PASS | 10级残 | 微量 | 少量 | 有残 | 严残 |  |  | 100OK90断 | 黄桂泉 |  | 样
2017-05-15 | 11:00 | HD7 2 | 17006780 | 145 | 110 |  | 20 |  |  | 99.17 | PASS | PASS | 10级 | 微量 | 少量 | 有残 | 严残 |  |  |  | 黄桂泉
2017-05-15 | 11:00 | HD2101 | 17006813 | 108 | 45 |  | 20 |  |  | 99.26 | PASS | PASS | 10级 | 微量 | 少量 | 有残 | 严残 |  |  |  | 黄桂泉
2017-05-15 | 11:00 | HD7 1 | 17006780 | 145 | 110 |  | 20 |  |  | 99.33 | PASS | PASS | 10级 | 微量 | 少量 | 有残 | 严残 |  |  |  | 黄桂泉
2017-05-15 | 12:00 | 黄浆 | 5--10-1 | 206 |  | PASS | 20 | [13 empty] | 谭娇娇
2017-05-15 | 12:00 | 湿绿油色浆F | 17006374 |  |  | PASS | 20 | [13 empty] | 谭娇娇
2017-05-15 | 13:30 | 6GHBS | 17006822 | 275 | 208 | PASS | 20 | 2.5 | 11 | 99.42 | PASS | PASS | 10级 | 微量 | 少量 | 有残 | 严残 |  |  | 900K80断 | 谭娇娇 |  | 对比17002566红外99.42
2017-05-15 | 13:30 | DSP66HF01 | 17006788 | 200 | 196 | PASS | 20 | 2 | 8 | 99.65 | PASS | PASS | 10级 | 微量 | 少量 | 有残 | 严残 |  |  |  | 谭娇娇
2017-05-15 | 13:30 | 09BL6加深 | 17006834 | 270 | 210 | PASS | 20 | 3.1 | 3.8 | 99.51 | 有气泡 | PASS | 10级 | 微量 | 少量 | 有残 | 严残 |  |  | 1100K100断 | 谭娇娇
2017-05-15 | 13:30 | 8BKT | 17006753 | 265 | 180 | PASS | 20 | 0.8 | 0.4 | 99.68 | PASS | PASS | 10级 | 微量 | 少量 | 有残 | 严残 |  |  | 全 断 | 谭娇娇
2017-05-15 | 13:30 | HD5(1) | 17006742 | 78 | 49 |  | 20 |  |  | 99.52 | PASS | PASS | 10级 | 微量 | 少量 | 有残 | 严残 |  |  |  | 周菊明
2017-05-15 | 13:30 | HD25(1) | 17006812 | 135 | 95 |  | 20 |  |  | 99.88 | PASS | PASS | 10级 | 微量 | 少量 | 有残 | 严残 |  |  |  | 周菊明
2017-05-15 | 14:30 | SP8T3 | 17006827 | 208 | 126 | PASS | 20 | 2.5 | 0.5 | 99.65 | PASS | PASS | 10级 | 微量 | 少量 | 有残 | 严残 |  |  | 900K80断 | 周菊明
2017-05-15 | 14:30 | 8BL2 | 17006752 | 232 | 183 | PASS | 20 | 1.8 | 2.8 | 99.57 | PASS | PASS | 9级 | 微量 | 少量 | 有残 | 严残 |  |  | 1100K100断 | 周菊明
2017-05-15 | 14:30 | 8G26 | 17006830 | 230 | 182 | PASS | 20 | 1.8 | 5.5 | 9.81 | PASS | PASS | 10级 | 微量 | 少量 | 有残 | 严残 |  |  | 900K80断 | 周菊明
2017-05-15 | 14:30 | 8G04建业 | 17006819 | 188 | 134 | PASS | 20 | 2.5 | 7 | 99.57 | PASS | PASS | 10级 | 微量 | 少量 | 有残 | 严残 |  |  | 900K80断 | 周菊明
2017-05-15 | 14:30 | GH1801 | 17006785 | 370 | 230 | PASS | 20 | 2 | 7 | 99.68 | PASS | PASS | 10级 | 微量 | 少量 | 有残 | 严残 |  |  | 70oK 60断 | 周菊明
2017-05-15 | 15:30 | 32G | 17006821 | 261 | 203 | PASS | 20 | 1.5 | 3.5 | 99.51 | PASS | PASS | 10级 | 微量 | 少量 | 有残 | 严残 |  |  | 800K70断 | 周菊明
2017-05-15 | 15:30 | GH4001 | 17006857 | 335 | 267 | PASS | 20 | 2 | 7 | 99.75 | PASS | PASS | 10级 | 微量 | 少量 | 有残 | 严残 |  |  | 100OK,90断 | 周菊明
2017-05-15 | 15:30 | 28GHB | 17006782 | 190 |  | PASS | 20 | 2.5 | 6 | 99.75 | PASS | PASS | 10级 | 微量 | 少量 | 有残 | 严残 |  |  |  | 周菊明
2017-05-15 | 15:30 | 湿绿油色浆F | 17006861 | 11.8 |  | PASS | 20 | [13 empty] | 周菊明
2017-05-15 | 17:30 | 8G04 | 17006818 | 235 | 182 | PASS | 20 | 2 | 7.8 | 99.86 | PASS | PASS | 10级残 | 微量 | 少量 | 有残 | 严残 |  |  | 80oK 70微残 | 李小娟
2017-05-15 | 19:30 | SK3603 | 17006674 | 350 |  | PASS | 20 |  |  | 99.53 | PASS | PASS | 13级残 | 微量 | 少量 | 少量多 | 有残 |  |  |  | 李小娟
2017-05-15 | 19:30 | SP8T3 | 17006826 | 204 |  | PASS | 20 | 3 | 1.5 | 99.49 | PASS | PASS | 11级 | 微量 | 少量 | 少量多 | 有残 |  |  | 70OK60微残 | 李小娟
2017-05-15 | 19:30 | HD25(2) | 17006812 | 138 | 78 |  | 20 |  |  | 99.63 | PASS | PASS | 10级 | 微量 | 少量 | 有残 | 严残 |  |  |  | 李小娟
2017-05-15 | 21:00 | 8R2 | 17006754 | 268 | 194 | PASS | 20 | 3 | 1.5 | 98.62 | PASS | PASS | 10级残 | 微量 | 少量 | 有残 | 显不净 |  |  | 900K80断 | 李建丽
2017-05-15 | 21:00 | 8G04 | 17006849 | 238 |  | PASS | 20 | 2 | 7 | 99.75 | PASS | PASS | 10级残 | 微量 | 少量 | 有残 | 显不净 |  |  | 80oK 70微残 | 李建丽 |  | 样
2017-05-15 | 21:00 | 8G04 | 17006967 | 237 |  | PASS | 20 | 2 | 7.5 | 99.86 | PASS | PASS | 10级 | 微量 | 少量 | 有残 | 显不净 |  |  | 800K70断 | 李建丽
2017-05-15 | 21:00 | 44G01 | 17006851 | 240 | 183 | PASS | 20 | 2 | 8 | 99.76 | PASS | PASS | 10级残 | 微量 | 少量 | 有残 | 显不净 |  |  | 90OK,80残 | 李建丽 |  | 下一箱
2017-05-15 | 23:00 | 8G04 | 17006914 | 238 | 182 | PASS | 20 | 2 | 7 | 99.28 | PASS | PASS | 10级 | 微量 | 少量 | 有残 | 严残 |  |  | 800K70断 | 李建丽
2017-05-15 | 23:00 | HD5(2) | 17006742 | 78 |  |  | 20 |  |  | 99.45 | PASS | PASS | 10级残 | 微量 | 少量 | 有残 | 严残 |  |  |  | 李小娟
2017-05-15 | 24:00 | GH1602 | 17006054 | 278 | 202 | PASS | 20 | 2 | 1 | 99.17 | PASS | PASS | 10级 | 微量 | 少量 | 有残 | 严残 |  |  | 80OK70微残 | 李小娟
2017-05-15 | 24:00 | GL5金像 | 17006853 | 123 | 89 | 浅了 | 20 | 3 | 9 | 99.26 | PASS | PASS | 10级残 | 微量 | 少量 | 有残 | 严残 |  |  | 800K70断 | 李小娟
2017-05-15 | 24:00 | 9G色浆C | 5--15-3 |  |  | PASS | 20 | [13 empty] | 李小娟
2017-05-16 | 8:00 | 8BKH2 | 17006824 | 242 |  | 浅了 | 20 |  |  | 99.57 | PASS | PASS | 10级 | 微量 | 少量 | 有残 | 严残 |  |  |  | 谭娇娇
2017-05-16 | 8:00 | MG3101深联 | 17006870 | 260 | 173 | 浅了 | 20 |  |  | 99.81 | PASS | PASS | 12级残 | 微量 | 少量 | 有残 | 严残 |  |  |  | 谭娇娇 |  | 样
2017-05-16 | 8:00 | HD2 (1) | 17006779 | 130 |  |  | 20 |  |  | 99.57 | PASS | PASS | 10级 | 微量 | 少量 | 有残 | 严残 |  |  |  | 谭娇娇
2017-05-16 | 9:30 | MBK01 | 17006902 | 115 | 92 | PASS | 20 | 3 | 0.3 | 99.28 | PASS | PASS | 11级残 | 微量 | 少量 | 有残 | 严残 |  |  | 100OK,90断 | 周菊明
2017-05-16 | 9:30 | SP02深圳崇达 | 17006865 | 225 | 140 | PASS | 20 | 5 | 0.5 | 99.47 | PASS | PASS | 11级残 | 微量 | 少量 | 有残 | 严残 |  |  |  | 周菊明
2017-05-16 | 9:30 | 8BL16金像 | 17006889 | 129 | 105 | PASS | 20 | 4.5 | 3.5 | 99.52 | PASS | PASS | 11级残 | 微量 | 少量 | 有残 | 严残 |  |  | 1100K100断 | 周菊明
2017-05-16 | 9:30 | GH15 | 17006885 | 265 | 205 | PASS | 20 | 3.5 | 6 | 99.63 | PASS | PASS | 11级残 | 微量 | 少量 | 有残 | 烤死一半 |  |  | 90oK 80微残 | 周菊明
2017-05-16 | 10:30 | 6GHB深色 | 17006883 | 219 | 182 | 深了 | 20 | 2 | 7 | 99.66 | PASS | PASS | 11级 | 微量 | 少量 | 有残 | 严残 |  |  | 800K70断 | 周菊明
2017-05-16 | 10:30 | HD2 (1) | 17006709 | 125 | 82 |  | 20 |  |  | 99.81 | PASS | PASS | 11级 | 微量 | 少量 | 有残 | 严残 |  |  |  | 周菊明
2017-05-16 | 10:30 | 8G04 | 17006850 | 230 | 182 | PASS | 20 | 2.5 | 6 | 99.37 | PASS | PASS | 11级 | 微量 | 少量 | 有残 | 严残 |  |  | 900K80断 | 周菊明
2017-05-16 | 10:30 | SP02深圳崇达 | 17006864 | 222 | 135 | PASS | 20 | 3.5 | 1.5 | 99.65 | PASS | PASS | 11级 | 微量 | 少量 | 有残 | 严残 |  |  | 900K80断 | 周菊明
2017-05-16 | 11:00 | 6GHB10 | 17006924 | 290 |  | 色相不一样 | 20 | 3.5 | 4 | 99.65 | PASS | PASS | 11级 | 微量 | 少量 | 有残 | 严残 |  |  |  | 李建丽
2017-05-16 | 11:00 | HD2 2 | 17006779 | 125 | 80 |  | 20 |  |  | 99.79 | PASS | PASS | 11级 | 微量 | 少量 | 有残 | 严残 |  |  |  | 李建丽
2017-05-16 | 12:00 | HB31 | 17006731 | 150 | 110 |  | 30 |  |  | 98.48 | PASS | PASS | 11级 | 微量 | 少量 | 有残 | 严残 |  |  |  | 李建丽
2017-05-16 | 13:30 | HD25 1 | 17006880 | 135 | 92 |  | 20 |  |  | 99.57 | PASS | PASS | 11级 | 微量 | 少量 | 有残 | 严残 |  |  |  | 李建丽
2017-05-16 | 13:30 | HD2 2 | 17006709 | 126 | 80 |  | 20 |  |  | 99.36 | PASS | PASS | 11级 | 微量 | 少量 | 有残 | 严残 |  |  |  | 李建丽
2017-05-16 | 13:30 | 23GHB江西深联 | 17006886 | 270 | 215 | 色相不一样 | 20 | 2.5 | 6 | 99.88 | PASS | PASS | 11级 | 微量 | 少量 | 有残 | 严残 |  |  | 900K80断 | 李建丽
2017-05-16 | 13:30 | SP8T306 | 17006968 | 220 | 130 |  | 20 | 3 | 2.5 | 99.75 | PASS | PASS | 11级 | 微量 | 少量 | 有残 | 严残 |  |  | 900K80断 | 李建丽
2017-05-16 | 13:30 | 09BL6加深 | 17006859 | 268 | 205 |  | 20 | 3 | 4 | 99.86 | 有气泡 | PASS | 11级 | 微量 | 少量 | 有残 | 严残 |  |  | 1100K100断 | 周菊明
2017-05-16 | 14:30 | 8BK | 17006890 | 200 | 172 | 稍深 | 20 | 2.5 | 4 | 99.76 | PASS | PASS | 9级残 | 微量 | 少量 | 有残 | 严残 |  |  | 140OK130微残 | 周菊明
2017-05-16 | 14:30 | HD25 2 | 17006880 | 135 | 92 |  | 20 |  |  | 99.28 | PASS | PASS | 10级 | 微量 | 少量 | 有残 | 严残 |  |  |  | 周菊明
2017-05-16 | 14:30 | 8BL16 | 17006793 | 125 | 89 |  | 20 | 3 | 3.5 | 99.45 | PASS | PASS | 10级 | 微量 | 少量 | 有残 | 严残 |  |  | 100OK,90断 | 周菊明
2017-05-16 | 14:30 | GH1602 | 17006855 | 270 | 200 |  | 20 | 2.5 | 7 | 99.67 | PASS | PASS | 10级 | 微量 | 少量 | 有残 | 显不净 |  |  | 80oK 70微残 | 周菊明
2017-05-16 | 14:30 | 44G | 17006917 | 240 | 180 |  | 20 | 2 | 6 | 99.67 | PASS | PASS | 10级 | 微量 | 少量 | 有残 | 显不净 |  |  | 90oK 80微残 | 周菊明
2017-05-16 | 15:30 | 固化剂返工油 | 90#桶 |  |  |  | 20 |  |  |  | PASS | PASS | [8 empty] | 李建丽
2017-05-16 | 17:30 | 色浆Ｆ | 5-15-4 |  |  |  | 20 |  |  |  | PASS | PASS | [8 empty] | 李建丽
2017-05-16 | 17:30 | 9G201永隆 | 17006887 | 268 | 182 | PASS | 20 | 2 | 0.5 | 99.33 | PASS | PASS | 11级残 | 微量 | 少量 | 有残 | 严残 |  |  | 70oK 60断 | 李小娟
2017-05-16 | 17:30 | HB16 | 17006815 | 74 |  |  | 20 |  |  | 99.42 | PASS | PASS | 11级残 | 微量 | 少量 | 少量多 | 有残 |  |  |  | 李小娟
2017-05-16 | 17:30 | 8G04 | 17006966 | 230 | 180 | PASS | 20 | 3.5 | 6.5 | 99.58 | PASS | PASS | 10级 | 微量 | 少量 | 有残 | 显不净 |  |  | 90oK 80微残 | 李小娟
2017-05-16 | 17:30 | 8BL2 | 17006823 | 235 | 203 | PASS | 20 | 2.7 | 5.5 | 99.49 | PASS | PASS | 9级 | 微量 | 少量 | 有残 | 严残 |  |  | 110OK100断 | 李小娟
2017-05-16 | 17:30 | HB1603 | 17006965 | 75 | 42 |  | 20 |  |  | 99.27 | PASS | PASS | 11级残 | 微量 | 少量 | 少量多 | 有残 |  |  |  | 李小娟
2017-05-16 | 17:30 | 8G04 | 17006915 | 235 | 203 | PASS | 20 | 3.5 | 9 | 99.65 | PASS | PASS | 10级 | 微量 | 少量 | 有残 | 显不净 |  |  | 800K70断 | 李小娟
2017-05-16 | 20:00 | GL5金像 | 17006919 | 127 | 92 | 浅了 | 20 | 2 | 9 | 99.79 | PASS | PASS | 10级 | 微量 | 少量 | 有残 | 严残 |  |  | 80oK 70微残 | 李小娟
2017-05-16 | 20:00 | 8BL2 | 17006926 | 227 | 186 |  | 20 | 3 | 6 | 99.63 | PASS | PASS | 9级 | 微量 | 少量 | 有残 | 严残 |  |  | 110OK100残 | 李小娟
2017-05-16 | 20:00 | HB1604 | 17006969 | 50 |  |  | 20 |  |  | 入图库 | PASS | PASS | 11级残 | 微量 | 少量 | 少量多 | 有残 |  |  |  | 李小娟
2017-05-16 | 21:00 | MG3101深联 | 17006934 | 260 | 170 | PASS | 20 | 2.5 | 1 | 99.17 | PASS | PASS | 11级残 | 微量 | 少量 | 有残 | 有残 |  |  | 70OK60微残 | 黄桂泉
2017-05-16 | 21:00 | 8G01永隆 | 17006918 | 85 | 63 | PASS | 20 | 4.5 | 6 | 99.63 | PASS | PASS | 9级 | 微量 | 少量 | 有残 | 有残 |  |  | 90oK 80微残 | 黄桂泉
2017-05-16 | 21:00 | SP8T303 | 17006964 | 220 | 138 |  | 20 | 5.5 | 1 | 99.55 | PASS | PASS | 10级 | 微量 | 少量 | 少量多 | 有残 |  |  | 70OK60微残 | 黄桂泉
2017-05-16 | 21:00 | 湿黄油色浆B | 5/15/2 | 220 |  | 深了 | 20 | [13 empty] | 黄桂泉
2017-05-16 | 22:30 | 8G04 | 17006916 | 238 | 180 | PASS | 20 | 2 | 9.5 | 99.75 | PASS | PASS | 10级残 | 微量 | 少量 | 有残 | 严残 |  |  | 80oK 70微残 | 黄桂泉
2017-05-16 | 22:30 | HD8 无卤素 | 17006881 | 107 | 66 |  | 20 |  |  | 99.36 | PASS | PASS | 10级 | 微量 | 少量 | 有残 | 严残 |  |  |  | 黄桂泉
2017-05-16 | 22:30 | GH10 | 17006884 | 242 |  | 浅了 | 20 | 3 | 10 | 99.58 | PASS | PASS | 9级 | 微量 | 少量 | 有残 | 严残 |  |  | 100OK90微残 | 黄桂泉
2017-05-17 | 8:00 | 8G01中京 | 17006951 | 278 | 202 | PASS | 20 | 2.5 | 8 | 99.38 | PASS | PASS | 10级 | 微量 | 少量 | 有残 | 显不净 |  |  | 100OK,90断 | 周菊明
2017-05-17 | 8:00 | 8G01中京 | 17006952 | 274 | 200 | PASS | 20 | 2 | 8.5 | 99.59 | PASS | PASS | 10级 | 微量 | 少量 | 有残 | 显不净 |  |  | 100OK,90断 | 周菊明
2017-05-17 | 8:00 | HD8(1) | 17006911 | 110 | 58 |  | 20 |  |  | 99.38 | PASS | PASS | 10级 | 微量 | 少量 | 有残 | 严残 |  |  |  | 周菊明
2017-05-17 | 8:00 | HB1606 | 17006971 | 76 | 42 |  | 20 |  |  | 99.46 | PASS | PASS | 10级 | 微量 | 少量 | 有残 | 严残 |  |  |  | 周菊明
2017-05-17 | 9:00 | HD2 (1) | 17006944 | 122 | 80 |  | 20 |  |  | 99.67 | PASS | PASS | 10级 | 微量 | 少量 | 有残 | 严残 |  |  |  | 黄桂泉
2017-05-17 | 9:00 | HD2 (2) | 17006944 | 125 | 80 |  | 20 |  |  | 99.67 | PASS | PASS | 10级 | 微量 | 少量 | 有残 | 严残 |  |  |  | 黄桂泉
2017-05-17 | 9:30 | GH17 | 17006920 | 268 | 203 | PASS | 20 | 3.5 | 9 | 99.58 | PASS | PASS | 11级 | 微量 | 少量 | 有残 | 严残 |  |  | 900K80断 | 黄桂泉 |  | 下一箱
2017-05-17 | 10:30 | HD15 | 17006947 | 120 | 82 |  | 20 |  |  | 入图库 | PASS | PASS | 10级 | 微量 | 少量 | 有残 | 严残 |  |  |  | 黄桂泉
2017-05-17 | 10:30 | 8BL16金像 | 17006860 | 130 | 100 | PASS | 20 | 3 | 6 | 99.68 | PASS | PASS | 10级残 | 微量 | 少量 | 有残 | 严残 |  |  | 900K80断 | 黄桂泉
2017-05-17 | 10:30 | HD24 | 17006848 | 110 | 56 |  | 20 |  |  | 99.78 | PASS | PASS | 10级 | 微量 | 少量 | 有残 | 严残 |  |  |  | 黄桂泉
2017-05-17 | 10:30 | SP8T304 | 17006972 | 218 | 128 | PASS | 20 | 11.5 | 8.5 | 98.87 | PASS | PASS | 10级 | 微量 | 少量 | 有残 | 严残 |  |  | 70OK60断 | 黄桂泉
2017-05-17 | 11:00 | 8BL205 | 17006954 | 238 | 185 | PASS | 20 |  |  | 99.64 | PASS | PASS | 10级 | 微量 | 少量 | 有残 | 严残 |  |  |  | 黄桂泉
2017-05-17 | 12:00 | 6GHB | 17006923 | 262 | 201 | 偏黄 | 20 | 2.5 | 7 | 99.61 | PASS | PASS | 10级 | 微量 | 少量 | 有残 | 显不净 |  |  |  | 黄桂泉
2017-05-17 | 12:00 | SK40HF01 | 17006973 | 190 | 148 | 色相不一样 | 20 |  |  | 99.37 | PASS | PASS | 10级 | 微量 | 少量 | 有残 | 严残 |  |  |  | 黄桂泉
2017-05-17 | 12:00 | 湿黄油色浆B（SP） | 5/16/1 | 180 |  | PASS | 20 | [13 empty] | 黄桂泉
2017-05-17 | 13:30 | GH1801 | 17006950 | 368 | 255 | PASS | 20 |  |  | 99.26 | PASS | PASS
2017-05-17 | 13:30 | GH1602 | 17006922 | 275 | 205 | PASS | 20 |  |  | 99.37 | PASS | PASS
2017-05-17 | 13:30 | HB50 | 17006912 | 75 | 41 |  | 20 |  |  | 99.04 | PASS | PASS
2017-05-17 | 14:30 | 9G | 17006988 | 240 | 188
2017-05-17 | 14:30 | 蓝浆B | 5-16-5- | 70
2017-05-17 | 14:30 | HD31(1) | 17006910 | 110 | 65
2017-05-17
2017-05-17
2017-05-17
2017-05-17
2017-05-17
2017-05-17
2017-05-17
Note on G4: Wan: 所有油墨
Note on H4: Wan: 所有油墨,单位um
Note on E4: Wan: 所有油墨,单位dpa.s/25摄氏度
Note on F4: Wan: H-8100/H-9100
Note on I4: Wan: H-8100/H-9100
Note on J4: Wan: H-8100/H-9100
Note on K4: Wan: 所有油墨
Note on L4: Wan: 所有油墨
Note on M4: Wan: 油墨预烤干后不粘菲林
Note on N4: Wan: 曝光级数（需要曝光的）
Note on O4: Wan: H-8100/H-9100 干净,微量,少量,少量多, 有残(黄光看的出),严残(黄光明显),烤死一半,完全烤死
Note on P4: Wan: H-8100/H-9100 干净,微量,少量,少量多, 有残(黄光看的出),严残(黄光明显),烤死一半,完全烤死
Note on Q4: Wan: H-8100/H-9100 干净,微量,少量,少量多, 有残(黄光看的出),严残(黄光明显),烤死一半（边角绿色残留）,完全烤死（完全绿色残留）
Note on R4: Wan: H-8100/H-9100 干净,微量,少量,少量多, 有残(黄光看的出),严残(黄光明显),烤死一半（边角绿色残留）,完全烤死（完全绿色残留）
Note on S4: Wan: H-9100/H-8100 干净,微量,少量,少量多, 有残(黄光看的出),严残(黄光明显),烤死一半（边角绿色残留）,完全烤死（完全绿色残留）
Note on T4: Wan: H-8100/H-9100 干净,微量,少量,少量多, 有残(黄光看的出),严残(黄光明显),烤死一半（边角绿色残留）,完全烤死（完全绿色残留）
Note on U4: Wan: H-8100/H-9100 塞孔除外， 黑油、白油爆正常阻焊油的能量 其他油曝阻焊油一半的能量
Note on W4: Wan: 湿膜预烤后硬度； UV绿油固化后硬度； 湿绿油后烤后的硬度（如果后烤）
Note on X4: Wan: UV绿油画百格，3M胶带拉； 阻焊绿油后烤后画百格，胶带拉； 热固化油墨
Note on Y4: Wan: UV绿油 H-8100/H-9100若有后烤
Note on C4406: Administrator:周费亮同意写装，红外98.86
Note on C4492: Administrator:周费亮同意写装
Note on C4614: Administrator: 3/30号周费亮通知写装
Note on C4597: Administrator: 工艺通知写装，周费亮 3/31
Note on C4695: Administrator: 经理同意写装
Note on C4959: Administrator:周费亮
Note on C4987: Administrator: 工艺
Note on C5057: Administrator:黄滨确认颜色写装
Note on C5086: Administrator: 黄滨同意写装
Note on D5355: Administrator: 黄滨
Note on D5384: Administrator: 以装
Note on D5637: Administrator: 工艺
Note on C4650: Administrator: 稍浅经理同意写装
Note on C5748: Administrator: 周费亮通知写装
Note on C5747: Administrator:颜色绿，经理同意写装
Note on C5750: Administrator: 颜色浅了，红外98.95经理同意写装,
Note on C5776: Administrator: 周费亮通知换为标样，写装
Note on C5780: Administrator: 周费亮通知换为标样，写装
Note on C5798: Administrator: 经理说写装
Note on C6069: Administrator: 粘度低44ＰＳ经理同意写装
Note on C6153: Administrator: 黄滨通知写装，留标样。
Note on C6182: Administrator: 经理通知写装
Note on C6188: Administrator: 技术部付强同意写装
Note on C6203: Administrator: 经理同意写装
Note on C6286: Administrator: 工艺同意写装
Note on C6316: Administrator:经理通知跟正常9Ｇ201对比颜色ＯＫ写装
Note on C6315: Administrator: 技术部付强通知写装
Note on C6300: Administrator: 技术部付强通知写装
Note on C6297: Administrator: 技术部付强通知写装
Note on C6364: Administrator: 周费亮重新取样99.12

## FQC湿膜表格
FQC湿膜检测记录（注意：添加记录后记得保存一下Ctrl+S）
RD-JL-PZ-J01-2
|  |  |  | A组项目（膜固化前） | [5 empty] | B组项目（膜固化后）
检测日期 | 时间 | 品名 | 批号 | 粘度 | 外观颜色 | 细度 | 红外图谱 | 板面效果 | 固化性 | 硬度 | 附着力 | 针孔测试 | 叠板 | 感光性 | 显影性 | 隔夜曝光级数 | 隔夜显影 | 解像性 | 去膜性 | 耐化学性 | 检测员
2016-11-11 | 8:30 | A-9000 | 16015742 | 64 | 稍深 | 17.5 | 99.25 | PASS | PASS |  |  |  |  | 5级 | 微量 |  |  | PASS | PASS | PASS | 李小娟
2016-11-11 | 8:30 | A-9060A01 | 16015745 | 11.8 |  | 17.5 | 99.89 | PASS | PASS | <6B | PASS | PASS | PASS | 5级 | 微量 |  |  | PASS | PASS | PASS | 李小娟
2016-11-11 |  | A-9060B四厂 | 16015743 | 21 |  | 17.5 | 99.76 | PASS | PASS | 4B | PASS | PASS | PASS | 6级 | 微量 |  |  | PASS | PASS | PASS | 李小娟
2016-11-11 |  | A-9060B四厂 | 16015775 | 20 |  | 17.5 | 99.85 | PASS | PASS | 3B | PASS | PASS | PASS | 6级 | 微量 |  |  | PASS | PASS | PASS | 李小娟
2016-11-11 |  | A-9060C01 | 16015801 | 96" | PASS | 17.5 | 99.89 | PASS | PASS | <6B | PASS | PASS | PASS | 5级 | 微量 |  |  | PASS | PASS | PASS | 李建丽
2016-11-11 |  | A-9060C深蓝 | 16015778 | 11.8 | PASS | 17.5 | 99.84 | PASS | PASS | <6B | PASS | PASS | PASS | 5级 | 微量 |  |  | PASS | PASS | PASS | 李建丽
2016-11-11 |  | A-9000 | 16015774 | 66 | 稍深 | 17.5 | 99.69 | PASS | PASS |  |  |  |  | 6级 | 微量 |  |  | PASS | PASS | PASS | 李建丽
2016-11-11 |  | A-9000 | 16015773 | 65 | PASS | 17.5 | 99.91 | PASS | PASS |  |  |  |  | 6级 | 微量 |  |  | PASS | PASS | PASS | 李建丽
2016-11-11 |  | A-9060C无色试样 | 16015872 | 11.5 |  | 17.5 | 97.15 | PASS | PASS | <6B |  | PASS | PASS | 6级残 | 微量 |  |  | PASS | PASS | PASS | 李建丽
2016-11-11 |  | A-9060C深蓝 | 16015815 | 11.5 | PASS | 17.5 | 99.65 | PASS | PASS | <6B | PASS | PASS | PASS | 6级残 | 微量 |  |  | PASS | PASS | PASS | 周菊明
2016-11-11 |  | A-9000B1 | 16015810 | 63 | PASS | 20 | 99.36 | PASS | PASS |  | PASS |  |  | 8级 | 微量 |  |  | PASS | PASS | PASS | 周菊明
2016-11-12 | 8:00 | A-9000A10 | 16015811 | 45 | PASS | 17.5 | 99.42 | PASS | PASS |  | PASS |  |  | 6级 | 微量 |  |  | PASS | PASS | PASS | 谭娇娇
2016-11-12 | 8:00 | A-9060C深蓝 | 16015816 | 11.8 | PASS | 17.5 | 99.77 | PASS | PASS | <6B | PASS | PASS | PASS | 6级 | 微量 |  |  | PASS | PASS | PASS | 谭娇娇
2016-11-12 | 8:00 | A-9000华东办 | 16015842 | 64 | 深了 | 17.5 | 99.89 | PASS | PASS |  | PASS |  |  | 6级 | 微量 |  |  | PASS | PASS | PASS | 谭娇娇
2016-11-12 | 8:00 | A-9080夏日 | 16015877 | 24 | PASS | 20 | 99.94 | PASS | PASS |  | PASS |  | PASS | 7级 | 微量 |  |  | PASS | PASS | PASS | 谭娇娇
2016-11-12 | 10:00 | A-9060C有色 | 16015848 | 11.7 | PASS | 17.5 | 99.81 | PASS | PASS | 6B | PASS | PASS | PASS | 6级 | 微量 |  |  | PASS | PASS | PASS | 李建丽
2016-11-12 | 10:00 | A-9060C03 | 16015812 | 22 | 浅了 | 17.5 | 99.68 | PASS | PASS | 5B | PASS | PASS | PASS | 6级 | 微量 |  |  | PASS | PASS | PASS | 李建丽
2016-11-12 | 10:30 | A-9000B1 | 16015809 | 66 | PASS | 20 | 99.55 | PASS | PASS |  |  |  |  | 8级 | 微量 |  |  | PASS | PASS |  | 李小娟
2016-11-12 | 10:30 | A-9000A10 | 16015844 | 47 | PASS | 20 | 99.89 | PASS | PASS |  |  |  |  | 6级 | 微量 |  |  | PASS | PASS |  | 李小娟
2016-11-12 | 10:30 | A-9000华东办 | 16015843 | 66 | 深了 | 17.5 | 99.87 | PASS | PASS |  |  |  |  | 6级 | 干净 |  |  | PASS | PASS |  | 李小娟
2016-11-12 | 12:00 | A-9060A金象 | 16015813 | 11.8 |  | 17.5 | 99.64 | PASS | PASS |  |  |  | PASS | 5级 | 微量 |  |  | PASS | PASS | PASS | 谭娇娇
2016-11-12 | 12:00 | A-9060B二厂 | 16015846 | 11.7 | PASS | 17.5 | 99.48 | PASS | PASS | 6B | PASS | PASS | PASS | 5级 | 微量 |  |  | PASS | PASS | PASS | 李建丽
2016-11-12 | 13:30 | A-9060A金象 | 16015814 | 11.8 |  | 17.5 | 99.47 | PASS | PASS | <6B | PASS | PASS | PASS | 5级 | 微量 |  |  | PASS | PASS | PASS | 谭娇娇
2016-11-12 | 13:30 | A-9060B二厂 | 16015847 | 11.8 |  | 17.5 | 99.65 | PASS | PASS | <6B | PASS | PASS | PASS | 6级 | 微量 |  |  | PASS | PASS | PASS | 谭娇娇
2016-11-12 | 14:00 | A-9060B四厂 | 16015845 | 19 |  | 17.5 | 99.59 | PASS | PASS | 4B | PASS | PASS | PASS | 6级 | 微量 |  |  | PASS | PASS | PASS | 谭娇娇
2016-11-12 | 19:00 | A-9060C崇达 | 16015884 | 10.9 | PASS | 20 | 99.94 | PASS | PASS | <6B | PASS | PASS | PASS | 6级残 | 微量 |  |  | PASS | PASS | PASS | 周菊明
2016-11-12 | 19:00 | A-9000A1 | 16015880 | 45 | 稍深 | 20 | 99.49 | PASS | PASS |  |  |  | PASS | 7级残 | 微量 |  |  | PASS | PASS | PASS | 周菊明
2016-11-12 | 22:00 | A-9000 | 16015879 | 62 | PASS | 20 | 99.54 | PASS | PASS |  |  |  |  | 6级 | 微量 |  |  | PASS | PASS | PASS | 周菊明
2016-11-12 | 22:30 | A-9060C崇达 | 16015885 | 11.5 | PASS | 17.5 | 99.58 | PASS | PASS | <6B | PASS | PASS | PASS | 6级残 | 微量 |  |  | PASS | PASS | PASS | 黄桂泉
2016-11-12 | 22:30 | A-9060A有色新 | 16015881 | 21 | PASS | 17.5 | 99.76 | PASS | PASS | 3B | PASS | PASS | PASS | 6级 | 微量 |  |  | PASS | PASS | PASS | 黄桂泉
2016-11-14 | 9:30 | A-9060A金象 | 16015917 | 11.3 | PASS | 20 | 99.96 | PASS | PASS | <6B | PASS | PASS | PASS | 5级 | 微量 |  |  | PASS | PASS | PASS | 黄桂泉
2016-11-14 | 9:30 | A-9060A01 | 16015882 | 11.2 | PASS | 20 | 99.65 | PASS | PASS | 4B | PASS | PASS | PASS | 5级 | 微量 |  |  | PASS | PASS | PASS | 黄桂泉
2016-11-14 | 9:30 | A-9000 | 16015913 | 62 | PASS | 20 | 99.65 | PASS | PASS |  | PASS | PASS | PASS | 6级 | 微量 |  |  | PASS | PASS | PASS | 黄桂泉
2016-11-14 | 10:00 | A-9000 | 16015914 | 60 | PASS | 17.5 | 99.64 | PASS | PASS |  |  |  |  | 6级 | 微量 |  |  | PASS | PASS | PASS | 黄桂泉
2016-11-14 | 10:00 | A-9060B四厂 | 16015915 | 20 | PASS | 17.5 | 99.84 | PASS | PASS | 4B | PASS | PASS | PASS | 6级 | 微量 |  |  | PASS | PASS | PASS | 周菊明
2016-11-14 | 11:00 | A-9060C深蓝 | 16015918 | 11.5 | PASS | 17.5 | 99.84 | PASS | PASS | <6B | PASS | PASS | PASS | 5级 | 微量 |  |  | PASS | PASS | PASS | 周菊明
2016-11-14 | 13:30 | A-9060A01 | 16015883 | 11.2 | PASS | 17.5 | 99.54 | PASS | PASS | <6B | PASS | PASS | PASS | 6级 | 微量 |  |  | PASS | PASS | PASS | 黄桂泉
2016-11-14 | 14:30 | A-9060A01 | 16015948 | 11.2 | PASS | 17.5 | 99.6 | PASS | PASS | <6B | PASS | PASS | PASS | 6级 | 微量 |  |  | PASS | PASS | PASS | 黄桂泉
2016-11-14 | 17:30 | A-9060C01 | 16015951 | 98" | PASS | 17.5 | 99.56 | PASS | PASS | <6B | PASS | PASS | PASS | 6级残 | 微量 |  |  | PASS | PASS | PASS | 李建丽
2016-11-14 | 20:00 | A-9000 | 16015946 | 65 | PASS | 20 | 99.38 | PASS | PASS |  | PASS |  |  | 7级 | 微量 |  |  | PASS | PASS | PASS | 李建丽
2016-11-14 | 20:00 | A-9060A悦虎 | 16015947 | 11.7 |  | 17.5 | 99.93 | PASS | PASS | <6B | PASS | PASS | PASS | 7级 | 微量 |  |  | PASS | PASS | PASS | 李建丽
2016-11-14 | 20:00 | A-9060C01 | 16015950 | 96S | 色相不一样 | 17.5 | 99.83 | PASS | PASS | 6B | PASS | PASS | PASS | 6级 | 微量 |  |  | PASS | PASS | PASS | 李建丽
2016-11-14 | 22:30 | A-9060A金 像 | 16015916 | 11.4 | PASS | 17.5 | 99.89 | PASS | PASS |  | PASS | PASS | PASS | 5级 | 微量 |  |  | PASS | PASS | PASS | 李小娟
2016-11-14 | 23:30 | A-9000 | 16015944 | 64 | PASS | 20 | 99.63 | PASS | PASS |  | PASS | PASS |  | 6级 | 微量 |  |  | PASS | PASS | PASS | 李小娟
2016-11-15 | 9:30 | A-9000 | 16015979 | 62 | PASS | 20 | 99.64 | PASS | PASS |  | PASS | PASS |  | 6级 | 微量 |  |  | PASS | PASS | PASS | 谭娇娇
2016-11-15 | 9:30 | A-9000 | 16015978 | 65 | PASS | 20 | 99.68 | PASS | PASS |  | PASS | PASS | PASS | 6级 | 微量 |  |  | PASS | PASS | PASS | 谭娇娇
2016-11-15 | 10:30 | A-9060A01 | 16015949 | 11.4 | PASS | 17.5 | 99.87 | PASS | PASS | <6B | PASS | PASS | PASS | 6级 | 微量 |  |  | PASS | PASS | PASS | 谭娇娇
2016-11-15 | 10:30 | A-9060B二厂 | 16015981 | 11.5 | PASS | 17.5 | 99.85 | PASS | PASS | <6B | PASS | PASS | PASS | 5级 | 微量 |  |  | PASS | PASS | PASS | 谭娇娇
2016-11-15 | 10:30 | A-9060B四厂 | 16015980 | 21 | PASS | 17.5 | 99.68 | PASS | PASS | 4B | PASS | PASS | PASS | 5级 | 微量 |  |  | PASS | PASS | PASS | 谭娇娇
2016-11-15 | 12:00 | A-9060C有色 | 16015983 | 11.2 | PASS | 17.5 | 99.89 | PASS | PASS | <6B | PASS | PASS | PASS | 5级 | 微量 |  |  | PASS | PASS | PASS | 黄桂泉
2016-11-15 | 13:30 | A-9060B二厂 | 16015982 | 11.6 | PASS | 17.5 | 99.8 | PASS | PASS |  | PASS | PASS | PASS | 5级残 | 微量 |  |  | PASS | PASS | PASS | 黄桂泉
2016-11-15 | 13:30 | A-9060C有色 | 16015984 | 11.8 | PASS | 17.5 | 99.67 | PASS | PASS |  | PASS | PASS | PASS | 5级残 | 微量 |  |  | PASS | PASS | PASS | 黄桂泉
2016-11-15 | 13:30 | A-9000 | 16015945 | 62 | PASS | 17.5 | 99.65 | PASS | PASS |  | PASS |  |  | 7级 | 微量 |  |  | PASS | PASS | PASS | 黄桂泉
2016-11-15 | 16:00 | A-9060A悦虎 | 16016009 | 11.8 | PASS | 17.5 | 99.35 | PASS | PASS | <6B | PASS | PASS | PASS | 7级 | 微量 |  |  | PASS | PASS | PASS | 周菊明
2016-11-15 | 17:30 | A-9060C有色 | 16016013 | 11.2 | PASS | 17.5 | 99.86 | PASS | PASS | <6B | PASS | PASS | PASS | 5级 | 微量 |  |  | PASS | PASS | PASS | 李小娟
2016-11-15 | 20:30 | A-9000 | 16016007 | 65 | PASS | 17.5 | 99.42 | PASS | PASS |  |  |  |  | 6级 | 微量 |  |  | PASS | PASS | PASS | 李建丽
2016-11-15 | 20:30 | A-9060A01 | 16016010 | 11.7 | PASS | 17.5 | 99.67 | PASS | PASS | <6B |  |  | PASS | 5级 | 微量 |  |  | PASS | PASS | PASS | 李建丽
2016-11-15 | 23:00 | A-9060C有色 | 16016012 | 11.7 | PASS | 17.5 | 99.81 | PASS | PASS | <6B | PASS | PASS | PASS | 6级 | 微量 |  |  | PASS | PASS | PASS | 李建丽
2016-11-16 | 8:00 | A-9060A01 | 16016011 | 11.5 | PASS | 17.5 | 99.62 | PASS | PASS | <6B | PASS | PASS | PASS | 5级 | 微量 |  |  | PASS | PASS | PASS | 李建丽
2016-11-16 | 8:00 | A-9000华东办 | 16016040 | 66 | PASS | 17.5 | 99.47 | PASS | PASS |  | PASS |  |  | 6级 | 微量 |  |  | PASS | PASS | PASS | 李建丽
2016-11-16 | 9:00 | A-9000 | 16016006 | 62 | PASS | 25 | 99.87 | PASS | PASS |  | PASS |  |  | 6级 | 微量 |  |  | PASS | PASS | PASS | 李建丽
2016-11-16 | 10:00 | A-9000华东办 | 16016041 | 60 | PASS | 17.5 | 99.58 | PASS | PASS |  | PASS |  |  | 6级 | 微量 |  |  | PASS | PASS | PASS | 周菊明
2016-11-16 | 10:00 | A-9060A金 像 | 16016044 | 11.3 | PASS | 17.5 | 99.62 | PASS | PASS | <6B | PASS | PASS | PASS | 5级 | 微量 |  |  | PASS | PASS | PASS | 周菊明
2016-11-16 | 10:00 | A-9060A金 像 | 16016043 | 11.2 | PASS | 17.5 | 99.47 | PASS | PASS | <6B | PASS | PASS | PASS | 6级 | 微量 |  |  | PASS | PASS | PASS | 周菊明
2016-11-16 | 11:00 | A-9060A02有色 | 16016142 | 10.5 | PASS | 17.5 | 99.58 | PASS | PASS | <6B | PASS | PASS | PASS | 7级 | 微量 |  |  | PASS | PASS | PASS | 谭娇娇
2016-11-16 | 11:00 | A-9060C崇达 | 16016045 | 11.8 | PASS | 17.5 | 99.85 | PASS | PASS | <6B | PASS | PASS | PASS | 6级 | 微量 |  |  | PASS | PASS | PASS | 谭娇娇
2016-11-16 | 13:30 | A-9060C崇达 | 16016046 | 11.5 | PASS | 17.5 | 99.89 | PASS | PASS | <6B | PASS | PASS | PASS | 5级 | 微量 |  |  | PASS | PASS | PASS | 谭娇娇
2016-11-16 | 16:00 | A-9060B二厂 | 16016078 | 12 |  | 17.5 | 99.85 | PASS | PASS | <6B | PASS | PASS | PASS | 6级 | 微量 |  |  | PASS | PASS | PASS | 李建丽
2016-11-16 | 16:00 | A-9000A1 | 16016008 | 43 | PASS | 17.5 | 99.65 | PASS | PASS |  | PASS |  |  | 6级 | 微量 |  |  | PASS | PASS | PASS | 李建丽
2016-11-16 | 17:30 | A-9060B四厂 | 16016042 | 20 | PASS | 17.5 | 99.9 | PASS | PASS | 4B | PASS | PASS | PASS | 7级 | 微量 |  |  | PASS | PASS | PASS | 李小娟
2016-11-16 | 17:30 | A-9060B二厂 | 16016077 | 11.6 | PASS | 17.5 | 99.9 | PASS | PASS | 6B | PASS | PASS | PASS | 5级 | 微量 |  |  | PASS | PASS | PASS | 李小娟
2016-11-16 | 20:00 | A-9060C崇达 | 16016079 | 11.4 | PASS | 17.5 | 99.86 | PASS | PASS | <6B | PASS | PASS | PASS | 5级 | 微量 |  |  | PASS | PASS | PASS | 李小娟
2016-11-16 | 20:00 | A-9000 | 16016073 | 66 | PASS | 20 | 99.65 | PASS | PASS |  | PASS |  |  | 6级 | 微量 |  |  | PASS | PASS | PASS | 李小娟
2016-11-16 | 23:30 | A-9000 | 16016113 | 67 | PASS | 20 | 99.89 | PASS | PASS |  | PASS |  |  | 6级 | 微量 |  |  | PASS | PASS | PASS | 李小娟
2016-11-16 | 23:30 | A-9060C深蓝 | 16016080 | 11.8 | PASS | 17.5 | 99.92 | PASS | PASS | <6B | PASS | PASS | PASS | 5级 | 微量 |  |  | PASS | PASS | PASS | 李小娟
2016-11-17 | 9:30 | A-9060C有色 | 16016119 | 11.2 | PASS | 17.5 | 99.54 | PASS | PASS | <6B | PASS | PASS | PASS | 5级残 | 微量 |  |  | PASS | PASS | PASS | 周菊明
2016-11-17 | 9:30 | A-9060C有色 | 16016118 | 11.2 | PASS | 17.5 | 99.87 | PASS | PASS | <6B | PASS | PASS | PASS | 6级残 | 微量 |  |  | PASS | PASS | PASS | 周菊明
2016-11-17 | 9:30 | A-9060B四厂 | 16016115 | 21 | PASS | 17.5 | 99.85 | PASS | PASS | 4B | PASS | PASS | PASS | 7级残 | 微量 |  |  | PASS | PASS | PASS | 周菊明
2016-11-17 | 10:30 | A-9060B深蓝 | 16016076 | 21 | PASS | 20 | 99.65 | PASS | PASS | 3B | PASS | PASS | PASS | 7级 | 微量 |  |  | PASS | PASS | PASS | 周菊明
2016-11-17 | 11:00 | A-9060B二厂 | 16016117 | 11.7 |  | 17.5 | 99.68 | PASS | PASS | <6B | PASS | PASS | PASS | 6级 | 微量 |  |  | PASS | PASS | PASS | 周菊明
2016-11-17 | 11:00 | A-9000 | 16016074 | 67 | PASS | 17.5 | 99.85 | PASS | PASS |  | PASS | PASS |  | 6级 | 微量 |  |  | PASS | PASS |  | 周菊明
2016-11-17 | 13:30 | A-9000华东办 | 16016150 | 68 | PASS | 17.5 | 99.42 | PASS | PASS |  | PASS |  |  | 6级 | 微量 |  |  | PASS | PASS |  | 周菊明
2016-11-17 | 15:00 | A-9060B二厂 | 16016116 | 11.6 |  | 17.5 | 99.84 | PASS | PASS | <6B | PASS | PASS | PASS | 6级残 | 微量 |  |  | PASS | PASS | PASS | 谭娇娇
2016-11-17 | 15:00 | A-9060(10) | 16016114 | 11.4 | PASS | 20 | 99.56 | PASS | PASS |  | PASS |  |  | 6级 | 微量 |  |  | PASS | PASS |  | 谭娇娇
2016-11-17 | 17:30 | A-9060C有色 | 16016156 | 11 | PASS | 17.5 | 99.87 | PASS | PASS | <6B | PASS | PASS | PASS | 6级残 | 微量 |  |  | PASS | PASS | PASS | 李小娟
2016-11-17 | 19:30 | A-9000华东办 | 16016151 | 68 | PASS | 20 | 99.45 | PASS | PASS |  | PASS |  |  | 6级 | 微量 |  |  | PASS | PASS |  | 李小娟
2016-11-17 | 21:30 | A-9060A01 | 16016154 | 11.6 | PASS | 17.5 | 99.9 | PASS | PASS | <6B | PASS | PASS | PASS | 7级 | 微量 |  |  | PASS | PASS |  | 李小娟
2016-11-17 | 23:00 | A-9060B四厂 | 16016153 | 19 |  | 17.5 | 99.9 | PASS | PASS | 4B | PASS | PASS | PASS | 7级 | 微量 |  |  | PASS | PASS |  | 李小娟
2016-11-17 | 23:00 | A-9000华东办 | 16016152 | 67 | 稍深 | 17.5 | 99.71 | PASS | PASS |  | PASS |  |  | 7级 | 微量 |  |  | PASS | PASS |  | 李小娟
2016-11-18 | 8:00 | A-9060A01 | 16016155 | 11.6 | PASS | 17.5 | 99.63 | PASS | PASS | <6B | PASS | PASS | PASS | 6级残 | 微量 |  |  | PASS | PASS | PASS | 李建丽
2016-11-18 | 9:00 | A-9000 | 16016184 | 67 | PASS | 17.5 | 99.64 | PASS | PASS |  | PASS |  |  | 7级 | 微量 |  |  | PASS | PASS | PASS | 谭娇娇
2016-11-18 | 9:30 | A-9000 | 16016185 | 67 | PASS | 20 | 99.71 | PASS | PASS |  | PASS |  |  | 6级 | 微量 |  |  | PASS | PASS |  | 李建丽
2016-11-18 | 10:30 | A-9060A金 像 | 16016188 | 11.3 | PASS | 17.5 | 99.63 | PASS | PASS | 6B | PASS | PASS | PASS | 7级 | 微量 |  |  | PASS | PASS | PASS | 周菊明
2016-11-18 | 10:30 | A-9060B四厂 | 16016186 | 20 | PASS | 17.5 | 99.42 | PASS | PASS | 4B | PASS | PASS | PASS | 6级 | 微量 |  |  | PASS | PASS | PASS | 周菊明
2016-11-18 | 10:30 | A-9060C有色 | 16016157 | 11.6 | PASS | 17.5 | 99.05 | PASS | PASS | 6B | PASS | PASS | PASS | 6级 | 微量 |  |  | PASS | PASS | PASS | 周菊明
2016-11-18 | 12:00 | A-9060C深蓝 | 16016189 | 10.8 | PASS | 17.5 | 99.42 | PASS | PASS | <6B | PASS | PASS | PASS | 6级 | 微量 |  |  | PASS | PASS | PASS | 谭娇娇
2016-11-18 | 14:30 | A-9060C深蓝 | 16016190 | 10.6 | PASS | 17.5 |  | PASS | PASS | <6B | PASS | PASS | PASS | 6级 | 微量 |  |  | PASS | PASS | PASS | 谭娇娇
2016-11-18 | 17:30 | A-9060A上海美维 | 16016225 | 11.2 | PASS | 17.5 | 99.84 | PASS | PASS | 6B | PASS | PASS | PASS | 6级 | 微量 |  |  | PASS | PASS | PASS | 李小娟
2016-11-18 | 17:30 | A-9000 | 16016224 | 62 | PASS | 20 | 99.65 | PASS | PASS |  | PASS |  |  | 7级残 | 微量 |  |  | PASS | PASS |  | 李小娟
2016-11-18 | 19:30 | A-9060A金 像 | 16016187 | 11.5 |  | 17.5 | 99.81 | PASS | PASS |  | PASS | PASS | PASS | 6级 | 微量 |  |  | PASS | PASS | PASS | 李小娟
2016-11-18 | 19:30 | A-9060B二厂 | 16016227 | 11.8 |  | 有杂质 | 99.9 | PASS | PASS |  | PASS | PASS | PASS | 6级 | 微量 |  |  | PASS | PASS | PASS | 李小娟
2016-11-18 | 21:30 | A-9000 | 16016222 | 66 | PASS | 17.5 | 99.67 | PASS | PASS |  | PASS |  |  |  | 微量 |  |  | PASS | PASS |  | 黄桂泉
2016-11-18 | 22:30 | A-9060B二厂 | 16016226 | 11.5 |  | 17.5 |  | PASS | PASS |  | PASS | PASS | PASS | 6级 | 微量 |  |  | PASS | PASS | PASS | 黄桂泉
2016-11-19 | 8:00 | A-9000 | 16016223 | 66 | PASS | 17.5 | 99.85 | PASS | PASS |  | PASS | PASS | PASS | 6级 | 微量 |  |  | PASS | PASS | PASS | 李建丽
2016-11-19 | 8:00 | A-9060C01 | 16016229 | 96S | PASS | 17.5 | 99.81 | PASS | PASS |  | PASS | PASS | PASS | 7级残 | 微量 |  |  | PASS | PASS | PASS | 李建丽
2016-11-19 | 8:00 | RDI-6000 | 16016355 | 21 | PASS | 17.5 | 入图库 | PASS | PASS | <6B | PASS | PASS | PASS | 5级残 | 微量 |  |  |  | PASS | PASS
2016-11-19 | 9:00 | A-9000 | 16016256 | 66 | PASS | 17.5 | 99.85 | PASS | PASS |  | PASS |  |  | 6级 | 微量 |  |  | PASS | PASS |  | 李建丽
2016-11-19 | 10:30 | A-9060A金 像 | 16016259 | 11.5 |  | 20 | 99.53 | PASS | PASS | <6B | PASS | PASS | PASS | 6级 | 微量 |  |  | PASS | PASS |  | 周菊明
2016-11-19 | 10:30 | A-9060B二厂 | 16016227 | 11.8 |  | 17.5 | 99.37 | PASS | PASS | <6B | PASS | PASS | PASS | 6级 | 微量 |  |  | PASS | PASS |  | 周菊明
2016-11-19 | 11:00 | A-9060B四厂 | 16016258 | 19 |  | 17.5 | 99.85 | PASS | PASS | 4B | PASS | PASS | PASS | 6级 | 微量 |  |  | PASS | PASS |  | 周菊明
2016-11-19 | 11:00 | A-9060C崇达 | 16016262 | 10.8 | PASS | 17.5 | 99.68 | PASS | PASS | <6B | PASS | PASS | PASS | 6级残 | 微量 |  |  | PASS | PASS |  | 周菊明
2016-11-19 | 11:00 | A-9060C01 | 16016228 | 98" | PASS | 17.5 | 99.67 | PASS | PASS | <6B | PASS | PASS | PASS | 6级残 | 微量 |  |  | PASS | PASS |  | 周菊明
2016-11-19 | 13:30 | A-9000 | 16016289 | 65 | PASS | 17.5 | 99.47 | PASS | PASS |  |  |  |  | 6级残 | 微量 |  |  | PASS | PASS |  | 李建丽
2016-11-19 | 14:30 | A-9060A金象 | 16016260 | 10.8 | PASS | 17.5 | 99.55 | PASS | PASS | <6B | PASS | PASS | PASS | 6级 | 微量 |  |  | PASS | PASS |  | 谭娇娇
2016-11-19 | 17:30 | A-9060A悦虎 | 16016292 | 11.9 | PASS | 17.5 | 99.55 | PASS | PASS | 6B | PASS | PASS | PASS | 5级残 | 微量 |  |  | PASS | PASS |  | 黄桂泉
2016-11-19 | 17:30 | A-9060B二厂 | 16016293 | 11.6 | PASS | 17.5 | 99.37 | PASS | PASS | 6B | PASS | PASS | PASS | 5级残 | 微量 |  |  | PASS | PASS |  | 黄桂泉
2016-11-19 | 17:30 | W-7204 | 16016280 | 76 | PASS | 20 | 99.55 | PASS | PASS |  | PASS |  |  | 6级 | 微量 |  |  | PASS | PASS |  | 李建丽
2016-11-19 | 20:00 | A-9000 | 16016290 | 66 | PASS | 17.5 | 99.44 | PASS | PASS |  | PASS |  |  | 6级 | 微量 |  |  | PASS | PASS |  | 黄桂泉
2016-11-19 | 20:00 | A-9060B二厂 | 16016294 | 11.2 | PASS | 17.5 | 99.54 | PASS | PASS | 6B | PASS | PASS | PASS | 5级 | 微量 |  |  | PASS | PASS |  | 黄桂泉
2016-11-19 | 22:00 | A-9060C崇达 | 16016261 | 11.8 | PASS | 17.5 | 99.87 | PASS | PASS | 6B | PASS | PASS | PASS | 5级 | 微量 |  |  | PASS | PASS |  | 黄桂泉
2016-11-19 | 23:00 | A-9000华东办 | 16016291 | 66 | PASS | 17.5 | 99.45 | PASS | PASS |  | PASS |  |  | 6级 | 微量 |  |  | PASS | PASS |  | 李建丽
2016-11-20 | 9:00 | A-9000 | 16016324 | 65 | PASS | 17.5 | 99.45 | PASS | PASS | <6B | PASS |  |  | 6级 | 微量 |  |  | PASS | PASS |  | 谭娇娇
2016-11-19 | 9:00 | A-9060A金象 | 16016326 | 11.5 |  | 17.5 | 99.62 | PASS | PASS | 5B | PASS | PASS | PASS | 6级 | 微量 |  |  | PASS | PASS |  | 谭娇娇
2016-11-20 | 9:00 | A-9060B四厂 | 16016325 | 22 |  | 17.5 | 99.64 | PASS | PASS | <6B | PASS | PASS | PASS | 6级 | 微量 |  |  | PASS | PASS |  | 谭娇娇
2016-11-19 | 10:00 | A-9060C崇达 | 16016296 | 11.5 | PASS | 17.5 | 99.68 | PASS | PASS | <6B | PASS | PASS | PASS | 6级 | 微量 |  |  | PASS | PASS |  | 谭娇娇
2016-11-20 | 10:30 | A-9060C崇达 | 16016295 | 11 | PASS | 17.5 | 99.85 | PASS | PASS | <6B | PASS | PASS | PASS | 6级 | 微量 |  |  | PASS | PASS |  | 谭娇娇
2016-11-20 | 10:30 | A-9060C深蓝 | 16016328 | 10.5 | PASS | 17.5 | 99.894 | PASS | PASS | <6B | PASS | PASS | PASS | 6级 | 微量 |  |  | PASS | PASS |  | 谭娇娇
2016-11-20 | 10:30 | A-9000 | 16016323 | 65 | PASS | 17.5 | 99.82 | PASS | PASS |  | PASS |  |  | 6级 | 微量 |  |  | PASS | PASS |  | 谭娇娇
2016-11-20 | 17:30 | A-9000华东办 | 16016358 | 67 | PASS | 17.5 | 99.81 | PASS | PASS |  | PASS |  |  | 6级 | 微量 |  |  | PASS | PASS |  | 谭娇娇
2016-11-20 | 17:30 | A-9000华东办 | 16016357 | 63 | PASS | 17.5 | 99.64 | PASS | PASS |  | PASS |  |  | 6级 | 微量 |  |  | PASS | PASS |  | 谭娇娇
2016-11-20 | 20:00 | A-9060A金 像 | 16016327 | 11.5 |  | 17.5 | 99.54 | PASS | PASS | 6B | PASS | PASS | PASS | 6级 | 微量 |  |  | PASS | PASS |  | 周菊明
2016-11-20 | 20:00 | A-9060C有色 | 16016360 | 11.8 | PASS | 17.5 | 99.45 | PASS | PASS | 6B | PASS | PASS | PASS | 6级 | 微量 |  |  | PASS | PASS |  | 周菊明
2016-11-21 | 8:00 | A-9060C有色 | 16016361 | 11.1 | PASS | 17.5 | 99.54 | PASS | PASS | <6B | PASS | PASS | PASS | 6级 | 微量 |  |  | PASS | PASS |  | 周菊明
2016-11-21 | 8:00 | A-9060A02有色 | 16016359 | 11.8 | PASS | 17.5 | 99.56 | PASS | PASS | <6B | PASS | PASS | PASS | 6级 | 微量 |  |  | PASS | PASS |  | 周菊明
2016-11-21 | 12:00 | A-9000高粘度 | 16016385 | 115 | 深了 | 17.5 | 99.82 | PASS | PASS |  | PASS |  |  | 7级 | 微量 |  |  | PASS | PASS |  | 谭娇娇
2016-11-21 | 13:30 | A-9060B二厂 | 16016388 | 11.8 |  | 17.5 | 99.56 | PASS | PASS | <6B | PASS | PASS | PASS | 6级 | 微量 |  |  | PASS | PASS |  | 周菊明
2016-11-21 | 14:30 | A-9060B二厂 | 16016387 | 11.8 |  | 17.5 | 99.87 | PASS | PASS | <6B | PASS | PASS | PASS | 6级 | 微量 |  |  | PASS | PASS |  | 周菊明
2016-11-21 | 15:30 | A-9060B四厂 | 16016386 | 20 |  | 17.5 | 99.93 | PASS | PASS | 5B | PASS | PASS | PASS | 6级 | 微量 |  |  | PASS | PASS |  | 谭娇娇
2016-11-21 | 15:30 | A-9000 | 16016405 | 65 | PASS | 20 | 99.56 | PASS | PASS |  | PASS | PASS | PASS | 7级 | 微量 |  |  | PASS | PASS |  | 谭娇娇
2016-11-21 | 21:00 | A-9000 | 16016406 | 60 | PASS | 17.5 | 97.79 | PASS | PASS |  | PASS |  |  | 7级 | 微量 |  |  | PASS | PASS |  | 李建丽
2016-11-21 | 21:00 | A-9060B二厂 | 16016408 | 11.6 |  | 17.5 | 99.43 | PASS | PASS | 6B | PASS | PASS | PASS | 6级 | 微量 |  |  | PASS | PASS |  | 李建丽
2016-11-21 | 22:30 | A-9060A悦虎 | 16016407 | 11.6 |  | 17.5 | 99.45 | PASS | PASS | 2B | PASS | PASS | PASS | 6级残 | 微量 |  |  | PASS | PASS |  | 黄桂泉
2016-11-21 | 23:30 | A-9060C 01 | 16016410 | 96" | PASS | 17.5 | 99.32 | PASS | PASS | 6B | PASS | PASS | PASS | 6级残 | 微量 |  |  | PASS | PASS |  | 黄桂泉
2016-11-22 | 8:00 | A-9000 | 16016438 | 64 | PASS | 17.5 | 99.51 | PASS | PASS |  | PASS |  |  | 6级 | 微量 |  |  | PASS | PASS |  | 谭娇娇
2016-11-22 | 9:30 | A-9060A01 | 16016442 | 11.5 | PASS | 17.5 | 99.86 | PASS | PASS | <6B | PASS | PASS | PASS | 6级残 | 微量 |  |  | PASS | PASS |  | 周菊明
2016-11-22 | 9:30 | A-9060B二厂 | 16016409 | 11.8 | PASS | 17.5 | 99.56 | PASS | PASS | <6B | PASS | PASS | PASS | 6级残 | 微量 |  |  | PASS | PASS |  | 周菊明
2016-11-22 | 10:30 | A-9060C深蓝 | 16016443 | 11.8 | PASS | 17.5 | 99.68 | PASS | PASS | <6B | PASS | PASS | PASS | 5级残 | 微量 |  |  | PASS | PASS |  | 周菊明
2016-11-22 | 10:30 | A-9060C01 | 16016411 | 96S | PASS | 17.5 | 99.85 | PASS | PASS | <6B | PASS | PASS | PASS | 5级残 | 微量 |  |  | PASS | PASS |  | 周菊明
2016-11-22 | 10:30 | A-9060B四厂 | 16016440 | 19.3 | PASS | 17.5 | 99.64 | PASS | PASS | 5B | PASS | PASS | PASS | 5级残 | 微量 |  |  | PASS | PASS |  | 周菊明
2016-11-22 | 13:30 | A-9060A01 | 16016441 | 11.5 | PASS | 17.5 | 99.65 | PASS | PASS | <6B | PASS | PASS | PASS | 5级 | 微量 |  |  | PASS | PASS |  | 谭娇娇
2016-11-22 | 17:30 | A-9060A01 | 16016470 | 11.8 | PASS | 17.5 | 99.47 | PASS | PASS | 6B | PASS | PASS | PASS | 5级 | 微量 |  |  | PASS | PASS |  | 李建丽
2016-11-22 | 19:30 | A-9060C深蓝 | 16016444 | 10.8 | PASS | 17.5 | 99.28 | PASS | PASS | <6B | PASS | PASS | PASS | 6级 | 微量 |  |  | PASS | PASS |  | 黄桂泉
2016-11-22 | 19:30 | A-9000 | 16016467 | 64 | 稍浅 | 17.5 | 99.65 | PASS | PASS |  | PASS |  |  | 7级 | 微量 |  |  | PASS | PASS |  | 黄桂泉
2016-11-22 | 22:00 | A-9000 | 16016439 | 67 | PASS | 17.5 | 99.47 | PASS | PASS |  | PASS |  |  | 7级 | 微量 |  |  | PASS | PASS |  | 黄桂泉
2016-11-22 | 23:30 | A-9060A悦虎 | 16016469 | 11.5 | PASS | 17.5 | 99.54 | PASS | PASS | 6B | PASS | PASS | PASS | 6级残 | 微量 |  |  | PASS | PASS |  | 黄桂泉
2016-11-22 | 24:30 | A-9060C有色 | 16016472 | 11.8 | PASS | 17.5 | 99.43 | PASS | PASS | 6B | PASS | PASS | PASS | 6级残 | 微量 |  |  | PASS | PASS |  | 黄桂泉
2016-11-23 | 8:00 | A-9060C有色 | 16016473 | 12 | PASS | 20 | 99.87 | PASS | PASS | <6B | PASS | PASS | PASS | 7级 | 微量 |  |  | PASS | PASS |  | 谭娇娇
2016-11-23 | 9:30 | A-9060A01 | 16016471 | 11.6 | PASS | 17.5 | 99.86 | PASS | PASS | 6B | PASS | PASS | PASS | 6级 | 微量 |  |  | PASS | PASS |  | 谭娇娇
2016-11-23 | 9:30 | A-9060B二厂 | 16016501 | 11.8 | PASS | 17.5 | 99.78 | PASS | PASS | 6B | PASS | PASS | PASS | 6级 | 微量 |  |  | PASS | PASS |  | 谭娇娇
2016-11-23 | 9:30 | A-9060B四厂 | 16016500 | 21 | PASS | 17.5 | 99.65 | PASS | PASS | 5B | PASS | PASS | PASS | 6级 | 微量 |  |  | PASS | PASS |  | 周菊明
2016-11-23 | 10:30 | A-9060C崇达 | 16016504 | 11.5 | PASS | 17.5 | 99.75 | PASS | PASS | <6B | PASS | PASS | PASS | 6级 | 微量 |  |  | PASS | PASS |  | 周菊明
2016-11-23 | 11:30 | A-9000 | 16016499 | 63 | PASS | 17.5 | 99.65 | PASS | PASS |  | PASS |  |  | 6级 | 微量 |  |  | PASS | PASS |  | 谭娇娇
2016-11-23 | 13:30 | A-9060C崇达 | 16016503 | 11.8 | PASS | 17.5 | 99.76 | PASS | PASS | <6B | PASS | PASS | PASS | 6级 | 微量 |  |  | PASS | PASS |  | 谭娇娇
2016-11-23 | 14:30 | A-9060(10) | 16016592 | 11.8 | PASS | 20 | 99.56 | PASS | PASS |  | PASS | PASS | PASS | 7级 | 微量 |  |  | PASS | PASS |  | 周菊明
2016-11-23 | 15:30 | A-9060B二厂 | 16016502 | 11.9 | PASS | 17.5 | 99.78 | PASS | PASS | <6B | PASS | PASS | PASS | 7级 | 微量 |  |  | PASS | PASS |  | 谭娇娇
2016-11-23 | 17:30 | A-9060A金 像 | 16016538 | 11.7 | PASS | 17.5 | 99.47 | PASS | PASS | 6B | PASS | PASS | PASS | 6级残 | 微量 |  |  | PASS | PASS |  | 李建丽
2016-11-23 | 19:30 | A-9060C深蓝 | 16016540 | 11 | PASS | 17.5 | 入图库 | PASS | PASS | 6B | PASS | PASS | PASS | 6级 | 微量 |  |  | PASS | PASS |  | 李建丽
2016-11-23 | 22:30 | A-9000高粘度 | 16016385 | 110 | PASS | 17.5 | 99.46 | PASS | PASS |  | PASS | PASS | PASS | 7级 | 微量 |  |  | PASS | PASS |  | 黄桂泉
2016-11-23 | 23:30 | A-9060A金 像 | 16016539 | 11.5 | PASS | 17.5 | 99.58 | PASS | PASS | 6B | PASS | PASS | PASS | 6级 | 微量 |  |  | PASS | PASS |  | 黄桂泉
2016-11-23 | 23:30 | A-9060B四厂 | 16016537 | 22 | PASS | 17.5 | 99.54 | PASS | PASS | 4B | PASS | PASS | PASS | 6级 | 微量 |  |  | PASS | PASS |  | 黄桂泉
2016-11-23 | 23:30 | A-9000 | 16016536 | 61 | PASS | 17.5 | 99.19 | PASS | PASS |  | PASS |  |  | 6级残 | 微量 |  |  | PASS | PASS |  | 黄桂泉
2016-11-24 | 9:30 | A-9060B二厂 | 16016569 | 11.9 | PASS | 20 | 99.87 | PASS | PASS | <6B | PASS | PASS | PASS | 5级 | 微量 |  |  | PASS | PASS |  | 谭娇娇
2016-11-24 | 9:30 | A-9060B四厂 | 16016567 | 22 | PASS | 17.5 | 99.65 | PASS | PASS | 4B | PASS | PASS | PASS | 5级 | 微量 |  |  | PASS | PASS |  | 谭娇娇
2016-11-24 | 10:30 | A-9060B二厂 | 16016568 | 11.4 |  | 17.5 | 99.81 | PASS | PASS | 6B | PASS | PASS | PASS | 6级 | 微量 |  |  | PASS | PASS |  | 谭娇娇
2016-11-24 | 11:30 | A-9060C深蓝 | 16016570 | 11.8 | PASS | 17.5 | 99.64 | PASS | PASS | <6B | PASS | PASS | PASS | 6级 | 微量 |  |  | PASS | PASS |  | 谭娇娇
2016-11-24 | 13:30 | A-9000 | 16016589 | 65 | PASS | 20 | 99.56 | PASS | PASS |  | PASS | PASS | PASS | 6级 | 微量 |  |  | PASS | PASS |  | 周菊明
2016-11-24 | 14:30 | A-9000 兑油 | 16016406 |  | 浅了 | 有杂质 | 99.65 |  |  |  | PASS | PASS | PASS | 6级 | 微量 |  |  | PASS | PASS |  | 谭娇娇
2016-11-24 | 14:30 | A-9000 兑油 | 16016439 |  | PASS | 17.5 | 99.15 |  |  |  | PASS | PASS | PASS | 6级 | 微量 |  |  | PASS | PASS |  | 谭娇娇
2016-11-24 | 14:30 | A-9060C崇达 | 16016610 | 11.7 | PASS | 17.5 | 99.45 | PASS | PASS | <6B | PASS | PASS | PASS | 6级 | 微量 |  |  | PASS | PASS |  | 周菊明
2016-11-24 | 17:30 | A-9060A01 | 16016607 | 11.7 | PASS | 17.5 | 99.45 | PASS | PASS | 6B | PASS | PASS | PASS | 6级 | 微量 |  |  | PASS | PASS |  | 黄桂泉
2016-11-24 | 19:30 | A-9000华东办 | 16016605 | 67 | PASS | 17.5 | 99.32 | PASS | PASS |  | PASS | PASS | PASS | 6级残 | 微量 |  |  | PASS | PASS |  | 李建丽
2016-11-24 | 20:30 | A-9060A01 | 16016608 | 11.5 | PASS | 17.5 | 99.48 | PASS | PASS | 6B | PASS | PASS | PASS | 6级残 | 微量 |  |  | PASS | PASS |  | 李建丽
2016-11-24 | 23:00 | A-9060C崇达 | 16016609 | 11.6 | PASS | 17.5 | 99.23 | PASS | PASS | 6B | PASS | PASS | PASS | 7级残 | 微量 |  |  | PASS | PASS |  | 李建丽
2016-11-24 | 24:00 | A-9060A02有色 | 16016727 | 10.9 | PASS | 17.5 | 99.66 | PASS | PASS |  | PASS | PASS | PASS | 5级 | 微量 |  |  | PASS | PASS |  | 李建丽
2016-11-25 | 9:30 | A-9060A金象 | 16016641 | 11.5 |  | 17.5 | 99.81 | PASS | PASS | 6B | PASS | PASS | PASS | 5级 | 微量 |  |  | PASS | PASS |  | 谭娇娇
2016-11-25 | 9:30 | A-9060A金象 | 16016640 | 11.5 |  | 17.5 | 99.45 | PASS | PASS | 6B | PASS | PASS | PASS | 5级 | 微量 |  |  | PASS | PASS |  | 谭娇娇
2016-11-25 | 10:30 | A-9060B四厂 | 16016639 | 20 | PASS | 17.5 | 99.68 | PASS | PASS | 4B | PASS | PASS | PASS | 6级 | 微量 |  |  | PASS | PASS |  | 周菊明
2016-11-25 | 10:30 | A-9060B四厂 | 16016606 | 20 | PASS | 17.5 | 99.78 | PASS | PASS | 4B | PASS | PASS | PASS | 6级 | 微量 |  |  | PASS | PASS |  | 周菊明
2016-11-25 | 13:30 | A-9000B1 | 16016637 | 60 | PASS | 17.5 | 99.58 | PASS | PASS |  | PASS |  |  | 7级 | 微量 |  |  | PASS | PASS |  | 谭娇娇
2016-11-25 | 15:30 | A-9060A01 | 16016642 | 11.7 | PASS | 20 | 99.64 | PASS | PASS | <6B | PASS | PASS | PASS | 6级 | 微量 |  |  | PASS | PASS |  | 谭娇娇
2016-11-25 | 17:30 | A-9000 | 16016676 | 66 | PASS | 17.5 | 99.42 | PASS | PASS |  | PASS |  |  | 6级残 | 微量 |  |  | PASS | PASS |  | 李建丽
2016-11-25 | 20:00 | A-9060B二厂 | 16016680 | 11.7 |  | 17.5 | 99.33 | PASS | PASS | 5B | PASS | PASS | PASS | 6级残 | 微量 |  |  | PASS | PASS |  | 黄桂泉
2016-11-25 | 21:00 | A-9060C有色 | 16016681 | 11.9 | PASS | 17.5 | 99.36 | PASS | PASS | 6B | PASS | PASS | PASS | 6级残 | 微量 |  |  | PASS | PASS |  | 黄桂泉
2016-11-25 | 21:00 | A-9060(10) | 16016638 | 11.9 | PASS | 17.5 | 99.52 | PASS | PASS |  | PASS |  |  | 6级残 | 微量 |  |  | PASS | PASS |  | 黄桂泉
2016-11-25 | 22:30 | A-9060B二厂 | 16016679 | 11.5 | PASS | 17.5 | 99.56 | PASS | PASS | 5B | PASS | PASS | PASS | 6级残 | 干净 |  |  | PASS | PASS |  | 黄桂泉
2016-11-26 | 8:00 | A-9000 | 16016677 | 65 |  | 20 | 99.64 | PASS | PASS |  | PASS | PASS | PASS | 6级 | 微量 |  |  | PASS | PASS |  | 谭娇娇
2016-11-26 | 8:00 | A-9060C有 色 | 16016682 | 11.8 | PASS | 20 | 99.78 | PASS | PASS | <6B | PASS | PASS | PASS | 6级 | 微量 |  |  | PASS | PASS |  | 谭娇娇
2016-11-26 | 9:30 | A-9060A金 像 | 16016706 | 11.2 | PASS | 20 | 99.58 | PASS | PASS | <6B | PASS | PASS | PASS | 6级 | 微量 |  |  | PASS | PASS |  | 周菊明
2016-11-26 | 10:30 | A-9060C有 色 | 16016710 | 11.7 | PASS | 17.5 | 99.68 | PASS | PASS | 6B | PASS | PASS | PASS | 6级 | 微量 |  |  | PASS | PASS |  | 谭娇娇
2016-11-26 | 10:30 | A-9000 | 16016705 | 65 | PASS | 17.5 | 99.57 | PASS | PASS |  | PASS |  |  | 5级 | 微量 |  |  | PASS | PASS |  | 谭娇娇
2016-11-26 | 13:30 | A-9000 | 16016706 | 67 | PASS | 20 | 99.65 | PASS | PASS |  | PASS |  |  | 6级 | 微量 |  |  | PASS | PASS |  | 周菊明
2016-11-26 | 13:30 | A-9060B四厂 | 16016707 | 18 | PASS | 20 | 99.54 | PASS | PASS | 2B | PASS | PASS | PASS | 6级残 | 微量 |  |  | PASS | PASS |  | 周菊明
2016-11-26 | 17:30 | A-9060A金 像 | 16016709 | 11.6 |  |  | 99.45 | PASS | PASS | 4B | PASS | PASS | PASS | 5级残 | 微量 |  |  | PASS | PASS |  | 李建丽
2016-11-26 | 17:30 | A-9000 | 16016744 | 66 | PASS | 17.5 | 99.27 | PASS | PASS |  | PASS |  |  | 6级 | 微量 |  |  | PASS | PASS |  | 李建丽
2016-11-26 | 20:00 | A-9060C有 色 | 16016748 | 11.8 | PASS | 17.5 | 99.47 | PASS | PASS | 5B | PASS | PASS | PASS | 5级残 | 微量 |  |  | PASS | PASS |  | 李建丽
2016-11-26 | 21:00 | A-9000 | 16016743 | 66 | PASS | 17.5 | 99.42 | PASS | PASS |  | PASS |  |  | 5级 | 微量 |  |  | PASS | PASS |  | 李建丽
2016-11-26 | 23:00 | A-9060A01 | 16016747 | 11.7 | PASS | 17.5 | 99.37 | PASS | PASS |  | PASS | PASS | PASS | 5级 | 微量 |  |  | PASS | PASS |  | 李建丽
2016-11-27 | 8:00 | A-9060A01 | 16016746 | 11.6 | PASS | 17.5 | 99.56 | PASS | PASS | <6B | PASS | PASS | PASS | 6级 | 微量 |  |  | PASS | PASS |  | 周菊明
2016-11-27 | 8:00 | A-9060B四厂 | 16016745 | 19 | PASS | 17.5 | 99.54 | PASS | PASS | 3B | PASS | PASS | PASS | 6级 | 微量 |  |  | PASS | PASS |  | 周菊明
2016-11-27 | 8:00 | A-9000 | 16016775 | 65 | PASS | 17.5 | 99.57 | PASS | PASS |  | PASS | PASS |  | 5级残 | 微量 |  |  | PASS | PASS |  | 周菊明
2016-11-27 | 10:00 | A-9060C有 色 | 16016749 | 11.7 | PASS | 17.5 | 99.58 | PASS | PASS | 6B | PASS | PASS | PASS | 6级 | 微量 |  |  | PASS | PASS |  | 黄桂泉
2016-11-27 | 10:00 | A-9060C有 色 | 16016781 | 11.7 | PASS | 17.5 | 99.63 | PASS | PASS | 6B | PASS | PASS | PASS | 6级 | 微量 |  |  | PASS | PASS |  | 黄桂泉
2016-11-27 | 10:00 | A-9060B深蓝 | 16016678 | 22 | PASS | 17.5 | 99.71 | PASS | PASS | 3B | PASS | PASS | PASS | 6级 | 微量 |  |  | PASS | PASS |  | 黄桂泉
2016-11-27 | 14:00 | A-9000 | 16016807 | 66 | PASS | 17.5 | 99.81 | PASS | PASS |  | PASS |  |  | 5级 | 微量 |  |  | PASS | PASS |  | 周菊明
2016-11-27 | 17:30 | A-9060A01 | 16016778 | 11.7 |  | 17.5 | 99.86 | PASS | PASS | 6B | PASS | PASS | PASS | 5级 | 微量 |  |  | PASS | PASS | PASS | 李小娟
2016-11-27 | 19:30 | A-9000 | 16016808 | 68 | PASS | 20 | 99.45 | PASS | PASS |  | PASS |  |  | 6级 | 微量 |  |  | PASS | PASS |  | 李小娟
2016-11-27 | 20:30 | A-9060A金 像 | 16016780 | 11.3 |  | 17.5 | 99.87 | PASS | PASS | 6B | PASS | PASS | PASS | 5级 | 微量 |  |  | PASS | PASS | PASS | 李小娟
2016-11-28 | 9:30 | A-9060A01 | 16016779 | 10.2 |  | 17.5 | 99.65 | PASS | PASS | 6B | PASS | PASS | PASS | 5级 | 微量 |  |  | PASS | PASS | PASS | 谭娇娇
2016-11-28 | 9:30 | A-9060B四厂 | 16016809 | 20 |  | 17.5 | 99.62 | PASS | PASS | 4B | PASS | PASS | PASS | 7级 | 微量 |  |  | PASS | PASS | PASS | 谭娇娇
2016-11-28 | 9:30 | A-9000A1 | 16016832 | 46 | PASS | 17.5 | 99.82 | PASS | PASS |  | PASS | PASS |  | 5级 | 微量 |  |  | PASS | PASS |  | 周菊明
2016-11-28 | 14:00 | A-9000 | 16016853 | 62 | PASS | 17.5 | 99.65 | PASS | PASS |  | PASS |  |  | 6级 | 微量 |  |  | PASS | PASS |  | 周菊明
2016-11-28 | 14:00 | A-9060C01 | 16016834 | 98" | PASS | 17.5 | 99.78 | PASS | PASS | <6B | PASS | PASS | PASS | 6级 | 微量 |  |  | PASS | PASS |  | 谭娇娇
2016-11-28 | 14:30 | A-9060B01蓝色 | 16016849 | 11.7 | PASS | 17.5 | 入图库 | PASS | PASS | 6B | PASS | PASS | PASS | 6级 | 微量 |  |  | PASS | PASS |  | 黄桂泉
2016-11-28 | 14:30 | A-9060C01 | 16016835 | 96" | PASS | 17.5 | 99.65 | PASS | PASS | 6B | PASS | PASS | PASS | 5级 | 微量 |  |  | PASS | PASS |  | 黄桂泉
2016-11-28 | 17:30 | A-9000 | 16016854 | 65 | PASS | 20 | 99.87 | PASS | PASS |  | PASS |  |  | 6级 | 微量 |  |  | PASS | PASS |  | 李小娟
2016-11-28 | 19:30 | A-9060C01 | 16016859 | 96" | PASS | 17.5 | 99.68 | PASS | PASS | <6B | PASS | PASS | PASS | 5级 | 微量 |  |  | PASS | PASS | PASS | 李小娟
2016-11-28 | 21:30 | A-9060A01 | 16016857 | 11.8 |  | 27.5 | 99.86 | PASS | PASS | 6B | PASS | PASS | PASS | 6级 | 微量 |  |  | PASS | PASS | PASS | 李小娟
2016-11-28 | 21:30 | A-9000 | 16016886 | 66 | PASS | 20 | 99.65 | PASS | PASS |  | PASS |  |  | 5级 | 微量 |  |  | PASS | PASS |  | 李小娟
2016-11-28 | 21:30 | A-9060B四厂 | 16016856 | 20 |  | 20 | 99.87 | PASS | PASS | 4B | PASS | PASS | PASS | 5级 | 微量 |  |  | PASS | PASS | PASS | 李小娟
2016-11-28 | 24:00 | A-9060B二厂 | 16016812 | 11.8 |  | 17.5 | 99.42 | PASS | PASS | 6B | PASS | PASS | PASS | 5级 | 微量 |  |  | PASS | PASS | PASS | 李建丽
2016-11-29 | 9:30 | A-9060C崇达 | 16016893 | 11 | PASS | 17.5 | 99.56 | PASS | PASS | <6B | PASS | PASS | PASS | 7级 | 微量 |  |  | PASS | PASS |  | 谭娇娇
2016-11-29 | 9:30 | A-9060A上海美维 | 16016889 | 11.5 | PASS | 17.5 | 99.76 | PASS | PASS | <6B | PASS | PASS | PASS | 7级 | 微量 |  |  | PASS | PASS |  | 谭娇娇
2016-11-29 | 9:30 | A-9000 | 16016887 | 62 | PASS | 20 | 99.75 | PASS | PASS |  | PASS |  |  | 5级 | 微量 |  |  | PASS | PASS |  | 谭娇娇
2016-11-29 | 9:30 | A-9060B二厂 | 16016810 | 11.7 |  | 20 | 99.67 | PASS | PASS | <6B | PASS | PASS | PASS | 6级 | 微量 |  |  | PASS | PASS |  | 谭娇娇
2016-11-29 | 15:30 | A-9060A金 像 | 16016891 | 11.6 | PASS | 20 | 99.74 | PASS | PASS | 6B | PASS | PASS | PASS | 5级 | 微量 |  |  | PASS | PASS |  | 黄桂泉
2016-11-29 | 15:30 | A-9060B四厂 | 16016890 | 18 | PASS | 20 | 99.67 | PASS | PASS | 3B | PASS | PASS | PASS | 5级 | 微量 |  |  | PASS | PASS |  | 黄桂泉
2016-11-29 | 17:30 | A-9000A10 | 16016855 | 45 | PASS | 17.5 | 99.37 | PASS | PASS |  | PASS |  |  | 5级 | 微量 |  |  | PASS | PASS |  | 李建丽
2016-11-29 | 17:30 | A-9000 | 16016917 | 64 | PASS | 17.5 | 99.15 | PASS | PASS |  | PASS |  |  | 5级 | 微量 |  |  | PASS | PASS |  | 李建丽
2016-11-29 | 20:30 | A-9000 | 16016916 | 64 | PASS | 17.5 | 99.75 | PASS | PASS |  | PASS |  |  | 6级残 | 微量 |  |  | PASS | PASS |  | 李建丽
2016-11-29 | 20:30 | A-9000A10 | 16016888 | 49 | PASS | 17.5 | 99.32 | PASS | PASS |  | PASS |  |  | 6级残 | 微量 |  |  | PASS | PASS |  | 李建丽
2016-11-29 | 20:30 | A-9060A金 像 | 16016892 | 11.8 | PASS | 17.5 | 99.51 | PASS | PASS | <6B | PASS | PASS | PASS | 5级 | 微量 |  |  | PASS | PASS | PASS | 李建丽
2016-11-29 | 23:00 | A-9060B四厂 | 16016918 | 22 | PASS | 17.5 | 99.86 | PASS | PASS | 4B | PASS | PASS | PASS | 7级残 | 微量 |  |  | PASS | PASS | PASS | 李小娟
2016-11-29 | 23:30 | A-9060C有 色 | 16016921 | 11.5 | PASS | 17.5 | 99.56 | PASS | PASS | <6B | PASS | PASS | PASS | 5级 | 微量 |  |  | PASS | PASS | PASS | 李小娟
2016-11-29 | 0:30 | A-9000B1 | 16016949 | 64 | PASS | 20 | 99.68 | PASS | PASS |  | PASS |  |  | 8级 | 微量 |  |  | PASS | PASS |  | 李小娟
2016-11-30 | 8;30 | A-9060A01 | 16016858 | 11.5 |  | 17.5 | 99.57 | PASS | PASS | <6B | PASS | PASS | PASS | 7级 | 微量 |  |  | PASS | PASS |  | 谭娇娇
2016-11-30 | 10:30 | A-9000B1 | 16016950 | 64 | PASS | 17.5 | 99.87 | PASS | PASS |  | PASS |  |  | 8级 | 微量 |  |  | PASS | PASS |  | 谭娇娇
2016-11-30 | 10:30 | A-9060B四厂 | 16016951 | 20 |  | 17.5 | 99.81 | PASS | PASS | 3B | PASS | PASS | PASS | 6级 | 微量 |  |  | PASS | PASS |  | 谭娇娇
2016-11-30 | 13:30 | A-9060B二厂 | 16016953 | 11.3 | PASS | 17.5 | 99.68 | PASS | PASS | <6B | PASS | PASS | PASS | 6级 | 微量 |  |  | PASS | PASS | PASS | 周菊明
2016-11-30 | 13:30 | A-9000 | 16016984 | 62 | PASS | 17.5 | 99.81 | PASS | PASS |  | PASS | PASS |  | 5级 | 微量 |  |  | PASS | PASS |  | 周菊明
2016-11-30 | 16:00 | A-9060C有 色 | 16016919 | 11.5 | PASS | 17.5 | 99.64 | PASS | PASS | 6B | PASS | PASS | PASS | 5级 | 微量 |  |  | PASS | PASS |  | 黄桂泉
2016-11-30 | 20:30 | A-9060(10) | 16016985 | 11.8 | PASS | 17.5 | 99.42 | PASS | PASS |  | PASS |  |  | 5级 | 微量 |  |  | PASS | PASS |  | 李建丽
2016-11-30 | 21:30 | A-9060C有 色 | 16016991 | 11.8 | PASS | 17.5 | 99.37 | PASS | PASS | 6B | PASS | PASS | PASS | 5级 | 微量 |  |  | PASS | PASS | PASS | 李建丽
2016-11-30 | 23:30 | A-9060C有 色 | 16016990 | 11.8 | PASS | 17.5 | 99.63 | PASS | PASS | 6B | PASS | PASS | PASS | 5级 | 微量 |  |  | PASS | PASS | PASS | 李小娟
2016-11-30 | 0:30 | A-9000 | 16017018 | 66 | PASS | 17.5 | 99.68 | PASS | PASS |  | PASS |  |  | 5级 | 微量 |  |  | PASS | PASS |  | 李小娟
2016-11-30 | 0:30 | A-9060B四厂 | 16016986 | 22 | PASS | 17.5 | 99.75 | PASS | PASS | 4B | PASS | PASS | PASS | 5级 | 微量 |  |  | PASS | PASS |  | 李建丽
2016-12-01 | 8:00 | A-9060B二厂 | 16016920 | 11.7 | PASS | 17.5 | 99.63 | PASS | PASS | <6B | PASS | PASS | PASS | 6级 | 微量 |  |  | PASS | PASS |  | 谭娇娇
2016-12-01 | 9:00 | A-9000 | 16017017 | 62 | PASS | 17.5 | 99.42 | PASS | PASS |  | PASS | PASS | PASS | 5级 | 微量 |  |  | PASS | PASS |  | 周菊明
2016-12-01 | 10:30 | A-9000B1 | 16016776 | 64 | PASS | 20 | 99.45 | PASS | PASS |  | PASS |  |  | 6级 | 微量 |  |  | PASS | PASS |  | 周菊明
2016-12-01 | 10:30 | A-9060B二厂 | 16016952 | 11.5 |  | 20 | 99.34 | PASS | PASS | 6B | PASS | PASS | PASS | 6级 | 微量 |  |  | PASS | PASS |  | 谭娇娇
2016-12-01 | 10:30 | A-9060B四厂 | 16017019 | 20 |  | 20 | 99.47 | PASS | PASS | 3B | PASS | PASS | PASS | 5级 | 微量 |  |  | PASS | PASS |  | 谭娇娇
2016-12-01 | 11:00 | A-9060C崇达 | 16017023 | 12 | PASS | 17.5 | 99.41 | PASS | PASS | 6B | PASS | PASS | PASS | 5级 | 微量 |  |  | PASS | PASS |  | 谭娇娇
2016-12-01 | 11:00 | A-9060C崇达 | 16017022 | 11.8 | PASS | 17.5 | 99.57 | PASS | PASS | <6B | PASS | PASS | PASS | 6级 | 微量 |  |  | PASS | PASS |  | 谭娇娇
2016-12-01 | 17:30 | A-9060A金 像 | 16017020 | 11.3 | PASS | 17.5 | 99.85 | PASS | PASS | <6B | PASS | PASS | PASS | 5级 | 微量 |  |  | PASS | PASS | PASS | 李小娟
2016-12-01 | 19:30 | A-9060C01 | 16017166 | 98" | PASS | 17.5 | 99.65 | PASS | PASS | 6B | PASS | PASS | PASS | 5级 | 微量 |  |  | PASS | PASS | PASS | 李小娟
2016-12-01 | 21:00 | A-9030深蓝 | 16017162 | 66 | PASS | 17.5 | 99.87 | PASS | PASS |  | PASS |  |  | 7级 | 微量 |  |  | PASS | PASS |  | 黄桂泉
2016-12-01 | 0:30 | A-9060A上海美维 | 16017163 | 11.4 | PASS | 17.5 | 99.33 | PASS | PASS | 6B | PASS | PASS | PASS | 6级残 | 微量 |  |  | PASS | PASS | PASS | 黄桂泉
2016-12-02 | 8:00 | A-9060C 01 | 16017167 | 97'' | PASS | 17.5 | 99.45 | PASS | PASS | <6B | PASS | PASS | PASS | 5级 | 微量 |  |  | PASS | PASS |  | 谭娇娇
2016-12-02 | 8:00 | A-9000B1 | 16017193 | 65 | PASS | 17.5 | 99.54 | PASS | PASS |  | PASS |  |  | 8级 | 微量 |  |  | PASS | PASS |  | 谭娇娇
2016-12-02 | 9:30 | A-9000B1 | 16017194 | 65 | PASS | 17.5 | 99.57 | PASS | PASS |  | PASS |  |  | 7级 | 微量 |  |  | PASS | PASS |  | 谭娇娇
2016-12-02 | 10:00 | A-9000A1 | 16017161 | 46 | PASS | 17.5 | 99.81 | PASS | PASS |  | PASS |  |  | 5级 | 微量 |  |  | PASS | PASS |  | 周菊明
2016-12-02 | 11:00 | A-9060B二厂 | 16016987 | 11.8 |  | 17.5 | 99.78 | PASS | PASS | <6B | PASS | PASS | PASS | 6级 | 微量 |  |  | PASS | PASS |  | 谭娇娇
2016-12-02 | 11:00 | A-9060A川亿 | 16017117 | 20 |  | 17.5 | 99.67 | PASS | PASS | 3B | PASS | PASS | PASS | 7级 | 微量 |  |  | PASS | PASS |  | 谭娇娇
2016-12-02 | 14:00 | A-9060A01 | 16017196 | 11.5 |  | 17.5 | 99.78 | PASS | PASS | 6B | PASS | PASS | PASS | 5级残 | 微量 |  |  | PASS | PASS |  | 谭娇娇
2016-12-02 | 14:30 | A-9060A川亿 | 16017118 | 22 |  | 17.5 | 99.65 | PASS | PASS | 4B | PASS | PASS | PASS | 6级 | 微量 |  |  | PASS | PASS |  | 谭娇娇
2016-12-02 | 15:30 | A-9000高粘度 | 16017055 | 113 | PASS | 20 | 99.72 | PASS | PASS |  | PASS | PASS |  | 7级 | 微量 |  |  | PASS | PASS |  | 谭娇娇
2016-12-02 | 17:30 | A-9060A01 | 16017164 | 11.3 |  | 20 | 99.91 | PASS | PASS | 6B | PASS | PASS | PASS | 5级 | 微量 |  |  | PASS | PASS | PASS | 黄桂泉
2016-12-02 | 20:30 | A-9060C01 | 16017057 | 98 | PASS | 17.5 | 99.89 | PASS | PASS | <6B | PASS | PASS | PASS | 5级 | 微量 |  |  | PASS | PASS | PASS | 黄桂泉
2016-12-02 | 20:30 | A-9000A1 | 16017054 | 48 | PASS | 20 | 99.78 | PASS | PASS |  | PASS |  |  | 6级 | 微量 |  |  | PASS | PASS |  | 李小娟
2016-12-02 | 0:30 | A-9060B四厂 | 16017195 | 21 | PASS | 17.5 | 99.57 | PASS | PASS | 4B | PASS | PASS | PASS | 7级 | 微量 |  |  | PASS | PASS |  | 黄桂泉
2016-12-03 | 8:00 | A-9060C01 | 16017058 | 97'' | PASS | 17.5 | 99.74 | PASS | PASS | 6B | PASS | PASS | PASS | 5级残 | 微量 |  |  | PASS | PASS |  | 黄桂泉
2016-12-03 | 8:00 | A-9000试样 | 16017088 | 65 | PASS | 17.5 | 99.52 | PASS | PASS |  | PASS |  |  | 5级 | 微量 |  |  | PASS | PASS |  | 周菊明
2016-12-03 | 9:00 | A-9000 | 16017087 | 63 | PASS | 17.5 | 99.67 | PASS | PASS |  | PASS | PASS | PASS | 5级 | 微量 |  |  | PASS | PASS |  | 周菊明
2016-12-03 | 10:00 | A-9060B二厂 | 16017091 | 11.7 | PASS | 17.5 | 99.56 | PASS | PASS | <6B | PASS | PASS | PASS | 5级残 | 微量 |  |  | PASS | PASS |  | 周菊明
2016-12-03 | 11:00 | A-9060B二厂 | 16017090 | 11.5 |  | 17.5 | 99.81 | PASS | PASS | <6B | PASS | PASS | PASS | 5级 | 微量 |  |  | PASS | PASS |  | 谭娇娇
2016-12-03 | 11:00 | A-9060B四厂 | 16017089 | 21 |  | 17.5 | 99.87 | PASS | PASS | 3B | PASS | PASS | PASS | 6级 | 微量 |  |  | PASS | PASS |  | 谭娇娇
2016-12-03 | 12:00 | A-9060A01 | 16017165 | 11.2 |  | 17.5 | 99.58 | PASS | PASS | <6B | PASS | PASS | PASS | 5级 | 微量 |  |  | PASS | PASS |  | 谭娇娇
2016-12-03 | 14:00 | A-9000B1 | 16017124 | 68 | PASS | 17.5 | 99.35 | PASS | PASS |  | PASS |  |  | 8级 | 微量 |  |  | PASS | PASS |  | 黄桂泉
2016-12-03 | 17:30 | A-9060C01 | 16017128 | 92 | PASS | 17.5 | 99.74 | PASS | PASS | <6B | PASS | PASS | PASS | 4级 | 微量 |  |  | PASS | PASS |  | 李小娟
2016-12-03 | 17:30 | A-9060A01 | 16017197 | 11.2 |  | 20 | 99.81 | PASS | PASS | 6B | PASS | PASS | PASS | 5级 | 微量 |  |  | PASS | PASS |  | 李建丽
2016-12-03 | 20:00 | A-9000B1 | 16017123 | 62 | PASS | 17.5 | 99.15 | PASS | PASS |  | PASS |  |  | 8级 | 微量 |  |  | PASS | PASS | PASS | 李建丽
2016-12-03 | 20:00 | A-9060C01 | 16017129 | 96S | PASS | 17.5 | 99.42 | PASS | PASS | <6B | PASS | PASS | PASS | 5级 | 微量 |  |  | PASS | PASS | PASS | 李建丽
2016-12-05 | 8:00 | A-9060B四厂 | 16017125 | 21 |  | 17.5 | 99.81 | PASS | PASS | 3B | PASS | PASS | PASS | 7级 | 微量 |  | 少量 | PASS | PASS | PASS | 谭娇娇
2016-12-05 | 8:00 | A-9060A金象 | 16017127 | 11.6 |  | 17.5 | 99.54 | PASS | PASS | <6B | PASS | PASS | PASS | 5级 | 微量 |  | 少量 | PASS | PASS | PASS | 谭娇娇
2016-12-05 | 8:00 | A-9000 | 16017155 | 70 | PASS | 20 | 99.85 | PASS | PASS |  | PASS |  |  | 6级 | 微量 |  | 微量 | PASS | PASS |  | 李小娟
2016-12-05 | 9:30 | A-9060B四厂 | 16017157 | 21 | PASS | 17.5 | 99.45 | PASS | PASS | 3B | PASS | PASS | PASS | 6级 | 微量 |  | 少量 | PASS | PASS | PASS | 李小娟
2016-12-05 | 9:30 | A-9060A金 像 | 16017126 | 11.7 | PASS | 17.5 | 99.78 | PASS | PASS | <6B | PASS | PASS | PASS | 4级 | 微量 |  | 少量多 | PASS | PASS | PASS | 李小娟
2016-12-05 | 9:30 | A-9060C深蓝 | 16017160 | 11.6 | PASS | 17.5 | 99.56 | PASS | PASS | 6B | PASS | PASS | PASS | 5级残 | 微量 |  | 少量多 | PASS | PASS | PASS | 李小娟
2016-12-05 | 10:30 | A-9060C深蓝 | 16017221 | 11.8 | PASS | 17.5 | 99.61 | PASS | PASS | <6B | PASS | PASS | PASS | 5级残 | 微量 |  | 少量 | PASS | PASS | PASS | 李小娟
2016-12-05 | 13:30 | A-9000 | 16017156 | 68 | PASS | 20 | 99.68 | PASS | PASS |  | PASS |  |  | 6级 | 微量 |  | 少量 | PASS | PASS |  | 谭娇娇
2016-12-05 | 14:30 | A-9060A金 像 | 16017056 | 11.6 |  | 17.5 | 99.86 | PASS | PASS | <6B | PASS | PASS | PASS | 4级 | 微量 |  | 少量多 | PASS | PASS | PASS | 李小娟
2016-12-05 | 18:00 | A-9000 | 16017249 | 65 | PASS | 17.5 | 99.76 | PASS | PASS |  | PASS | PASS |  | 6级 | 微量 |  | 微量 | PASS | PASS | PASS | 周菊明
2016-12-05 | 22:00 | A-9000 | 16017250 | 62 | PASS | 17.5 | 99.63 | PASS | PASS |  |  |  |  | 6级 | 微量 |  | 微量 | PASS | PASS |  | 黄桂泉
2016-12-05 | 24:00 | A-9060B四厂 | 16017251 | 22 | PASS | 17.5 | 99.67 | PASS | PASS | 3B | PASS | PASS | PASS | 6级 | 微量 |  | 少量多 | PASS | PASS | PASS | 周菊明
2016-12-06 | 8:00 | A-9000 | 16017282 | 62 | PASS | 17.5 | 99.68 | PASS | PASS |  | PASS |  |  | 5级 | 微量 |  | 少量 | PASS | PASS |  | 李小娟
2016-12-06 | 8:00 | A-9060A金像兑 | 16017056 |  |  | 20 | 99.65 | PASS | PASS | 5B | PASS | PASS | PASS | 4级 | 微量 |  | 少量多 | PASS | PASS | PASS | 李小娟
2016-12-06 | 9:30 | A-9000 | 16017281 | 65 | PASS | 17.5 | 99.23 | PASS | PASS |  | PASS |  |  | 5级 | 微量 |  | 少量 | PASS | PASS | PASS | 李建丽
2016-12-06 | 9:30 | A-9060B二厂 | 16017252 | 11.7 |  | 17.5 | 99.45 | PASS | PASS | 6B | PASS | PASS | PASS | 4级 | 微量 |  | 有残 | PASS | PASS | PASS | 谭娇娇
2016-12-06 | 11:00 | A-9060B四厂 | 16017283 | 20 |  | 17.5 | 99.89 | PASS | PASS | 5B | PASS | PASS | PASS | 6级 | 微量 |  | 少量多 | PASS | PASS | PASS | 李小娟
2016-12-06 | 16:00 | A-9000 | 16017316 | 66 | PASS | 17.5 | 99.62 | PASS | PASS |  | PASS |  |  | 5级 | 微量 |  | 微量 | PASS | PASS | PASS | 谭娇娇
2016-12-06 | 19:00 | A-9000 | 16017317 | 62 | PASS | 17.5 | 99.65 | PASS | PASS |  | PASS |  |  | 6级残 | 微量 |  | 少量 | PASS | PASS |  | 周菊明
2016-12-06 | 22:00 | A-9060B四厂 | 16017318 | 20 | PASS | 17.5 | 99.65 | PASS | PASS | 3B | PASS | PASS | PASS | 6级 | 微量 |  | 少量多 | PASS | PASS |  | 黄桂泉
2016-12-06 | 24:00 | A-9060A01 | 16017320 | 11.8 | PASS | 17.5 | 99.56 | PASS | PASS | 6B | PASS | PASS | PASS | 5级残 | 微量 |  | 少量 | PASS | PASS |  | 黄桂泉
2016-12-07 | 8:00 | A-9000 | 16017382 | 69 | PASS | 20 | 99.67 | PASS | PASS |  | PASS |  |  | 5级 | 微量 |  | 少量多 | PASS | PASS |  | 谭娇娇
2016-12-07 | 9:30 | A-9060B四厂 | 16017349 | 22 |  | 17.5 | 99.42 | PASS | PASS | 3B | PASS | PASS | PASS | 6级 | 微量 |  | 少量 | PASS | PASS | PASS | 李小娟
2016-12-07 | 9:30 | A-9060A01 | 16017319 | 11.8 |  | 17.5 | 99.13 | PASS | PASS | 6B | PASS | PASS | PASS | 5级 | 微量 |  | 有残 | PASS | PASS | PASS | 李小娟
2016-12-07 | 9:30 | A-9000 | 16017403 | 67 | PASS | 17.5 | 99.87 | PASS | PASS |  | PASS |  |  | 5级 | 微量 |  | 少量 | PASS | PASS |  | 李小娟
2016-12-07 | 10:30 | A-9060C深蓝 | 16017353 | 11.6 | 稍浅 | 17.5 | 99.62 | PASS | PASS | 5B |  | PASS | PASS | 5级 | 微量 |  | 有残 | PASS | PASS | PASS | 李小娟
2016-12-07 | 10:30 | A-9000 | 16017383 | 66 | PASS | 20 | 99.68 | PASS | PASS |  | PASS |  |  | 5级 | 微量 |  | 少量多 | PASS | PASS |  | 谭娇娇
2016-12-07 | 17:30 | A-9000 | 16017404 | 65 | PASS | 20 | 99.64 | PASS | PASS |  | PASS |  |  | 6级 | 微量 |  | 少量 | PASS | PASS |  | 周菊明
2016-12-07 | 20:30 | A-9060A01 | 16017387 | 11.5 | PASS | 17.5 | 99.58 | PASS | PASS | <6B | PASS | PASS | PASS | 6级残 | 微量 |  | 少量 | PASS | PASS |  | 黄桂泉
2016-12-07 | 22:00 | A-9060C深蓝 | 16017443 | 11.8 | PASS | 17.5 | 99.63 | PASS | PASS | <6B | PASS | PASS | PASS | 5级 | 微量 |  | 少量 | PASS | PASS |  | 黄桂泉
2016-12-07 | 22:00 | A-9060A上海美维 | 16017385 | 11.8 | PASS | 17.5 | 99.71 | PASS | PASS | <6B | PASS | PASS | PASS | 5级 | 微量 |  | 有残 | PASS | PASS |  | 黄桂泉
2016-12-07 | 22:00 | A-9000 | 16017436 | 67 | PASS | 17.5 | 99.75 | PASS | PASS |  | PASS |  |  | 5级 | 微量 |  | 少量 | PASS | PASS |  | 黄桂泉
2016-12-08 | 9:30 | A-9000 | 16017438 | 68 | PASS | 20 | 99.86 | PASS | PASS |  | PASS |  |  | 5级 | 微量 |  | 少量 | PASS | PASS |  | 李小娟
2016-12-08 | 9:30 | A-9060B二厂 | 16017505 | 11.9 |  | 17.5 | 99.91 | PASS | PASS | 6B | PASS | PASS | PASS | 6级 | 微量 |  | 有残 | PASS | PASS | PASS | 谭娇娇
2016-12-08 | 9:30 | A-9060B二厂 | 16017504 | 11.8 |  | 17.5 | 99.87 | PASS | PASS | 6B | PASS | PASS | PASS | 6级残 | 微量 |  | 有残 | PASS | PASS | PASS | 谭娇娇
2016-12-08 | 10:30 | A-9060B二厂 | 16017448 | 11.7 |  | 17.5 | 99.87 | PASS | PASS | 6B | PASS | PASS | PASS | 7级 | 微量 |  |  | PASS | PASS | PASS | 谭娇娇
2016-12-08 | 11:30 | A-9000 | 16017437 | 68 | PASS | 20 | 99.45 | PASS | PASS |  | PASS |  |  | 5级 | 微量 |  |  | PASS | PASS |  | 李小娟
2016-12-08 | 11:30 | A-9060C深蓝 | 16017444 | 11.3 | PASS | 17.5 | 99.15 | PASS | PASS | 6B | PASS | PASS | PASS | 5级 | 微量 |  |  | PASS | PASS | PASS | 李小娟
2016-12-08 | 11:30 | A-9060B四厂 | 16017405 | 21 |  | 20 | 99.37 | PASS | PASS | 4B | PASS | PASS | PASS | 6级 | 微量 |  |  | PASS | PASS | PASS | 李小娟
2016-12-08 | 11:30 | A-9060 40PS华东办 | 16017384 | 42 | PASS | 17.5 | 99.06 | PASS | PASS |  | PASS |  |  | 5级 | 微量 |  |  | PASS | PASS |  | 李小娟
2016-12-08 | 17:30 | A-9000 | 16017446 | 65 | PASS | 20 | 99.56 | PASS | PASS |  | PASS |  |  | 6级 | 微量 |  |  | PASS | PASS |  | 周菊明
2016-12-08 | 19:30 | A-9060C01 | 16017449 | 98" | PASS | 20 | 99.46 | PASS | PASS | 6B | PASS | PASS | PASS | 5级 | 微量 |  |  | PASS | PASS | PASS | 周菊明
2016-12-08 | 21:00 | A-9060C01 | 16017450 | 96" | PASS | 17.5 | 99.56 | PASS | PASS | <6B | PASS | PASS | PASS | 5级 | 微量 |  |  | PASS | PASS | PASS | 黄桂泉
2016-12-08 | 21:30 | A-9000 | 16017445 | 63 | PASS | 20 | 99.48 | PASS | PASS |  | PASS |  |  | 6级残 | 微量 |  |  | PASS | PASS |  | 黄桂泉
2016-12-08 | 0:30 | A-9060B二厂 | 16017507 | 11.8 | PASS |  | 99.32 | PASS | PASS | 6B | PASS | PASS | PASS | 6级 | 微量 |  | 有残 | PASS | PASS | PASS | 黄桂泉
2016-12-09 | 8:00 | A-9060B深蓝 | 16017447 | 21 | PASS | 17.5 | 99.84 | PASS | PASS | 3B | PASS |  | PASS | 6级 | 微量 |  | 微量 | PASS | PASS | PASS | 谭娇娇
2016-12-09 | 8:00 | A-9000 | 16017478 | 65 | PASS | 17.5 | 99.82 | PASS | PASS |  | PASS |  |  | 6级 | 微量 |  | 少量 | PASS | PASS |  | 李小娟
2016-12-09 | 9:30 | A-9060B四厂 | 16017480 | 18 |  | 17.5 | 99.25 | PASS | PASS | 4B | PASS | PASS | PASS | 8级残 | 微量 |  | 少量多 | PASS | PASS | PASS | 李小娟
2016-12-09 | 9:30 | A-9060A01 | 16017482 | 11.3 |  | 17.5 | 99.94 | PASS | PASS | 6B | PASS | PASS | PASS | 6级残 | 微量 |  | 严残 | PASS | PASS | PASS | 李小娟
2016-12-09 | 11:30 | A-9060A01 | 16017481 | 11.8 |  | 17.5 | 99.86 | PASS | PASS | 6B | PASS | PASS | PASS | 5级 | 微量 |  | 严残 | PASS | PASS | PASS | 李建丽
2016-12-09 | 11:00 | A-9060C深蓝 | 16017573 | 11.5 | PASS | 17.5 | 99.85 | PASS | PASS | 6B | PASS | PASS | PASS | 5级 | 微量 |  | 少量多 | PASS | PASS | PASS | 李建丽
2016-12-09 | 11:30 | A-9060C 01 | 16017483 | 98" | PASS | 17.5 | 99.78 | PASS | PASS | 6B | PASS | PASS | PASS | 5级 | 微量 |  | 有残 | PASS | PASS | PASS | 李建丽
2016-12-09 | 14:30 | A-9000 | 16017479 | 65 | PASS | 20 | 99.65 | PASS | PASS |  | PASS |  |  | 5级 | 微量 |  | 少量 | PASS | PASS |  | 李小娟
2016-12-09 | 17:30 | A-9000华东办 | 16017509 | 65 | PASS | 20 | 99.54 | PASS | PASS |  | PASS |  |  | 6级 | 微量 |  | 有残 | PASS | PASS |  | 周菊明
2016-12-09 | 19:00 | A-9060C01 | 16017516 | 98" | PASS | 17.5 | 99.63 | PASS | PASS | <6B | PASS | PASS | PASS | 6级 | 微量 |  | 有残 | PASS | PASS |  | 黄桂泉
2016-12-09 | 20:00 | A-9000华东办 | 16017508 | 70 | PASS | 20 | 99.56 | PASS | PASS |  | PASS | PASS | PASS | 6级 | 微量 |  | 微量 | PASS | PASS |  | 周菊明
2016-12-09 | 22:00 | A-9060C01 | 16017515 | 98" | PASS | 20 | 99.46 | PASS | PASS | <6B | PASS | PASS | PASS | 6级 | 微量 |  | 有残 | PASS | PASS |  | 周菊明
2016-12-09 | 23:30 | A-9000 | 16017510 | 56 | PASS | 20 | 99.45 | PASS | PASS |  |  | PASS | PASS | 6级 | 微量 |  | 少量 | PASS | PASS |  | 周菊明
2016-12-09 | 23:30 | A-9060A02有色 | 16017512 | 11.3 | PASS | 20 | 99.45 | PASS | PASS | 3B | PASS | PASS | PASS | 6级 | 微量 |  | 有残 | PASS | PASS | PASS | 周菊明
2016-12-10 | 8:00 | A-9060A01 | 16017514 | 11.7 |  | 17.5 | 99.81 | PASS | PASS | 6B | PASS | PASS | PASS | 6级残 | 微量 |  | 严残 | PASS | PASS | PASS | 李小娟
2016-12-10 | 9:30 | A-9060A金 像 | 16017549 | 11.6 |  | 17.5 | 99.88 | PASS | PASS | 6B | PASS | PASS | PASS | 6级 | 微量 |  | 有残 | PASS | PASS | PASS | 谭娇娇
2016-12-10 | 9:30 | A-9060A01 | 16017513 | 11.2 |  | 17.5 | 99.84 | PASS | PASS | 6B | PASS | PASS | PASS | 5级 | 微量 |  | 严残 | PASS | PASS | PASS | 谭娇娇
2016-12-10 | 10:30 | A-9060B四厂 | 16017546 | 21 |  | 17.5 | 99.91 | PASS | PASS | 6B | PASS | PASS | PASS | 6级 | 微量 |  | 有残 | PASS | PASS |  | 谭娇娇
2016-12-10 | 10:30 | A-9060C有 色 | 16017550 | 11.6 | PASS | 17.5 | 99.86 | PASS | PASS | 3B | PASS | PASS | PASS | 5级 | 微量 |  | 有残 | PASS | PASS |  | 谭娇娇
2016-12-10 | 11:30 | A-9060C有 色 | 16017551 | 11.8 | PASS | 17.5 | 99.81 | PASS | PASS | <6B | PASS | PASS | PASS | 6级 | 微量 |  | 有残 | PASS | PASS |  | 谭娇娇
2016-12-10 | 11:30 | A-9000A10 | 16017511 | 46 | PASS | 20 | 99.75 | PASS | PASS |  | PASS |  |  | 6级残 | 微量 |  | 少量 | PASS | PASS |  | 李小娟
2016-12-10 | 11:30 | A-9030 | 16017545 | 65 | PASS | 20 | 99.94 | PASS | PASS |  | PASS |  |  | 7级 | 微量 |  | 少量 | PASS | PASS |  | 李小娟
2016-12-10 | 13:30 | A-9000华东办 | 16017544 | 66 | PASS | 20 | 99.65 | PASS | PASS |  | PASS |  |  | 7级 | 微量 |  | 少量多 | PASS | PASS |  | 李小娟
2016-12-10 | 13:30 | A-9000 | 16017543 | 65 | PASS | 20 | 99.36 | PASS | PASS |  | PASS |  |  | 6级 | 微量 |  | 少量 | PASS | PASS |  | 李建丽
2016-12-10 | 14:30 | A-9060A金 像 | 16017548 | 11.2 |  | 17.5 | 99.91 | PASS | PASS | <6B | PASS | PASS | PASS | 5级 | 微量 |  | 有残 | PASS | PASS |  | 李建丽
2016-12-10 | 15:30 | A-9060B四厂 | 16017547 | 20 |  | 17.5 | 99.42 | PASS | PASS |  | PASS | PASS | PASS | 7级残 | 微量 |  | 少量多 | PASS | PASS | PASS | 李建丽
2016-12-10 | 17:30 | A-9000华东办 | 16017574 | 64 | PASS | 17.5 | 99.63 | PASS | PASS |  | PASS |  |  | 6级 | 微量 |  | 少量 | PASS | PASS |  | 黄桂泉
2016-12-10 | 19:30 | A-9060A01 | 16017578 | 10.5 | PASS | 17.5 | 99.56 | PASS | PASS | 6B | PASS | PASS | PASS | 6级 | 微量 |  | 严残 | PASS | PASS |  | 黄桂泉
2016-12-10 | 20:30 | A-9000 | 16017575 | 68 | PASS | 17.5 | 99.32 | PASS | PASS |  |  |  |  | 6级 | 微量 |  | 少量 | PASS | PASS |  | 黄桂泉
2016-12-10 | 22:00 | A-9060C | 16017580 | 11.7 | PASS | 17.5 | 99.26 | PASS | PASS | <6B | PASS | PASS | PASS | 6级 | 微量 |  | 有残 | PASS | PASS |  | 黄桂泉
2016-12-11 | 8:00 | A-9060C崇达 | 16017579 | 11.4 | PASS | 20 | 99.86 | PASS | PASS | 6B | PASS | PASS | PASS | 6级残 | 微量 |  | 有残 | PASS | PASS | PASS | 李小娟
2016-12-11 | 8:00 | A-9000华东办 | 16017608 | 70 | PASS | 20 | 99.74 | PASS | PASS |  | PASS |  |  | 6级 | 微量 |  | 少量多 | PASS | PASS |  | 李小娟
2016-12-11 | 9:30 | A-9060A01 | 16017613 | 11.3 |  | 20 | 99.86 | PASS | PASS | 6B | PASS | PASS | PASS | 6级 | 微量 |  | 有残 | PASS | PASS | PASS | 李建丽
2016-12-11 | 9:30 | A-9060A01 | 16017577 | 11.4 |  | 20 | 99.91 | PASS | PASS | 6B | PASS | PASS | PASS | 5级 | 微量 |  | 少量多 | PASS | PASS | PASS | 李建丽
2016-12-11 | 10:30 | A-9060A01 | 16017612 | 11.6 |  | 20 | 99.96 | PASS | PASS | 6B | PASS | PASS | PASS | 5级 | 微量 |  | 少量多 | PASS | PASS | PASS | 李小娟
2016-12-11 | 11:00 | A-9060B四厂 | 16017610 | 20.9 |  | 17.5 | 99.87 | PASS | PASS | 4B | PASS | PASS | PASS | 7级 | 微量 |  | 少量多 | PASS | PASS | PASS | 李小娟
2016-12-11 | 11:00 | A-9060C深蓝 | 16017614 | 10.8 | 稍浅 | 20 | 99.85 | PASS | PASS | 6B | PASS | PASS | PASS | 6级残 | 微量 |  | 有残 | PASS | PASS | PASS | 李小娟
2016-12-11 | 13:30 | A-9060B深蓝 | 16017576 | 21 | PASS | 17.5 | 99.45 | PASS | PASS | 3B | PASS | PASS | PASS | 6级 | 微量 |  | 有残 | PASS | PASS | PASS | 李建丽
2016-12-11 | 17:30 | A-9060C崇达 | 16017645 | 11.3 | PASS | 17.5 | 99.36 | PASS | PASS | <6B | PASS | PASS | PASS | 6级残 | 微量 |  | 有残 | PASS | PASS | PASS | 黄桂泉
2016-12-11 | 17:30 | A-9000 | 16017640 | 62 | PASS | 17.5 | 99.52 | PASS | PASS |  | PASS | PASS |  | 7级 | 微量 |  | 少量多 | PASS | PASS |  | 黄桂泉
2016-12-11 | 19:30 | A-9060C深蓝 | 16017615 | 11 | PASS | 17.5 | 99.65 | PASS | PASS | <6B | PASS | PASS | PASS | 6级残 | 微量 |  | 有残 | PASS | PASS | PASS | 周菊明
2016-12-11 | 19:30 | A-9000华东办 | 16017609 | 62 | PASS | 17.5 | 99.25 | PASS | PASS |  | PASS | PASS |  | 6级残 | 微量 |  | 少量多 | PASS | PASS |  | 周菊明
2016-12-11 | 20:30 | A-9060A01 | 16017646 | 11.5 |  | 17.5 | 99.47 | PASS | PASS | <6B | PASS | PASS | PASS | 6级残 | 微量 |  | 有残 | PASS | PASS | PASS | 周菊明
2016-12-12 | 8:00 | A-9000 | 16017641 | 67 | PASS | 20 | 99.45 | PASS | PASS |  | PASS |  |  | 5级 | 微量 |  | 少量 | PASS | PASS |  | 周菊明
2016-12-12 | 8:00 | A-9060B四厂 | 16017642 | 20 |  | 20 | 99.56 | PASS | PASS | 3B | PASS | PASS | PASS | 6级 | 微量 |  | 少量多 | PASS | PASS | PASS | 周菊明
2016-12-12 | 9:30 | A-9060C崇达 | 16017643 | 11.2 | PASS | 17.5 | 99.81 | PASS | PASS | 6B | PASS | PASS | PASS | 6级残 | 微量 |  | 少量多 | PASS | PASS | PASS | 黄桂泉
2016-12-12 | 10:00 | A-9060A01 | 16017676 | 11.5 |  | 17.5 | 99.88 | PASS | PASS | <6B | PASS | PASS | PASS | 6级 | 微量 |  | 少量 | PASS | PASS |  | 谭娇娇
2016-12-12 | 10:00 | A-9060A01 | 16017675 | 11 |  | 17.5 | 99.64 | PASS | PASS | <6B | PASS | PASS | PASS | 7级 | 微量 |  | 少量 | PASS | PASS |  | 谭娇娇
2016-12-12 | 10:00 | A-9060B四厂 | 16017673 | 20 |  | 17.5 | 99.88 | PASS | PASS | 3B | PASS | PASS | PASS | 7级 | 微量 |  | 有残 | PASS | PASS |  | 谭娇娇
2016-12-12 | 10:00 | A-9000 | 16017672 | 62 | PASS | 17.5 | 99.89 | PASS | PASS |  | PASS |  |  | 6级 | 微量 |  | 少量多 | PASS | PASS |  | 黄桂泉
2016-12-12 | 11:00 | A-9060C | 16017644 | 11.2 | PASS | 17.5 | 99.98 | PASS | PASS | <6B | PASS | PASS | PASS | 5级残 | 微量 |  | 有残 | PASS | PASS | PASS | 黄桂泉
2016-12-12 | 11:00 | A-9000 | 16017671 | 65 | PASS | 17.5 | 99.64 | PASS | PASS |  | PASS |  |  | 6级 | 微量 |  | 少量多 | PASS | PASS |  | 黄桂泉
2016-12-12 | 14:30 | A-9000 | 16017693 | 62 | PASS | 17.5 | 99.88 | PASS | PASS |  | PASS |  |  | 6级 | 微量 |  | 少量多 | PASS | PASS |  | 黄桂泉
2016-12-12 | 14:30 | A-9060A金 像 | 16017677 | 11.6 |  | 17.5 | 99.87 | PASS | PASS | 6B | PASS | PASS | PASS | 6级 | 微量 |  | 有残 | PASS | PASS |  | 黄桂泉
2016-12-12 | 17:30 | A-9060C01 | 16017697 | 98 | PASS | 17.5 | 99.52 | PASS | PASS | <6B | PASS | PASS | PASS | 6级 | 微量 |  | 少量多 | PASS | PASS | PASS | 李建丽
2016-12-12 | 19:30 | A-9060A01 | 16017700 | 11.4 | PASS | 17.5 | 99.42 | PASS | PASS | 6B | PASS | PASS | PASS | 6级 | 微量 |  | 少量多 | PASS | PASS | PASS | 李建丽
2016-12-12 | 20:30 | A-9060B四厂 | 16017674 | 21 | PASS | 17.5 | 99.65 | PASS | PASS | 3B | PASS | PASS | PASS | 7级 | 微量 |  | 有残 | PASS | PASS | PASS | 李建丽
2016-12-12 | 22:00 | A-9060C深蓝 | 16017698 | 11.8 | PASS | 17.5 | 99.87 | PASS | PASS | 6B | PASS | PASS | PASS | 6级 | 微量 |  | 有残 | PASS | PASS | PASS | 李建丽
2016-12-12 | 8:00 | A-9000 | 16017728 | 68 | PASS | 17.5 | 99.85 | PASS | PASS |  | PASS |  |  | 6级 | 微量 |  | 少量 | PASS | PASS |  | 黄桂泉
2016-12-13 | 8:00 | A-9060A01 | 16017699 | 11.6 | PASS | 17.5 | 99.76 | PASS | PASS | <6B | PASS | PASS | PASS | 6级 | 微量 |  | 有残 | PASS | PASS |  | 黄桂泉
2016-12-13 | 9:00 | A-9000 | 16017727 | 63 | PASS | 17.5 | 99.89 | PASS | PASS |  | PASS |  |  | 6级 | 微量 |  | 有残 | PASS | PASS |  | 黄桂泉
2016-12-13 | 9:00 | A-9060C有色 | 16017733 | 11.5 | PASS | 17.5 | 99.88 | PASS | PASS | <6B | PASS | PASS | PASS | 7级 | 微量 |  | 有残 | PASS | PASS |  | 黄桂泉
2016-12-13 | 10:30 | A-9000A1 | 16017695 | 46 | PASS | 20 | 99.84 | PASS | PASS |  | PASS |  |  | 5级 | 微量 |  | 有残 | PASS | PASS |  | 周菊明
2016-12-13 | 11:30 | A-9060B二厂 | 16017732 | 11.8 | PASS | 17.5 | 99.54 | PASS | PASS | <6B | PASS | PASS | PASS | 7级 | 微量 |  | 有残 | PASS | PASS | PASS | 黄桂泉
2016-12-13 | 11:30 | A-9060B四厂 | 16017696 | 20 | PASS | 17.5 | 99.65 | PASS | PASS | 3B | PASS | PASS | PASS | 7级 | 微量 |  | 有残 | PASS | PASS | PASS | 黄桂泉
2016-12-13 | 12:00 | A-9060B二厂 | 16017731 | 11.8 | PASS | 17.5 | 99.54 | PASS | PASS | <6B | PASS | PASS | PASS | 7级 | 微量 |  | 有残 | PASS | PASS | PASS | 黄桂泉
2016-12-13 | 13:30 | A-9060C有色 | 16017734 | 11.9 | PASS | 17.5 | 99.57 | PASS | PASS | <6B | PASS | PASS | PASS | 6级 | 微量 |  | 有残 | PASS | PASS | PASS | 周菊明
2016-12-13 | 14:30 | A-9000 | 16017759 | 64 | PASS | 17.5 | 99.89 | PASS | PASS |  | PASS |  |  | 5级 | 微量 |  | 有残 | PASS | PASS |  | 谭娇娇
2016-12-13 | 17:30 | A-9060A金 像 | 16017766 | 11.8 |  | 17.5 | 99.45 | PASS | PASS | <6B | PASS | PASS | PASS | 6级残 | 微量 |  | 有残 | PASS | PASS |  | 李小娟
2016-12-13 | 17:30 | A-9060B四厂 | 16017729 | 21 |  | 17.5 | 99.63 | PASS | PASS | 4B | PASS | PASS | PASS | 7级 | 微量 |  | 有残 | PASS | PASS |  | 李小娟
2016-12-13 | 21:00 | A-9000 | 16017760 | 66 | PASS | 17.5 | 99.81 | PASS | PASS |  | PASS |  |  | 6级 | 微量 |  | 有残 | PASS | PASS |  | 李建丽
2016-12-13 | 21:00 | A-9060A金 像 | 16017765 | 11.9 |  | 17.5 | 99.95 | PASS | PASS | <6B | PASS | PASS | PASS | 7级 | 微量 |  | 有残 | PASS | PASS |  | 李建丽
2016-12-13 | 23:30 | A-9060(10) | 16017761 | 12 | PASS | 20 | 99.25 | PASS | PASS |  | PASS | PASS | PASS | 6级 | 微量 |  | 有残 | PASS | PASS |  | 李小娟
2016-12-13 | 23:30 | A-9060C深蓝 | 16017764 | 11 | PASS | 17.5 | 99.16 | PASS | PASS | <6B | PASS | PASS | PASS | 7级残 | 微量 |  | 有残 | PASS | PASS |  | 李建丽
2016-12-13 | 23:30 | A-9000华东办 | 16017794 | 68 | PASS | 20 | 99.58 | PASS | PASS |  | PASS | PASS | PASS | 6级 | 微量 |  | 有残 | PASS | PASS |  | 李小娟
2016-12-14 | 8:00 | A-9060A川亿 | 16017762 | 20 |  | 17.5 | 99.75 | PASS | PASS | 3B | PASS | PASS | PASS | 7级 | 微量 |  | 有残 | PASS | PASS |  | 谭娇娇
2016-12-14 | 10:00 | A-9060C深蓝 | 16017763 | 11.9 | PASS | 17.5 | 99.54 | PASS | PASS | 6B | PASS | PASS | PASS | 6级 | 微量 |  | 有残 | PASS | PASS | PASS | 黄桂泉
2016-12-14 | 10:00 | A-9000华东办 | 16017793 | 68 | PASS | 17.5 | 99.45 | PASS | PASS |  | PASS | PASS | PASS | 6级 | 微量 |  | 有残 | PASS | PASS |  | 周菊明
2016-12-14 | 11:00 | A-9060A川亿 | 16017795 | 19 |  | 17.5 | 99.63 | PASS | PASS | 3B | PASS | PASS | PASS | 6级残 | 微量 |  | 有残 | PASS | PASS |  | 黄桂泉
2016-12-14 | 11:00 | A-9060C01 | 16017800 | 95" | PASS | 17.5 | 99.65 | PASS | PASS | 6B | PASS | PASS | PASS | 5级残 | 微量 |  | 有残 | PASS | PASS |  | 黄桂泉
2016-12-14 | 14:30 | A-9060B二厂 | 16017797 | 11.5 | PASS | 20 | 99.75 | PASS | PASS | <6B | PASS | PASS | PASS | 6级 | 微量 |  | 有残 | PASS | PASS |  | 谭娇娇
2016-12-14 | 17:30 | A-9060A川亿 | 16017796 | 19 |  | 17.5 | 99.91 | PASS | PASS | 3B | PASS | PASS | PASS | 6级 | 微量 |  | 有残 | PASS | PASS | PASS | 李建丽
2016-12-14 | 17:30 | A-9000 | 16017830 | 69 | PASS | 20 | 99.68 | PASS | PASS |  | PASS |  |  | 6级 | 微量 |  | 有残 | PASS | PASS |  | 李建丽
2016-12-14 | 19:30 | A-9060C01 | 16017832 | 96S | PASS | 20 | 99.91 | PASS | PASS | 6B | PASS | PASS | PASS | 5级 | 微量 |  | 有残 | PASS | PASS | PASS | 李小娟
2016-12-14 | 20:30 | A-9060B四厂 | 16017831 | 19 | PASS | 17.5 | 99.25 | PASS | PASS | 3B | PASS | PASS | PASS | 7级 | 微量 |  | 有残 | PASS | PASS | PASS | 李建丽
2016-12-14 | 21:30 | A-9000 | 16017828 | 65 | PASS | 17.5 | 99.62 | PASS | PASS |  | PASS |  |  | 6级 | 微量 |  | 少量 | PASS | PASS | PASS | 李建丽
2016-12-14 | 23:30 | A-9060C01 | 16017799 | 98" | PASS | 17.5 | 99.89 | PASS | PASS | 6B | PASS | PASS | PASS | 5级 | 微量 |  | 少量多 | PASS | PASS | PASS | 李建丽
2016-12-15 | 8:00 | A-9060A金 像 | 16017834 | 11.7 | PASS | 17.5 | 99.68 | PASS | PASS | <6B | PASS | PASS | PASS | 6级 | 微量 |  |  | PASS | PASS |  | 周菊明
2016-12-15 | 8:00 | A-9000 | 16017829 | 65 | PASS | 17.5 | 99.58 | PASS | PASS |  | PASS |  |  | 5级 | 微量 |  |  | PASS | PASS |  | 周菊明
2016-12-15 | 9:30 | A-9060A金 像 | 16017835 | 11.8 | PASS | 17.5 | 99.56 | PASS | PASS | 6B | PASS | PASS | PASS | 6级残 | 微量 |  |  | PASS | PASS | PASS | 周菊明
2016-12-15 | 9:30 | A-9000华东办 | 16017861 | 65 | PASS | 17.5 | 99.76 | PASS | PASS |  | PASS |  |  | 6级 | 微量 |  |  | PASS | PASS |  | 周菊明
2016-12-15 | 9:30 | A-9000A1 | 16017862 | 48 | PASS | 17.5 | 99.45 | PASS | PASS |  | PASS |  |  | 6级 | 微量 |  |  | PASS | PASS |  | 周菊明
2016-12-15 | 13:30 | A-9060C崇达 | 16017868 | 11.8 | PASS | 17.5 | 99.84 | PASS | PASS | <6B | PASS | PASS | PASS | 6级 | 微量 |  |  | PASS | PASS | PASS | 周菊明
2016-12-15 | 15:30 | A-9060C崇达 | 16017867 | 11.7 | PASS | 17.5 | 99.88 | PASS | PASS | 3B | PASS | PASS | PASS | 6级残 | 微量 |  |  | PASS | PASS | PASS | 谭娇娇
2016-12-15 | 15:30 | A-9060B四厂 | 16017863 | 11.7 |  | 17.5 | 99.84 | PASS | PASS | <6B | PASS | PASS | PASS | 7级 | 微量 |  |  | PASS | PASS | PASS | 谭娇娇
2016-12-15 | 19:30 | A-9060B四厂 | 16017865 | 11.9 |  | 17.5 | 99.45 | PASS | PASS | 4B | PASS | PASS | PASS | 7级残 | 微量 |  |  | PASS | PASS | PASS | 李小娟
2016-12-15 | 19:30 | A-9000 | 16017897 | 65 | PASS | 17.5 | 99.37 | PASS | PASS |  | PASS |  |  | 6级 | 微量 |  |  | PASS | PASS |  | 李小娟
2016-12-15 | 22:00 | A-9060A金 像 | 16017902 | 11.6 |  | 17.5 | 99.91 | PASS | PASS | 6B | PASS | PASS | PASS | 6级 | 微量 |  |  | PASS | PASS | PASS | 李小娟
2016-12-15 | 23:00 | A-9060B四厂 | 16017864 | 20 |  | 17.5 | 99.62 | PASS | PASS | 3B | PASS | PASS | PASS | 7级 | 微量 |  |  | PASS | PASS | PASS | 李建丽
2016-12-15 | 0:30 | A-9060C有色 | 16017798 | 11.6 | PASS | 20 | 99.91 | PASS | PASS | 6B | PASS | PASS | PASS | 6级残 | 微量 |  |  | PASS | PASS | PASS | 李建丽
2016-12-16 | 8:00 | A-9000 | 16017931 | 68 | PASS | 17.5 | 99.87 | PASS | PASS |  | PASS |  |  | 5级 | 微量 |  |  | PASS | PASS |  | 黄桂泉
2016-12-16 | 9:30 | A-9000 | 16017932 | 66 | PASS | 17.5 | 99.86 | PASS | PASS |  | PASS |  |  | 5级 | 微量 |  |  | PASS | PASS |  | 黄桂泉
2016-12-16 | 10:30 | A-9060A金 像 | 16017901 | 11.6 |  | 17.5 | 99.67 | PASS | PASS | 6B | PASS | PASS | PASS | 5级 | 微量 |  |  | PASS | PASS |  | 黄桂泉
2016-12-16 | 10:30 | A-9060B四厂 | 16.017933 | 20 |  | 17.5 | 99.52 | PASS | PASS | 3B | PASS | PASS | PASS | 6级 | 微量 |  |  | PASS | PASS |  | 黄桂泉
2016-12-16 | 10:30 | A-9060C有 色 | 16017937 | 11.5 | PASS | 17.5 | 99.58 | PASS | PASS | 6B | PASS | PASS | PASS | 5级 | 微量 |  |  | PASS | PASS |  | 黄桂泉
2016-12-16 | 11:30 | A-9060B四厂 | 16017934 | 20 | PASS | 17.5 | 99.56 | PASS | PASS | 3B | PASS | PASS | PASS | 6级 | 微量 |  |  | PASS | PASS |  | 谭娇娇
2016-12-16 | 12:00 | A-9060C有色 | 16017899 | 11.3 | PASS | 17.5 | 99.54 | PASS | PASS | 6B | PASS | PASS | PASS | 6级 | 微量 |  |  | PASS | PASS |  | 谭娇娇
2016-12-16 | 13:30 | A-9060B二厂 | 16017833 | 11.5 | PASS | 17.5 | 99.634 | PASS | PASS | 6B | PASS | PASS | PASS | 5级 | 微量 |  |  | PASS | PASS |  | 黄桂泉
2016-12-16 | 17:30 | A-9000 | 16017973 | 65 | PASS | 20 | 99.63 | PASS | PASS |  | PASS |  |  | 6级 | 微量 |  |  | PASS | PASS |  | 李小娟
2016-12-16 | 17:30 | A-9060A金 像 | 16017980 | 11.8 |  | 17.5 | 99.91 | PASS | PASS | 6B | PASS | PASS | PASS | 5级 | 微量 |  |  | PASS | PASS | PASS | 李小娟
2016-12-16 | 20:30 | A-9000华东办 | 16017974 | 68 | PASS | 20 | 99.68 | PASS | PASS |  | PASS |  |  | 5级 | 微量 |  |  | PASS | PASS |  | 李建丽
2016-12-16 | 20:30 | A-9060C有 色 | 16017900 | 11.8 | PASS | 17.5 | 99.86 | PASS | PASS | 6B | PASS | PASS | PASS | 5级 | 微量 |  |  | PASS | PASS | PASS | 李建丽
2016-12-16 | 23:30 | A-9060A金 像 | 16017979 | 11.4 |  | 17.5 | 99.42 | PASS | PASS |  | PASS | PASS | PASS | 6级残 | 微量 |  |  | PASS | PASS | PASS | 李建丽
2016-12-16 | 24:00 | A-9060B四厂 | 16017976 | 21 |  | 17.5 | 99.48 | PASS | PASS |  | PASS | PASS | PASS | 7级 | 微量 |  |  | PASS | PASS | PASS | 李小娟
2016-12-16 | 0:30 | A-9000A10 | 16017975 | 49 | PASS | 20 | 99.59 | PASS | PASS |  | PASS |  |  | 6级 | 微量 |  |  | PASS | PASS |  | 李小娟
2016-12-17 | 8:00 | A-9060C深蓝 | 16017977 | 11.5 | PASS | 17.5 | 99.65 | PASS | PASS | <6B | PASS | PASS | PASS | 6级 | 微量 |  |  | PASS | PASS |  | 谭娇娇
2016-12-17 | 8:00 | A-9000 | 16018005 | 67 | PASS | 17.5 | 99.84 | PASS | PASS |  | PASS |  |  | 6级 | 微量 |  |  | PASS | PASS |  | 谭娇娇
2016-12-17 | 9:30 | A-9000 | 16018006 | 63 | PASS | 17.5 | 99.62 | PASS | PASS |  | PASS |  |  | 6级 | 微量 |  |  | PASS | PASS |  | 李建丽
2016-12-17 | 9:30 | A-9000A10 | 16018007 | 45 | PASS | 17.5 | 99.47 | PASS | PASS |  | PASS |  |  | 6级 | 微量 |  |  | PASS | PASS |  | 李建丽
2016-12-17 | 10:30 | A-9060B二厂 | 16018010 | 11.6 | PASS | 17.5 | 99.45 | PASS | PASS | <6B | PASS | PASS | PASS | 6级 | 微量 |  |  | PASS | PASS |  | 谭娇娇
2016-12-17 | 10:30 | A-9060C有 色 | 16018011 | 11.5 | PASS | 17.5 | 99.58 | PASS | PASS | <6B | PASS | PASS | PASS | 5级 | 微量 |  |  | PASS | PASS |  | 谭娇娇
2016-12-17 | 12:00 | A-9060B二厂 | 16018009 | 11.5 |  | 17.5 | 99.65 | PASS | PASS | <6B | PASS | PASS | PASS | 6级 | 微量 |  |  | PASS | PASS |  | 周菊明
2016-12-17 | 12:00 | A-9060B四厂 | 16018008 | 19 |  | 17.5 | 99.48 | PASS | PASS | 3B | PASS | PASS | PASS | 5级 | 微量 |  |  | PASS | PASS |  | 周菊明
2016-12-17 | 15:30 | A-9060B二厂 | 16018012 | 11.2 |  | 17.5 | 99.47 | PASS | PASS | <6B | PASS | PASS | PASS | 6级残 | 微量 |  |  | PASS | PASS |  | 周菊明
2016-12-17 | 16:00 | A-9060C有色 | 16018048 | 10.5 | PASS | 17.5 | 99.67 | PASS | PASS | <6B | PASS | PASS | PASS | 6级 | 微量 |  |  | PASS | PASS |  | 谭娇娇
2016-12-17 | 20:30 | A-9060A金 像 | 16018050 | 11.4 |  | 20 | 99.86 | PASS | PASS | 6B | PASS | PASS | PASS | 6级残 | 微量 |  |  | PASS | PASS | PASS | 李小娟
2016-12-17 | 20:30 | A-9000 | 16018043 | 68 | PASS | 20 | 99.65 | PASS | PASS |  | PASS |  |  | 5级 | 微量 |  |  | PASS | PASS |  | 李小娟
2016-12-17 | 23:00 | A-9000B1 | 16018045 | 63 | PASS | 20 | 99.75 | PASS | PASS |  | PASS |  |  | 8级 | 微量 |  |  | PASS | PASS |  | 李小娟
2016-12-17 | 23:00 | A-9060B四厂 | 16018046 | 20 |  | 20 | 99.85 | PASS | PASS | 4B | PASS | PASS | PASS | 7级 | 微量 |  |  | PASS | PASS | PASS | 李小娟
2016-12-17 | 24:00 | A-9060C有 色 | 16018047 | 11.5 | PASS | 20 | 99.86 | PASS | PASS | 6B | PASS | PASS | PASS | 5级 | 微量 |  |  | PASS | PASS | PASS | 李小娟
2016-12-17 | 24:00 | A-9060C深蓝 | 16017978 | 11.2 | PASS | 20 | 99.89 | PASS | PASS | 6B | PASS | PASS | PASS | 5级 | 微量 |  |  | PASS | PASS | PASS | 李小娟
2016-12-18 | 8:00 | A-9060C有 色 | 16018047 | 10.5 | PASS | 17.5 | 99.54 | PASS | PASS |  | PASS | PASS | PASS | 6级 | 微量 |  |  | PASS | PASS |  | 谭娇娇
2016-12-18 | 9:00 | A-9000 | 16018044 | 63 | PASS | 17.5 | 99.52 | PASS | PASS |  | PASS |  |  | 5级 | 微量 |  |  | PASS | PASS |  | 谭娇娇
2016-12-18 | 9:00 | A-9000 | 16018076 | 65 | PASS | 17.5 | 99.03 | PASS | PASS |  | PASS | PASS | PASS | 5级 | 微量 |  |  | PASS | PASS |  | 谭娇娇
2016-12-18 | 10:00 | A-9060B二厂 | 16018080 | 11.1 |  | 17.5 | 99.65 | PASS | PASS | <6B | PASS | PASS | PASS | 6级残 | 微量 |  |  | PASS | PASS |  | 周菊明
2016-12-18 | 10:00 | A-9060B二厂 | 16018079 | 11.1 |  | 17.5 | 99.54 | PASS | PASS | <6B | PASS | PASS | PASS | 5级 | 微量 |  |  | PASS | PASS |  | 周菊明
2016-12-18 | 10:00 | A-9060B四厂 | 16018078 | 20 |  | 17.5 | 99.6 | PASS | PASS | 3B | PASS | PASS | PASS | 6级残 | 微量 |  |  | PASS | PASS |  | 周菊明
2016-12-18 | 10:00 | A-9060A金 像 | 16018049 | 11.8 |  | 17.5 | 99.65 | PASS | PASS | <6B | PASS | PASS | PASS | 5级 | 微量 |  |  | PASS | PASS |  | 周菊明
2016-12-18 | 11:00 | A-9060C有 色 | 16018081 | 11.2 | PASS | 17.5 | 99.84 | PASS | PASS | <6B | PASS | PASS | PASS | 5级 | 微量 |  |  | PASS | PASS |  | 谭娇娇
2016-12-18 | 13:30 | A-9060C有 色 | 16018082 | 11.5 | PASS | 17.5 | 99.85 | PASS | PASS | <6B | PASS | PASS | PASS | 5级 | 微量 |  |  | PASS | PASS |  | 谭娇娇
2016-12-18 | 15:00 | A-9000 | 16018109 | 67 | PASS | 17.5 | 99.75 | PASS | PASS |  | PASS |  |  | 6级 | 微量 |  |  | PASS | PASS |  | 周菊明
2016-12-18 | 17:30 | A-9000 | 16017986 | 68 | PASS | 20 | 99.65 | PASS | PASS |  | PASS |  |  | 5级 | 微量 |  |  | PASS | PASS |  | 李小娟
2016-12-18 | 17:30 | A-9060B二厂 | 16018113 | 11.3 |  | 20 | 99.85 | PASS | PASS | 6B | PASS | PASS | PASS | 6级残 | 微量 |  |  | PASS | PASS | PASS | 李小娟
2016-12-18 | 21:30 | A-9060B深蓝 | 16018110 | 21 | PASS | 17.5 | 99.87 | PASS | PASS | 4B | PASS | PASS | PASS | 7级残 | 微量 |  |  | PASS | PASS | PASS | 李建丽
2016-12-18 | 21:30 | A-9060C有 色 | 16018112 | 11.7 | PASS | 17.5 | 99.88 | PASS | PASS | 6B | PASS | PASS | PASS | 6级残 | 微量 |  |  | PASS | PASS | PASS | 李建丽
2016-12-18 | 22:30 | A-9060B二厂 | 16018114 | 11.6 |  | 17.5 | 99.82 | PASS | PASS | 6B | PASS | PASS | PASS | 6级残 | 微量 |  |  | PASS | PASS | PASS | 李小娟
2016-12-18 | 22:30 | A-9000 | 16018108 | 68 | PASS | 20 | 99.63 | PASS | PASS |  | PASS |  |  | 5级 | 微量 |  |  | PASS | PASS | PASS | 李小娟
2016-12-19 | 9:30 | A-9060B二厂 | 16018119 | 11.4 |  | 20 | 99.86 | PASS | PASS | <6B | PASS | PASS | PASS | 5级 | 微量 |  | 严残 | PASS | PASS | PASS | 谭娇娇
2016-12-19 | 9:30 | A-9060B四厂 | 16018117 | 22 |  | 20 | 99.92 | PASS | PASS | 3B | PASS | PASS | PASS | 6级 | 微量 |  | 严残 | PASS | PASS | PASS | 谭娇娇
2016-12-19 | 10:30 | A-9060B二厂 | 16018120 | 11.5 |  | 17.5 | 99.87 | PASS | PASS | 6B | PASS | PASS | PASS | 5级 | 微量 |  | 严残 | PASS | PASS | PASS | 李建丽
2016-12-19 | 11:30 | A-9060C有 色 | 16018111 | 11.7 | PASS | 20 | 99.91 | PASS | PASS | 6B | PASS | PASS | PASS | 5级残 | 微量 |  | 有残 | PASS | PASS | PASS | 李小娟
2016-12-19 | 12:30 | A-9060C深蓝 | 16018121 | 11.1 | PASS | 20 | 99.86 | PASS | PASS | 6B | PASS | PASS | PASS | 5级 | 微量 |  | 有残 | PASS | PASS | PASS | 李小娟
2016-12-19 | 12:30 | A-9060C深蓝 | 16018122 | 11.8 | PASS | 17.5 | 99.89 | PASS | PASS | 6B | PASS | PASS | PASS | 5级 | 微量 |  | 严残 | PASS | PASS | PASS | 李小娟
2016-12-19 | 13:30 | A-9000华东办 | 16018116 | 66 | PASS | 20 | 99.67 | PASS | PASS |  | PASS |  |  | 5级 | 微量 |  | 有残 | PASS | PASS |  | 李小娟
2016-12-19 | 12:30 | A-9000华东办 | 16018115 | 68 | PASS | 20 | 99.76 | PASS | PASS |  | PASS |  |  | 5级 | 微量 |  | 有残 | PASS | PASS |  | 李小娟
2016-12-19 | 16:00 | A-9000华东办 | 16018123 | 68 | PASS | 17.5 | 99.23 | PASS | PASS |  | PASS |  |  | 6级 | 微量 |  | 有残 | PASS | PASS |  | 李小娟
2016-12-19 | 16:00 | A-9060B四厂 | 16018118 | 21 | PASS | 17.5 | 99.62 | PASS | PASS | 3B | PASS | PASS | PASS | 6级 | 微量 |  | 严残 | PASS | PASS | PASS | 李建丽
2016-12-19 | 19:30 | A-9060B二厂 | 16018129 | 11 | PASS | 17.5 | 99.54 | PASS | PASS | <6B | PASS | PASS | PASS | 6级 | 微量 |  | 严残 | PASS | PASS |  | 周菊明
2016-12-19 | 21:00 | A-9000B1 | 16018124 | 66 | PASS | 17.5 | 99.23 | PASS | PASS |  | PASS |  |  | 7级 | 微量 |  | 严残 | PASS | PASS |  | 黄桂泉
2016-12-19 | 22:30 | A-9060B二厂 | 16018128 | 11.4 | PASS | 17.5 | 99.33 | PASS | PASS | 6B | PASS | PASS | PASS | 6级 | 微量 |  | 严残 | PASS | PASS |  | 黄桂泉
2016-12-20 | 8:00 | A-9000 | 16018157 | 65 | PASS | 20 | 99.78 | PASS | PASS |  | PASS |  |  | 5级 | 微量 |  | 有残 | PASS | PASS |  | 李小娟
2016-12-20 | 9:30 | A-9060B二厂 | 16018159 | 11.3 |  | 20 | 99.86 | PASS | PASS | <6B | PASS | PASS | PASS | 6级残 | 微量 |  | 严残 | PASS | PASS | PASS | 李小娟
2016-12-20 | 9:30 | A-9060B四厂 | 16018125 | 22 |  | 20 | 99.81 | PASS | PASS | 4B | PASS | PASS | PASS | 6级 | 微量 |  | 严残 | PASS | PASS | PASS | 李小娟
2016-12-20 | 9:30 | A-9060B二厂 | 16018160 | 11.5 |  | 20 | 99.92 | PASS | PASS | <6B | PASS | PASS | PASS | 6级残 | 微量 |  | 严残 | PASS | PASS | PASS | 李小娟
2016-12-20 | 10:30 | A-9060C01 | 16018126 | 96 | PASS | 17.5 | 99.86 | PASS | PASS | <6B | PASS | PASS | PASS | 6级 | 微量 |  | 严残 | PASS | PASS | PASS | 谭娇娇
2016-12-20 | 10:30 | A-9000 | 16018156 | 67 | PASS | 17.5 | 99.62 | PASS | PASS |  | PASS |  |  | 5级 | 微量 |  | 少量多 | PASS | PASS |  | 谭娇娇
2016-12-20 | 10:30 | A-9060B四厂 | 16018158 | 18 |  | 17.5 | 99.94 | PASS | PASS | 3B | PASS | PASS | PASS | 6级 | 微量 |  | 严残 | PASS | PASS | PASS | 谭娇娇
2016-12-20 | 11:30 | A-9060C有 色 | 16018162 | 11 | PASS | 17.5 | 99.87 | PASS | PASS | <6B | PASS | PASS | PASS | 5级 | 微量 |  | 严残 | PASS | PASS | PASS | 李建丽
2016-12-20 | 11:30 | A-9060C有 色 | 16018161 | 11.4 | PASS | 17.5 | 99.84 | PASS | PASS | <6B | PASS | PASS | PASS | 5级 | 微量 |  | 有残 | PASS | PASS | PASS | 李建丽
2016-12-20 | 17:30 | A-9000 | 16018186 | 66 | PASS | 17.5 | 99.36 | PASS | PASS |  | PASS |  |  | 6级 | 微量 |  | 有残 | PASS | PASS |  | 黄桂泉
2016-12-20 | 17:30 | A-9060C01 | 16018127 | 100S | PASS | 17.5 | 99.65 | PASS | PASS | 6B | PASS | PASS | PASS | 6级 | 微量 |  | 有残 | PASS | PASS | PASS | 黄桂泉
2016-12-20 | 21:00 | A-9060C崇达 | 16018189 | 11.5 | PASS | 17.5 | 99.66 | PASS | PASS | 6B | PASS | PASS | PASS | 6级残 | 微量 |  | 有残 | PASS | PASS | PASS | 黄桂泉
2016-12-20 | 22:00 | A-9000A1 | 16018187 | 45 | PASS | 20 | 99.54 | PASS | PASS |  |  |  |  | 6级 | 微量 |  | 有残 | PASS | PASS |  | 周菊明
2016-12-20 | 23:00 | A-9060A01 | 16018191 | 10.7 | PASS | 17.5 | 99.36 | PASS | PASS | 6B | PASS | PASS | PASS | 7级 | 微量 |  | 严残 | PASS | PASS | PASS | 黄桂泉
2016-12-21 | 8:00 | A-9060A上海美维 | 16018188 | 11.2 | PASS | 17.5 | 99.64 | PASS | PASS | <6B | PASS | PASS | PASS | 7级 | 微量 |  | 严残 | PASS | PASS | PASS | 谭娇娇
2016-12-21 | 9:00 | A-9060B四厂 | 16018225 | 21 |  | 17.5 | 99.89 | PASS | PASS | 3B | PASS | PASS | PASS | 7级 | 微量 |  | 严残 | PASS | PASS | PASS | 李小娟
2016-12-21 | 9:00 | A-9060A川亿 | 16018226 | 11.3 |  | 17.5 | 99.78 | PASS | PASS | 6B | PASS | PASS | PASS | 6级残 | 微量 |  | 严残 | PASS | PASS | PASS | 李小娟
2016-12-21 | 10:00 | A-9060A01 | 16018227 | 11.8 |  | 20 | 99.86 | PASS | PASS | 6B | PASS | PASS | PASS | 6级残 | 微量 |  | 严残 | PASS | PASS | PASS | 李小娟
2016-12-21 | 11:00 | A-9060C崇达 | 16018190 | 11.7 | PASS | 20 | 99.81 | PASS | PASS | 6B | PASS | PASS | PASS | 5级 | 微量 |  | 严残 | PASS | PASS |  | 谭娇娇
2016-12-21 | 11:00 | A-9000 | 16018222 | 65 | PASS | 20 | 99.73 | PASS | PASS |  | PASS |  |  |  | 微量 |  | 少量多 | PASS | PASS |  | 谭娇娇
2016-12-21 | 11:00 | A-9000 | 16018223 | 65 | PASS | 20 | 99.68 | PASS | PASS |  | PASS |  |  |  | 微量 |  | 少量多 | PASS | PASS |  | 谭娇娇
2016-12-21 | 12:00 | A-9060A01 | 16018228 | 11.3 |  | 17.5 | 99.42 | PASS | PASS | <6B | PASS | PASS | PASS | 6级 | 微量 |  | 有残 | PASS | PASS | PASS | 谭娇娇
2016-12-21 | 13:30 | A-9060B四厂 | 16018224 | 20 |  | 17.5 | 99.37 | PASS | PASS | 3B | PASS | PASS | PASS | 7级 | 微量 |  | 有残 | PASS | PASS | PASS | 谭娇娇
2016-12-21 | 13:30 | A-9000 | 16018256 | 65 | PASS | 17.5 | 99.14 | PASS | PASS |  | PASS |  |  | 7级残 | 微量 |  | 有残 | PASS | PASS |  | 李小娟
2016-12-21 | 17:30 | A-9000 | 16018257 | 68 | PASS | 20 | 99.54 | PASS | PASS |  |  |  |  | 6级 | 微量 |  | 有残 |  | PASS |  | 周菊明
2016-12-21 | 19:30 | A-9060A01 | 16018262 | 10.7 | PASS | 17.5 | 99.35 | PASS | PASS | <6B | PASS | PASS | PASS | 6级残 | 微量 |  | 严残 | PASS | PASS |  | 黄桂泉
2016-12-21 | 22:00 | A-9060A上海美维 | 16018258 | 11 | PASS | 17.5 | 99.65 | PASS | PASS | <6B | PASS | PASS | PASS | 6级 | 微量 |  | 严残 | PASS | PASS |  | 黄桂泉
2016-12-21 | 22:00 | A-9060C01 | 16018260 | 92'' | PASS | 17.5 | 99.68 | PASS | PASS | <6B | PASS | PASS | PASS | 6级 | 微量 |  | 严残 | PASS | PASS |  | 黄桂泉
2016-12-21 | 23:30 | A-9000华东办 | 16018291 | 63 | PASS | 17.5 | 99.87 | PASS | PASS |  | PASS |  |  | 6级 | 微量 |  | 少量多 | PASS | PASS |  | 黄桂泉
2016-12-22 | 8:00 | A-9060A01 | 16018261 | 11.4 |  | 有杂质 | 99.88 | PASS | PASS | <6B | PASS | PASS | PASS | 6级 | 微量 |  | 有残 | PASS | PASS | PASS | 谭娇娇
2016-12-22 | 9:30 | A-9060A金 像 | 160128296 | 11.1 |  | 17.5 | 99.83 | PASS | PASS | <6B | PASS | PASS | PASS | 7级残 | 微量 |  | 严残 | PASS | PASS | PASS | 李建丽
2016-12-22 | 9:30 | A-9060B四厂 | 16018293 | 21 |  | 17.5 | 99.85 | PASS | PASS | 3B | PASS | PASS | PASS | 7级 | 微量 |  | 严残 | PASS | PASS | PASS | 李建丽
2016-12-22 | 9:30 | A-9060A金 像 | 16018295 | 11.5 |  | 17.5 | 99.81 | PASS | PASS | 6B | PASS | PASS | PASS | 7级残 | 微量 |  | 严残 | PASS | PASS | PASS | 李建丽
2016-12-22 | 9:30 | A-9000华东办 | 16018292 | 65 | PASS | 20 | 99.37 | PASS | PASS |  | PASS |  |  | 6级 | 微量 |  | 有残 | PASS | PASS |  | 谭娇娇
2016-12-22 | 10:30 | A-9060C | 16018298 | 11.7 | PASS | 17.5 | 99.21 | PASS | PASS | <6B | PASS | PASS | PASS | 5级 | 微量 |  | 严残 | PASS | PASS | PASS | 李建丽
2016-12-22 | 10:30 | A-9060C | 16018259 | 11.8 | PASS | 17.5 | 99.81 | PASS | PASS | <6B | PASS | PASS | PASS | 5级 | 微量 |  | 严残 | PASS | PASS | PASS | 李建丽
2016-12-22 | 13:30 | A-9060B四厂 | 16018294 | 20 |  | 17.5 | 99.86 | PASS | PASS | 4B | PASS | PASS | PASS | 7级 | 微量 |  | 严残 | PASS | PASS | PASS | 李小娟
2016-12-22 | 13:30 | A-9060A01 | 16018192 | 11.5 |  | 17.5 | 99.87 | PASS | PASS | 6B | PASS | PASS | PASS | 6级 | 微量 |  | 严残 | PASS | PASS | PASS | 李小娟
2016-12-22 | 13:30 | A-9000 | 16018321 | 62 | PASS | 20 | 99.63 | PASS | PASS |  | PASS |  |  | 5级 | 微量 |  | 少量 | PASS | PASS |  | 李小娟
2016-12-22 | 17:30 | A-9000 | 16018320 | 66 | PASS | 17.5 | 99.45 | PASS | PASS |  | PASS |  |  | 6级 | 微量 |  | 少量 | PASS | PASS |  | 黄桂泉
2016-12-22 | 17:30 | A-9060C有色 | 16018323 | 11.8 | PASS | 17.5 | 99.56 | PASS | PASS | <6B | PASS | PASS | PASS | 6级 | 微量 |  | 有残 | PASS | PASS |  | 黄桂泉
2016-12-22 | 19:00 | A-9060C有色 | 16018324 | 11.7 | PASS | 17.5 | 99.75 | PASS | PASS | <6B | PASS | PASS | PASS | 6级 | 微量 |  | 严残 | PASS | PASS | PASS | 周菊明
2016-12-22 | 20:30 | A-9060A金 像 | 16018326 | 11.7 | PASS | 18.5 | 99.65 | PASS | PASS | <6B | PASS | PASS | PASS | 7级残 | 微量 |  | 严残 | PASS | PASS | PASS | 黄桂泉
2016-12-22 | 22:00 | A-9000 | 16018355 | 67 | PASS | 20 | 99.64 | PASS | PASS |  | PASS |  |  | 6级 | 微量 |  | 有残 | PASS | PASS |  | 周菊明
2016-12-22 | 23:30 | A-9060B四厂 | 16018322 | 21 | PASS | 20 | 99.25 | PASS | PASS | 5B | PASS | PASS | PASS | 6级 | 微量 |  | 严残 | PASS | PASS | PASS | 黄桂泉
2016-12-22 | 23:30 | A-9060A金 像 | 16018325 | 11.5 | PASS | 20 | 99.36 | PASS | PASS | 6B | PASS | PASS | PASS | 6级 | 微量 |  | 严残 | PASS | PASS | PASS | 黄桂泉
2016-12-23 | 9:30 | A-9060B四厂 | 16018356 | 21 |  | 17.5 | 99.68 | PASS | PASS | 4B | PASS | PASS | PASS | 8级残 | 微量 |  | 严残 | PASS | PASS | PASS | 李小娟
2016-12-23 | 9:30 | A-9060B二厂 | 16018358 | 11.8 |  | 17.5 | 99.84 | PASS | PASS | 6B | PASS | PASS | PASS | 6级 | 微量 |  | 严残 | PASS | PASS | PASS | 李小娟
2016-12-23 | 9:30 | A-9060B二厂 | 16018357 | 11.8 |  | 17.5 | 99.57 | PASS | PASS | 6B | PASS | PASS | PASS | 6级 | 微量 |  | 严残 | PASS | PASS | PASS | 李小娟
2016-12-23 | 9:30 | A-9000 | 16018354 | 68 | PASS | 17.5 | 99.68 | PASS | PASS |  | PASS |  |  | 6级 | 微量 |  | 少量 | PASS | PASS | PASS | 李建丽
2016-12-23 | 10:30 | A-9060C深蓝 | 16018360 | 11.6 | PASS | 17.5 | 99.83 | PASS | PASS | 6B | PASS | PASS | PASS | 7级 | 微量 |  | 有残 | PASS | PASS | PASS | 李建丽
2016-12-23 | 13:30 | A-9060C深蓝 | 16018359 | 11.5 | PASS | 17.5 | 99.93 | PASS | PASS | <6B | PASS | PASS | PASS | 6级 | 微量 |  | 有残 | PASS | PASS | PASS | 李建丽
2016-12-23 | 13:30 | A-9000 | 16018388 | 65 | PASS | 17.5 | 99.9 | PASS | PASS |  | PASS |  |  | 5级 | 微量 |  | 少量多 | PASS | PASS | PASS | 谭娇娇
2016-12-23 | 14:30 | A-9060C01 | 16018393 | 96 | PASS | 17.5 | 99.89 | PASS | PASS | <6B | PASS | PASS | PASS | 6级 | 微量 |  | 严残 | PASS | PASS | PASS | 李建丽
2016-12-23 | 17:30 | A-9000 | 16018389 | 65 | PASS | 20 | 99.74 | PASS | PASS |  | PASS |  |  | 6级 | 微量 |  | 少量多 | PASS | PASS |  | 周菊明
2016-12-23 | 19:00 | A-9060A01 | 16018394 | 11.7 | PASS | 17.5 | 99.65 | PASS | PASS | <6B | PASS | PASS | PASS | 6级残 | 微量 |  | 严残 | PASS | PASS | PASS | 黄桂泉
2016-12-23 | 19:30 | A-9060C01 | 16018392 | 98S | PASS | 17.5 | 99.54 | PASS | PASS | <6B | PASS | PASS | PASS | 6级残 | 微量 |  | 严残 | PASS | PASS | PASS | 黄桂泉
2016-12-23 | 21:30 | A-9060A01 | 16018395 | 11.4 |  | 17.5 | 99.33 | PASS | PASS | <6B | PASS | PASS | PASS | 6级 | 微量 |  | 严残 | PASS | PASS | PASS | 黄桂泉
2016-12-23 | 23:30 | A-9060A夏日 | 16018390 | 48 | PASS | 20 | 99.45 | PASS | PASS |  | PASS | PASS |  | 6级 | 微量 |  | 严残 | PASS | PASS | PASS | 黄桂泉
2016-12-23 | 23:30 | A-9000 | 16018422 | 67 | PASS | 20 | 99.54 | PASS | PASS |  | PASS |  |  | 6级 | 微量 |  | 少量多 | PASS | PASS | PASS | 周菊明
2016-12-24 | 8:00 | A-9060B二厂 | 16018493 | 11.2 |  | 17.5 | 99.86 | PASS | PASS | <6B | PASS | PASS | PASS | 7级 | 微量 |  | 少量多 | PASS | PASS | PASS | 谭娇娇
2016-12-24 | 9:30 | A-9000 | 16018423 | 65 | PASS | 17.5 | 99.88 | PASS | PASS |  | PASS |  |  | 6级 | 微量 |  | 少量 | PASS | PASS |  | 李小娟
2016-12-24 | 10:30 | A-9060B二厂 | 16018427 | 11.6 |  | 17.5 | 99.84 | PASS | PASS | 6B | PASS | PASS | PASS | 6级残 | 微量 |  | 严残 | PASS | PASS | PASS | 李建丽
2016-12-24 | 10:30 | A-9060B四厂 | 16018425 | 21.6 |  | 17.5 | 99.88 | PASS | PASS | 3B | PASS | PASS | PASS | 7级 | 微量 |  | 严残 | PASS | PASS | PASS | 李建丽
2016-12-24 | 11:30 | A-9060C深蓝 | 16018429 | 11.5 | PASS | 17.5 | 99.96 | PASS | PASS | 6B | PASS | PASS | PASS | 6级残 | 微量 |  | 严残 | PASS | PASS | PASS | 李建丽
2016-12-24 | 11:30 | A-9060C深蓝 | 16018428 | 11.6 | PASS | 17.5 | 99.9 | PASS | PASS | 6B | PASS | PASS | PASS | 6级残 | 微量 |  | 严残 | PASS | PASS | PASS | 李建丽
2016-12-24 | 13:30 | A-9000华东办 | 16018455 | 68 | PASS | 17.5 | 99.85 | PASS | PASS |  | PASS |  |  | 5级 | 微量 |  | 少量多 | PASS | PASS |  | 谭娇娇
2016-12-24 | 14:30 | A-9060B四厂 | 16018424 | 22 |  | 17.5 | 99.88 | PASS | PASS | 3B | PASS | PASS | PASS | 7级 | 微量 |  | 严残 | PASS | PASS |  | 谭娇娇
2016-12-24 | 17:30 | A-9060A02 | 16018391 | 11.6 |  | 17.5 | 99.65 | PASS | PASS | 6B | PASS | PASS | PASS | 6级 | 微量 |  | 严残 | PASS | PASS | PASS | 周菊明
2016-12-24 | 17:30 | A-9000华东办 | 16018454 | 69 | PASS | 17.5 | 99.58 | PASS | PASS |  | PASS |  |  | 6级 | 微量 |  | 少量多 | PASS | PASS |  | 黄桂泉
2016-12-24 | 21:00 | A-9060A金 像 | 16018459 | 11.8 | PASS | 17.5 | 99.65 | PASS | PASS | 6B | PASS | PASS | PASS | 6级残 | 微量 |  | 严残 | PASS | PASS | PASS | 黄桂泉
2016-12-24 | 22:00 | A-9060(10) | 16018456 | 11.3 | PASS | 17.5 | 99.47 | PASS | PASS |  | PASS |  |  | 5级 | 微量 |  | 少量 | PASS | PASS |  | 黄桂泉
2016-12-24 | 23:00 | A-9060A金 像 | 16018458 | 11.4 |  | 20 | 99.65 | PASS | PASS | 6B | PASS | PASS | PASS | 6级 | 微量 |  | 严残 | PASS | PASS | PASS | 周菊明
2016-12-24 | 23:00 | A-9060C03 | 16018520 | 21 | PASS | 20 | 99.57 | PASS | PASS | 3B | PASS | PASS | PASS | 6级 | 微量 |  | 严残 | PASS | PASS | PASS | 周菊明
2016-12-24 | 23:30 | A-9060C崇达 | 16018460 | 11.2 | PASS | 20 | 99.73 | PASS | PASS | 6B | PASS | PASS | PASS | 6级 | 微量 |  | 有残 | PASS | PASS | PASS | 周菊明
2016-12-25 | 8:00 | A-9000 | 16018489 | 66 | PASS | 20 | 99.65 | PASS | PASS |  | PASS |  |  | 6级 | 微量 |  | 少量多 | PASS | PASS |  | 李小娟
2016-12-25 | 9:30 | A-9060B二厂 | 16018492 | 11.6 |  | 17.5 | 99.88 | PASS | PASS | 6B | PASS | PASS | PASS | 6级 | 微量 |  | 有残 | PASS | PASS | PASS | 谭娇娇
2016-12-25 | 9:30 | A-9060B二厂 | 16018525 | 11.5 |  | 17.5 | 99.68 | PASS | PASS | 6B | PASS | PASS | PASS | 6级 | 微量 |  | 有残 | PASS | PASS | PASS | 谭娇娇
2016-12-25 | 9:30 | A-9060C崇达 | 16018461 | 11.7 | PASS | 17.5 | 99.57 | PASS | PASS | <6B | PASS | PASS | PASS | 6级 | 微量 |  | 有残 | PASS | PASS | PASS | 谭娇娇
2016-12-25 | 11:30 | A-9060B四厂 | 16018457 | 21 |  | 17.5 | 99.86 | PASS | PASS | 3B | PASS | PASS | PASS | 7级 | 微量 |  | 有残 | PASS | PASS | PASS | 李建丽
2016-12-25 | 12:00 | A-9000 | 16018490 | 65 | PASS | 17.5 | 99.55 | PASS | PASS |  | PASS |  |  | 6级 | 微量 |  | 少量多 | PASS | PASS |  | 李建丽
2016-12-25 | 13:30 | A-9060C01 | 16018495 | 98S | PASS | 17.5 | 99.67 | PASS | PASS | 6B | PASS | PASS | PASS | 5级 | 微量 |  | 有残 | PASS | PASS | PASS | 李小娟
2016-12-25 | 17:30 | A-9060C01 | 16018494 | 96S | PASS | 17.5 | 99.56 | PASS | PASS | 6B | PASS | PASS | PASS | 6级 | 微量 |  | 有残 | PASS | PASS | PASS | 周菊明
2016-12-25 | 17:30 | A-9060C有色 | 16018528 | 11.6 | PASS | 17.5 | 99.45 | PASS | PASS | 6B | PASS | PASS | PASS | 6级 | 微量 |  | 有残 | PASS | PASS | PASS | 周菊明
2016-12-25 | 17:30 | A-9060B四厂 | 16018491 | 21 |  | 17.5 | 99.64 | PASS | PASS | 3B | PASS | PASS | PASS | 6级 | 微量 |  | 有残 | PASS | PASS | PASS | 周菊明
2016-12-25 | 17:30 | A-9000 | 16018522 | 66 | PASS | 17.5 | 99.63 | PASS | PASS |  | PASS |  |  | 6级 | 微量 |  | 少量多 |  | PASS |  | 周菊明
2016-12-25 | 19:30 | A-9060A01 | 16018527 | 11.8 |  | 20 | 99.65 |  | PASS | <6B | PASS | PASS | PASS | 6级 | 微量 |  | 有残 | PASS | PASS |  | 黄桂泉
2016-12-25 | 19:30 | A-9000 | 16018523 | 64 | PASS | 20 | 99.51 | PASS | PASS |  | PASS |  |  | 6级 | 微量 |  | 少量多 |  | PASS |  | 黄桂泉
2016-12-25 | 21:30 | A-9060C有色 | 16018529 | 11.8 | PASS | 20 | 99.74 | PASS | PASS | <6B | PASS | PASS | PASS | 6级 | 微量 |  | 有残 | PASS | PASS | PASS | 黄桂泉
2016-12-25 | 21:30 | A-9060A川亿 | 16018526 | 11.8 |  | 20 | 99.63 | PASS | PASS | 6B | PASS | PASS | PASS | 6级 | 微量 |  | 有残 | PASS | PASS | PASS | 周菊明
2016-12-26 | 9:30 | A-9060B二厂 | 16018650 | 11.5 |  | 20 | 99.88 | PASS | PASS | 6B | PASS | PASS | PASS | 6级 | 微量 |  | 有残 | PASS | PASS |  | 周菊明
2016-12-26 | 9:30 | A-9060A川亿 | 16018558 | 21 |  | 20 | 99.84 | PASS | PASS | 6B | PASS | PASS | PASS | 6级 | 微量 |  | 有残 | PASS | PASS |  | 周菊明
2016-12-26 | 9:30 | A-9060A01 | 16018559 | 11.6 |  | 20 | 99.94 | PASS | PASS | 6B | PASS | PASS | PASS | 6级 | 微量 |  | 有残 | PASS | PASS |  | 周菊明
2016-12-26 | 10:30 | A-9060C01 | 16018561 | 98" | PASS | 20 | 99.85 | PASS | PASS | 6B | PASS | PASS | PASS | 6级 | 微量 |  | 有残 | PASS | PASS |  | 周菊明
2016-12-26 | 10:30 | A-9060A02 | 16018524 | 11.4 | PASS | 20 | 99.88 | PASS | PASS | 6B | PASS | PASS | PASS | 7级 | 微量 |  | 有残 | PASS | PASS |  | 谭娇娇
2016-12-26 | 10:30 | A-9000 | 16018556 | 64 | PASS | 20 | 99.98 | PASS | PASS |  | PASS |  |  | 6级 | 微量 |  | 有残 | PASS | PASS |  | 谭娇娇
2016-12-26 | 11:00 | A-9060C01 | 16018560 | 98" | PASS | 17.5 | 99.65 | PASS | PASS | 6B | PASS | PASS | PASS | 6级 | 微量 |  | 有残 | PASS | PASS | PASS | 黄桂泉
2016-12-26 | 13:30 | A-9000 | 16018557 | 67 | PASS | 17.5 | 99.52 | PASS | PASS |  | PASS |  |  | 6级 | 微量 |  | 有残 | PASS | PASS |  | 谭娇娇
2016-12-26 | 17:30 | A-9000 | 16018587 | 66 | PASS | 20 | 99.68 | PASS | PASS |  | PASS |  |  | 6级 | 微量 |  | 有残 | PASS | PASS |  | 李小娟
2016-12-26 | 17:30 | A-9060B二厂 | 16018590 | 11.6 |  | 17.5 | 99.86 | PASS | PASS | 6B | PASS | PASS | PASS | 6级 | 微量 |  | 有残 | PASS | PASS | PASS | 李小娟
2016-12-26 | 17:30 | A-9060C01 | 16018593 | 92'' | PASS | 17.5 | 99.65 | PASS | PASS | <6B | PASS | PASS | PASS | 6级残 | 微量 |  | 有残 | PASS | PASS | PASS | 李小娟
2016-12-26 | 20:00 | A-9060B二厂 | 16018591 | 11.6 |  | 17.5 | 99.78 | PASS | PASS | 6B | PASS | PASS | PASS | 6级 | 微量 |  | 有残 | PASS | PASS | PASS | 李小娟
2016-12-26 | 23:00 | A-9060C03 | 16018589 | 22 |  | 17.5 | 99.59 | PASS | PASS | 4B | PASS | PASS | PASS | 7级 | 微量 |  | 有残 | PASS | PASS | PASS | 李小娟
2016-12-26 | 23:00 | A-9060B二厂 | 16018592 | 11.5 |  | 17.5 | 99.48 | PASS | PASS | <6B | PASS | PASS | PASS | 6级 | 微量 |  | 有残 | PASS | PASS | PASS | 李建丽
2016-12-26 | 23:00 | A-9000 | 16018588 | 66 | PASS | 20 | 99.75 | PASS | PASS |  | PASS | PASS |  | 6级 | 微量 |  | 有残 | PASS | PASS | PASS | 李建丽
2016-12-27 | 9:30 | A-9060B四厂 | 16018624 | 22 |  | 20 | 99.84 | PASS | PASS | 4B | PASS | PASS | PASS | 6级 | 微量 |  | 有残 | PASS | PASS | PASS | 周菊明
2016-12-27 | 9:30 | A-9060A01 | 16018627 | 11.3 |  | 20 | 99.88 | PASS | PASS | <6B | PASS | PASS | PASS | 6级 | 微量 |  | 有残 | PASS | PASS | PASS | 周菊明
2016-12-27 | 9:30 | A-9060A01 | 16017626 | 11.5 |  | 20 | 99.75 | PASS | PASS | <6B | PASS | PASS | PASS | 6级 | 微量 |  | 有残 | PASS | PASS | PASS | 周菊明
2016-12-27 | 9:30 | A-9000 | 16018622 | 66 |  | 20 | 99.66 | PASS | PASS |  | PASS | PASS |  | 6级 | 微量 |  | 有残 | PASS | PASS |  | 周菊明
2016-12-27 | 10:30 | A-9060C深蓝 | 16018629 | 11.5 | PASS | 20 | 99.25 | PASS | PASS | <6B | PASS | PASS | PASS | 6级 | 微量 |  | 有残 | PASS | PASS | PASS | 周菊明
2016-12-27 | 10:30 | A-9060C有色 | 16018594 | 11.7 | PASS | 20 | 99.54 | PASS | PASS | <6B | PASS | PASS | PASS | 6级 | 微量 |  | 有残 | PASS | PASS | PASS | 周菊明
2016-12-27 | 12:00 | A-9060B01蓝色 | 16018719 |  | PASS | 20 | 99.88 | PASS | PASS | 6B | PASS | PASS | PASS | 7级 | 微量 |  | 有残 | PASS | PASS |  | 谭娇娇
2016-12-27 | 13:30 | A-9000 | 16018655 | 66 | PASS | 20 | 99.58 | PASS | PASS |  |  |  |  | 6级 | 微量 |  | 有残 | PASS | PASS |  | 谭娇娇
2016-12-27 | 13:30 | A-9060C深蓝 | 16018628 | 11.9 | PASS | 20 | 99.67 | PASS | PASS | 6B | PASS | PASS | PASS | 6级 | 微量 |  | 有残 | PASS | PASS |  | 谭娇娇
2016-12-27 | 13:30 | A-9000 | 16018623 | 64 | PASS | 20 | 99.58 | PASS | PASS |  |  |  |  | 6级 | 微量 |  | 有残 | PASS | PASS |  | 谭娇娇
2016-12-27 | 14:30 | A-9060A01 | 16018693 | 11.6 |  | 20 | . | PASS | PASS | 6B | PASS | PASS | PASS | 6级 | 微量 |  | 有残 | PASS | PASS |  | 谭娇娇
2016-12-27 | 14:30 | A-9060A01 | 16.18661 | 11.7 |  | 20 |  | PASS | PASS | 6B | PASS | PASS | PASS | 6级 | 微量 |  | 有残 | PASS | PASS |  | 谭娇娇
2016-12-27 | 19:30 | A-9060A金 像 | 16018659 | 11.9 |  | 17.5 | 99.94 | PASS | PASS | 6B | PASS | PASS | PASS | 6级 | 微量 |  | 有残 | PASS | PASS | PASS | 李小娟
2016-12-27 | 21:30 | A-9060C | 16018662 | 11.8 | PASS | 17.5 | 99.91 | PASS | PASS | <6B | PASS | PASS | PASS |  | 微量 |  | 有残 | PASS | PASS | PASS | 李小娟
2016-12-27 | 22:30 | A-9000 | 16018690 | 66 | PASS | 17.5 | 99.42 | PASS | PASS |  | PASS |  |  | 5级 | 微量 |  | 有残 | PASS | PASS | PASS | 李小娟
2016-12-27 | 23:30 | A-9060A金 像 | 16018659 | 11.6 | PASS | 17.5 | 99.52 | PASS | PASS | <6B | PASS | PASS | PASS | 6级 | 微量 |  | 有残 | PASS | PASS | PASS | 李建丽
2016-12-27 | 23:30 | A-9060C03 | 16018657 | 21 | PASS | 17.5 | 99.67 | PASS | PASS | 3B | PASS | PASS | PASS | 7级残 | 微量 |  | 有残 | PASS | PASS | PASS | 李建丽
2016-12-27 | 0:30 | A-9060(10) | 16018722 | 11.5 | PASS | 20 | 99.82 | PASS | PASS |  | PASS |  |  | 6级残 | 微量 |  | 有残 | PASS | PASS |  | 李小娟
2016-12-28 | 9:30 | A-9060A金 像 | 16018660 | 11.7 |  | 17.5 | 99.56 | PASS | PASS | 6B | PASS | PASS | PASS | 5级 | 微量 |  | 有残 | PASS | PASS | PASS | 黄桂泉
2016-12-28 | 9:30 | A-9060B四厂 | 16018692 | 22 |  | 17.5 | 99.54 | PASS | PASS | 3B | PASS | PASS | PASS | 5级 | 微量 |  | 有残 | PASS | PASS | PASS | 黄桂泉
2016-12-28 | 10:30 | A-9060A01 | 16018789 | 11.5 |  | 17.5 | 99.59 | PASS | PASS | 6B | PASS | PASS | PASS | 7级残 | 微量 |  | 有残 | PASS | PASS | PASS | 黄桂泉
2016-12-28 | 11:00 | A-9000 | 16018691 | 63 | PASS | 17.5 | 99.6 | PASS | PASS |  | PASS |  |  | 6级 | 微量 |  | 有残 | PASS | PASS |  | 黄桂泉
2016-12-28 | 12:00 | A-9060A01 | 16018694 | 11.3 |  | 17.5 | 99.52 | PASS | PASS | 6B | PASS | PASS | PASS | 6级 | 微量 |  | 有残 | PASS | PASS | PASS | 黄桂泉
2016-12-28 | 12:00 | A-9060C崇达 | 16018697 | 11.8 | PASS | 17.5 | 99.88 | PASS | PASS | 6B | PASS | PASS | PASS | 6级 | 微量 |  | 有残 | PASS | PASS | PASS | 谭娇娇
2016-12-28 | 12:00 | A-9060B四厂 | 16018760 | 21 |  | 17.5 | 99.84 | PASS | PASS | 3B | PASS | PASS | PASS | 7级 | 微量 |  | 有残 | PASS | PASS | PASS | 谭娇娇
2016-12-28 | 13:30 | A-9060C崇达 | 16018695 | 11.8 | PASS | 17.5 | 99.36 | PASS | PASS | <6B | PASS | PASS | PASS | 5级 | 微量 |  | 有残 | PASS | PASS | PASS | 黄桂泉
2016-12-28 | 14:30 | A-9000华东办 | 16018723 | 68 | PASS | 20 | 99.64 | PASS | PASS |  | PASS |  |  | 7级残 | 微量 |  | 有残 | PASS | PASS |  | 周菊明
2016-12-28 | 15:30 | A-9060A金 像 | 16018726 | 11.8 |  | 17.5 | 99.78 | PASS | PASS | 6B | PASS | PASS | PASS | 6级 | 微量 |  | 有残 | PASS | PASS | PASS | 黄桂泉
2016-12-28 | 15:30 | A-9060C01 | 16018730 | 98" | PASS | 17.5 | 99.25 | PASS | PASS | 6B | PASS | PASS | PASS | 6级 | 微量 |  | 有残 | PASS | PASS | PASS | 黄桂泉
2016-12-28 | 21:30 | A-9060B二厂 | 16018728 | 11.8 |  | 17.5 | 99.86 | PASS | PASS | 6B | PASS | PASS | PASS | 6级 | 微量 |  | 有残 | PASS | PASS | PASS | 李建丽
2016-12-28 | 21:30 | A-9060A有色新 | 16018786 | 22 | PASS | 17.5 | 99.81 | PASS | PASS | 3B | PASS | PASS | PASS | 7级 | 微量 |  | 有残 | PASS | PASS | PASS | 李建丽
2016-12-28 | 21:30 | A-9060 40PS华东办 | 16018724 | 40 | PASS | 17.5 | 99.33 | PASS | PASS |  | PASS |  |  | 6级 | 微量 |  | 有残 | PASS | PASS |  | 李小娟
2016-12-28 | 23:00 | A-9060B二厂 | 16018729 | 11.8 |  | 20 | 99.86 | PASS | PASS | 6B | PASS | PASS | PASS | 6级 | 微量 |  | 有残 | PASS | PASS | PASS | 李建丽
2016-12-29 | 8:00 | A-9000 | 16018758 | 66 | PASS | 17.5 | 99.58 | PASS | PASS |  | PASS |  |  | 6级 | 微量 |  | 有残 | PASS | PASS |  | 谭娇娇
2016-12-29 | 8:00 | A-9060A金 像 | 16018727 | 11.9 |  | 17.5 | 99.88 | PASS | PASS | <6B | PASS | PASS | PASS | 7级残 | 微量 |  | 有残 | PASS | PASS |  | 谭娇娇
2016-12-29 | 10:30 | A-9000 | 16018759 | 66 | PASS | 17.5 | 99.84 | PASS | PASS |  | PASS |  |  | 5级 | 微量 |  | 有残 | PASS | PASS |  | 谭娇娇
2016-12-29 | 11:00 | A-9060A01 | 16018763 | 10.7 |  | 17.5 | 99.75 | PASS | PASS | 6B | PASS | PASS | PASS | 5级 | 微量 |  | 有残 | PASS | PASS | PASS | 黄桂泉
2016-12-29 | 11:00 | A-9060B四厂 | 16018761 | 21 |  | 17.5 | 99.58 | PASS | PASS | 3B | PASS | PASS | PASS | 6级 | 微量 |  | 有残 | PASS | PASS | PASS | 黄桂泉
2016-12-29 | 12:00 | A-9060C有色 | 16018765 | 11.8 | PASS | 17.5 | 99.65 | PASS | PASS | <6B | PASS | PASS | PASS | 6级 | 微量 |  | 有残 | PASS | PASS | PASS | 谭娇娇
2016-12-29 | 12:30 | A-9060C有色 | 16018766 | 11.5 | PASS | 17.5 | 99.84 | PASS | PASS | 6B | PASS | PASS | PASS | 6级 | 微量 |  | 有残 | PASS | PASS | PASS | 周菊明
2016-12-29 | 13:30 | A-9060C01 | 16018764 | 100S | PASS | 18.5 | 99.88 | PASS | PASS | 6B | PASS | PASS | PASS | 6级 | 微量 |  | 有残 | PASS | PASS | PASS | 周菊明
2016-12-29 | 13:30 | A-9060B四厂 | 16018829 | 21 |  | 19.5 | 99.87 | PASS | PASS | 3B | PASS | PASS | PASS | 6级 | 微量 |  | 有残 | PASS | PASS | PASS | 周菊明
2016-12-29 | 13:30 | A-9060A01 | 16018762 | 11.4 |  | 20.5 | 99.58 | PASS | PASS | 6B | PASS | PASS | PASS | 6级 | 微量 |  | 有残 | PASS | PASS | PASS | 周菊明
2016-12-29 | 13:30 | A-9000华东办 | 16018792 | 65 | PASS | 21.5 | 99.68 | PASS | PASS |  | PASS | PASS |  | 6级 | 微量 |  | 有残 |  | PASS |  | 黄桂泉
2016-12-29 | 17:30 | A-9060A金 像 | 16018795 | 11.5 |  | 20 | 99.79 | PASS | PASS | 6B | PASS | PASS | PASS | 6级残 | 微量 |  | 有残 | PASS | PASS | PASS | 李建丽
2016-12-29 | 19:30 | A-9060A金 像 | 16018796 | 11.3 |  | 20 | 99.91 | PASS | PASS | 6B | PASS | PASS | PASS | 6级 | 微量 |  | 有残 | PASS | PASS | PASS | 李建丽
2016-12-29 | 19:30 | A-9000华东办 | 16018793 | 65 | PASS | 20 | 99.86 | PASS | PASS |  | PASS |  |  | 6级 | 微量 |  | 有残 | PASS | PASS |  | 李建丽
2016-12-29 | 20:30 | A-9060C01 | 16018797 | 98" | PASS | 17.5 | 99.96 | PASS | PASS | <6B | PASS | PASS | PASS | 6级 | 微量 |  | 有残 | PASS | PASS | PASS | 李建丽
2016-12-29 | 23:30 | A-9060B深蓝 | 16018794 | 22 | PASS | 17.5 | 99.84 | PASS | PASS | 3B | PASS | PASS | PASS | 7级 | 微量 |  | 有残 | PASS | PASS | PASS | 李小娟
2016-12-29 | 0:30 | A-9000 | 16018827 | 66 | PASS | 20 | 99.62 | PASS | PASS |  | PASS |  |  | 5级 | 微量 |  | 有残 | PASS | PASS |  | 李小娟
2016-12-29 | 0:30 | A-9060B二厂 | 16018826 | 11.8 |  | 20 | 99.86 | PASS | PASS | 6B | PASS | PASS | PASS | 6级残 | 微量 |  | 有残 | PASS | PASS | PASS | 李小娟
2016-12-30 | 11:30 | A-9060B二厂 | 16018825 | 11.7 |  | 20 | 99.58 | PASS | PASS | 6B | PASS | PASS | PASS | 6级 | 微量 |  |  | PASS | PASS | PASS | 黄桂泉
2016-12-30 | 13:30 | A-9060B四厂 | 16018933 | 21 |  | 20 | 99.78 | PASS | PASS | 3B | PASS | PASS | PASS | 7级 | 微量 |  |  | PASS | PASS | PASS | 黄桂泉
2016-12-30 | 13:30 | A-9060A01 | 16018830 | 11.7 |  | 20 | 99.87 | PASS | PASS | <6B | PASS | PASS | PASS | 6级 | 微量 |  |  | PASS | PASS | PASS | 周菊明
2016-12-30 | 13:30 | A-9090A01 | 16018831 | 11.6 |  | 20 | 99.68 | PASS | PASS | <6B | PASS | PASS | PASS | 6级 | 微量 |  |  | PASS | PASS | PASS | 周菊明
2016-12-30 | 13:30 | A-9000 | 16018828 | 66 | PASS | 20 | 99.54 | PASS | PASS |  | PASS |  |  | 6级残 | 微量 |  |  | PASS | PASS |  | 周菊明
2016-12-30 | 14:00 | A-9060C01 | 16018832 | 96" | PASS | 20 | 99.68 | PASS | PASS | <6B | PASS | PASS | PASS | 6级 | 微量 |  |  | PASS | PASS | PASS | 周菊明
2016-12-30 | 14:30 | A-9060A01 | 16018870 | 11.2 |  | 17.5 | 99.87 | PASS | PASS | <6B | PASS | PASS | PASS | 6级 | 微量 |  |  | PASS | PASS | PASS | 周菊明
2016-12-30 | 14:30 | A-9060C有 色 | 16018834 | 11.7 |  | 17.5 | 99.65 | PASS | PASS | <6B | PASS | PASS | PASS | 6级 | 微量 |  |  | PASS | PASS | PASS | 周菊明
2016-12-30 | 19:30 | A-9060A01 | 16018871 | 11.8 |  | 17.5 | 99.85 | PASS | PASS | <6B | PASS | PASS | PASS | 6级 | 微量 |  |  | PASS | PASS | PASS | 李小娟
2016-12-30 | 22:30 | A-9060A02有色 | 16018864 | 11.8 | PASS | 17.5 | 99.69 | PASS | PASS | 4B | PASS | PASS | PASS | 6级 | 微量 |  |  | PASS | PASS | PASS | 李建丽
2016-12-30 | 22:30 | A-9060C有色 | 16018872 | 11.8 | PASS | 20 | 99.86 | PASS | PASS | <6B | PASS | PASS | PASS | 5级 | 微量 |  |  | PASS | PASS | PASS | 李建丽
2016-12-30 | 23:30 | A-9000 | 16018895 | 65 | PASS | 20 | 99.56 | PASS | PASS |  | PASS | PASS | PASS | 5级 | 微量 |  |  | PASS | PASS | PASS | 李建丽
2016-12-30 | 0:30 | A-9060C有 色 | 16018873 | 11.8 | PASS | 17.5 | 99.94 | PASS | PASS | <6B | PASS | PASS | PASS | 5级 | 微量 |  |  | PASS | PASS | PASS | 李建丽
2016-12-31 | 9:30 | A-9000 | 16018896 | 65 | PASS | 17.5 | 99.18 | PASS | PASS |  | PASS | PASS | PASS | 5级 | 微量 |  |  | PASS | PASS | PASS | 李建丽
2016-12-31 | 9:30 | A-9060B二厂 | 16018899 | 11.5 | PASS | 17.5 | 99.2 | PASS | PASS | <6B | PASS | PASS | PASS | 6级 | 微量 |  |  | PASS | PASS | PASS | 谭娇娇
2016-12-31 | 9:30 | A-9060B二厂 | 16018900 | 11.7 | PASS | 17.5 | 99.87 | PASS | PASS | <6B | PASS | PASS | PASS | 6级 | 微量 |  |  | PASS | PASS | PASS | 谭娇娇
2016-12-31 | 10:30 | A-9060C01 | 16018901 | 96" | PASS | 17.5 | 99.68 | PASS | PASS | <6B | PASS | PASS | PASS | 6级 | 微量 |  |  | PASS | PASS | PASS | 周菊明
2016-12-31 | 11:00 | A-9060C01 | 16018902 | 11.8 | PASS | 17.5 | 99.84 | PASS | PASS | <6B | PASS | PASS | PASS | 6级 | 微量 |  |  | PASS | PASS | PASS | 谭娇娇
2016-12-31 | 13:30 | A-9000 | 16018935 | 64 | PASS | 17.5 | 99.57 | PASS | PASS |  | PASS |  |  | 6级 | 微量 |  |  | PASS | PASS |  | 李建丽
2016-12-31 | 14:30 | A-9060A01 | 16018940 | 11.7 |  | 17.5 | 99.68 | PASS | PASS | <6B | PASS | PASS | PASS | 6级 | 微量 |  |  | PASS | PASS |  | 李建丽
2016-12-31 | 17:30 | A-9000 | 16018936 | 65 | PASS | 17.5 | 99.8 | PASS | PASS |  | PASS |  |  | 5级 | 微量 |  |  | PASS | PASS |  | 黄桂泉
2016-12-31 | 19:30 | A-9060A01 | 16018939 | 11.5 |  | 17.5 | 99.65 | PASS | PASS | <6B | PASS | PASS | PASS | 6级 | 微量 |  |  | PASS | PASS | PASS | 黄桂泉
2016-12-31 | 19:30 | A-9060A02 | 16018938 | 11.9 | PASS | 17.5 | 99.58 | PASS | PASS | 6B | PASS | PASS | PASS | 6级 | 微量 |  |  | PASS | PASS | PASS | 黄桂泉
2016-12-31 | 21:30 | A-9060C深蓝 | 16018942 | 12 | PASS | 17.5 | 99.75 | PASS | PASS | <6B | PASS | PASS | PASS | 6级残 | 微量 |  |  | PASS | PASS | PASS | 黄桂泉
2016-12-31 | 0:30 | A-9060C深蓝 | 16018941 | 11.5 | PASS | 17.5 | 99.9 | PASS | PASS | <6B | PASS | PASS | PASS | 6级残 | 微量 |  |  | PASS | PASS | PASS | 黄桂泉
2017-01-02 | 8:00 | A-9000A10 | 16018937 | 46 | PASS | 17.5 | 99.85 | PASS | PASS |  | PASS |  |  | 6级 | 微量 |  | 少量 | PASS | PASS |  | 李小娟
2017-01-02 | 10:00 | A-9060C01 | 19018975 | 98" | PASS | 17.5 | 99.69 | PASS | PASS | <6B | PASS | PASS | PASS | 6级残 | 微量 |  | 有残 | PASS | PASS | PASS | 李小娟
2017-01-02 | 10:00 | A-9060C01 | 16018976 | 98S | PASS | 17.5 | 99.86 | PASS | PASS | <6B | PASS | PASS | PASS | 6级残 | 微量 |  | 有残 | PASS | PASS | PASS | 李小娟
2017-01-02 | 11:00 | A-9000A10 | 16018971 | 49 | PASS | 17.5 | 99.75 | PASS | PASS |  | PASS |  |  | 6级 | 微量 |  | 少量 | PASS | PASS |  | 谭娇娇
2017-01-02 | 14:30 | A-9000高粘度 | 17000001 | 113 | PASS | 17.5 | 99.57 | PASS | PASS |  | PASS |  |  | 6级 | 微量 |  | 少量 | PASS | PASS |  | 谭娇娇
2017-01-02 | 17:30 | A-9000B1 | 17000002 | 61 | PASS | 17.5 | 99.63 | PASS | PASS |  | PASS |  |  | 7级 | 微量 |  | 少量多 | PASS | PASS |  | 黄桂泉
2017-01-02 | 17:30 | A-9060B四厂 | 16018972 | 20 | PASS | 17.5 | 99.45 | PASS | PASS | 4B | PASS | PASS | PASS | 7级残 | 微量 |  | 有残 | PASS | PASS | PASS | 黄桂泉
2017-01-02 | 19:30 | A-9060C崇达 | 17000006 | 11.5 | PASS | 17.5 | 99.65 | PASS | PASS | <6B | PASS | PASS | PASS | 6级 | 微量 |  | 少量 | PASS | PASS | PASS | 周菊明
2017-01-02 | 20:30 | A-9060A01 | 17000005 | 11.7 | PASS | 17.5 | 99.33 | PASS | PASS | <6B | PASS | PASS | PASS | 6级残 | 微量 |  | 有残 | PASS | PASS | PASS | 黄桂泉
2017-01-02 | 21:30 | A-9060A02 | 17000132 | 10.2 | PASS | 17.5 | 99.36 | PASS | PASS | 5B | PASS | PASS | PASS | 5级 | 微量 |  | 严残 | PASS | PASS | PASS | 黄桂泉
2017-01-02 | 22:00 | A-9000华东办 | 17000036 | 68 | PASS | 20 | 99.54 | PASS | PASS |  | PASS |  |  | 6级 | 微量 |  | 少量多 | PASS | PASS | PASS | 黄桂泉
2017-01-02 | 23:00 | A-9000A10 | 17000038 | 46 | PASS | 17.5 | 99.53 | PASS | PASS |  | PASS |  |  | 6级 | 微量 |  | 少量 | PASS | PASS | PASS | 黄桂泉
2017-01-02 | 0:30 | A-9060C崇达 | 17000007 | 11.9 | PASS | 17.5 | 99.57 | PASS | PASS | 6B | PASS | PASS | PASS | 6级 | 微量 |  | 有残 | PASS | PASS | PASS | 黄桂泉
2017-01-02 | 0:30 | A-9060C崇达 | 17000008 | 11 | PASS | 17.5 | 99.44 | PASS | PASS | 6B | PASS | PASS | PASS | 6级 | 微量 |  | 有残 | PASS | PASS | PASS | 黄桂泉
2017-01-03 | 8:00 | A-9060A金 像 | 17000042 | 11.6 |  | 17.5 | 99.81 | PASS | PASS | <6B | PASS | PASS | PASS | 7级 | 微量 |  | 严残 | PASS | PASS | PASS | 谭娇娇
2017-01-03 | 8:00 | A-9000华东办 | 17000037 | 68 | PASS | 17.5 | 99.57 | PASS | PASS |  | PASS |  |  | 6级 | 微量 |  | 有残 | PASS | PASS |  | 李建丽
2017-01-03 | 9:30 | A-9060A川亿 | 17000065 | 20 |  | 17.5 | 99.84 | PASS | PASS | 3B | PASS | PASS | PASS | 7级 | 微量 |  | 严残 | PASS | PASS | PASS | 李小娟
2017-01-03 | 9:30 | A-9060B二厂 | 17000041 | 11.8 |  | 17.5 | 99.57 | PASS | PASS | <6B | PASS | PASS | PASS | 6级残 | 微量 |  | 严残 | PASS | PASS | PASS | 李小娟
2017-01-03 | 9:30 | A-9060B二厂 | 17000135 | 11.9 |  | 17.5 | 99.68 | PASS | PASS | <6B | PASS | PASS | PASS | 6级残 | 微量 |  | 严残 | PASS | PASS | PASS | 李小娟
2017-01-03 | 10:30 | A-9000A10 | 17000134 | 49 | PASS | 20 | 99.37 | PASS | PASS |  | PASS |  |  | 6级 | 微量 |  | 有残 | PASS | PASS |  | 谭娇娇
2017-01-03 | 10:30 | A-9060C有 色 | 17000043 | 11.6 | PASS | 17.5 | 99.67 | PASS | PASS | <6B | PASS | PASS | PASS | 7级 | 微量 |  | 严残 | PASS | PASS | PASS | 谭娇娇
2017-01-03 | 11:30 | A-9060A川亿 | 17000133 | 21 |  | 17.5 | 99.89 | PASS | PASS | 3B | PASS | PASS | PASS | 7级 | 干净 |  | 有残 | PASS | PASS | PASS | 李小娟
2017-01-03 | 17:30 | A-9000 | 17000069 | 65 | PASS | 17.5 | 99.67 | PASS | PASS |  |  |  |  | 6级 | 微量 |  | 少量多 |  | PASS |  | 周菊明
2017-01-03 | 19:30 | A-9060A01 | 17000073 | 10.7 | PASS | 17.5 | 99.33 | PASS | PASS | <6B | PASS | PASS | PASS | 7级 | 微量 |  | 严残 | PASS | PASS | PASS | 黄桂泉
2017-01-03 | 22:00 | A-9060C深蓝 | 17000076 | 11.6 | PASS | 17.5 | 99.52 | PASS | PASS | 6B | PASS | PASS | PASS | 6级 | 微量 |  | 严残 | PASS | PASS | PASS | 黄桂泉
2017-01-03 | 22:00 | A-9060C深蓝 | 17000075 | 11.5 | PASS | 17.5 | 99.58 | PASS | PASS | <6B | PASS | PASS | PASS | 6级 | 微量 |  | 严残 | PASS | PASS | PASS | 黄桂泉
2017-01-03 | 23:00 | A-9060A01 | 17000074 | 11.6 | PASS | 17.5 | 99.44 | PASS | PASS | 6B | PASS | PASS | PASS | 6级 | 微量 |  | 严残 | PASS | PASS | PASS | 黄桂泉
2017-01-03 | 23:00 | A-9060B四厂 | 16010106 | 20 |  | 17.5 | 99.64 | PASS | PASS | 4B | PASS | PASS | PASS | 6级 | 微量 |  | 严残 | PASS | PASS | PASS | 周菊明
2017-01-03 | 0:30 | A-9060B二厂 | 17000108 | 11.5 | PASS | 17.5 | 99.23 | PASS | PASS | <6B | PASS | PASS | PASS | 6级 | 微量 |  | 严残 | PASS | PASS | PASS | 黄桂泉
2017-01-03 | 0:30 | A-9060(10) | 17000071 | 11.9 | PASS | 17.5 | 99.36 | PASS | PASS |  | PASS |  |  | 7级残 | 微量 |  | 严残 | PASS | PASS |  | 黄桂泉
2017-01-04 | 9:30 | A-9060C有 色 | 17000110 | 11.7 | PASS | 17.5 | 99.64 | PASS | PASS | <6B | PASS | PASS | PASS | 6级 | 微量 |  | 严残 | PASS | PASS | PASS | 谭娇娇
2017-01-04 | 9:30 | A-9060B四厂 | 17000107 | 20 |  | 17.5 | 99.52 | PASS | PASS | 3B | PASS | PASS | PASS | 7级 | 微量 |  | 严残 | PASS | PASS | PASS | 谭娇娇
2017-01-04 | 9:30 | A-9060B二厂 | 17000109 | 11.2 |  | 17.5 | 99.84 | PASS | PASS | <6B | PASS | PASS | PASS | 6级 | 微量 |  | 严残 | PASS | PASS | PASS | 谭娇娇
2017-01-04 | 10:30 | A-9060C03 | 17000072 | 22 | PASS | 17.5 | 99.86 | PASS | PASS | 5B | PASS | PASS | PASS | 7级 | 干净 |  | 有残 | PASS | PASS | PASS | 李小娟
2017-01-04 | 10:30 | A-9060C有 色 | 17000111 | 11.8 | PASS | 17.5 | 99.89 | PASS | PASS | <6B | PASS | PASS | PASS | 6级残 | 干净 |  | 有残 | PASS | PASS | PASS | 李小娟
2017-01-04 | 11:30 | A-9000 | 17000104 | 65 | PASS | 20 | 99.71 | PASS | PASS |  | PASS |  |  | 6级 | 微量 |  | 少量多 | PASS | PASS |  | 谭娇娇
2017-01-04 | 13:30 | A-9000 | 17000105 | 65 | PASS | 20 | 99.69 | PASS | PASS |  | PASS |  |  | 5级 | 微量 |  | 有残 | PASS | PASS |  | 李小娟
2017-01-04 | 13:30 | A-9000 | 17000070 | 67 | PASS | 20 | 99.78 | PASS | PASS |  | PASS |  |  | 5级 | 微量 |  | 有残 | PASS | PASS |  | 李小娟
2017-01-04 | 17:30 | A-9000华东办 | 17000138 | 66 | PASS | 20 | 99.68 | PASS | PASS |  | PASS |  |  | 6级 | 微量 |  | 严残 | PASS | PASS |  | 黄桂泉
2017-01-04 | 19:00 | A-9060A01 | 17000142 | 11.4 |  | 20 | 99.64 | PASS | PASS | 6B | PASS | PASS |  | 6级 | 微量 |  | 严残 | PASS | PASS | PASS | 周菊明
2017-01-04 | 20:30 | A-9060C深蓝 | 17000143 | 11.4 | PASS | 20 | 99.81 | PASS | PASS | <6B | PASS | PASS |  | 6级 | 微量 |  | 严残 | PASS | PASS | PASS | 周菊明
2017-01-04 | 20:30 | A-9000华东办 | 17000139 | 64 | PASS | 20 | 99.6 | PASS | PASS |  | PASS |  |  | 6级 | 微量 |  | 严残 | PASS | PASS |  | 黄桂泉
2017-01-04 | 22:00 | A-9060C深蓝 | 17000144 | 11.2 | PASS | 20 | 99.54 | PASS | PASS | <6B | PASS | PASS |  | 6级 | 微量 |  | 严残 | PASS | PASS | PASS | 黄桂泉
2017-01-04 | 0:30 | A-9060C03 | 17000140 | 21 | 浅了 | 20 | 99.47 | PASS | PASS | 5B | PASS | PASS |  | 6级 | 微量 |  | 严残 | PASS | PASS | PASS | 黄桂泉
2017-01-04 | 0:30 | A-9060B二厂 | 17000179 | 11.6 |  | 20 | 99.58 | PASS | PASS | <6B | PASS |  |  | 6级 | 微量 |  | 严残 | PASS | PASS | PASS | 黄桂泉
2017-01-04 | 0:30 | A-9000华东办 | 17000175 | 64 | PASS | 20 | 99.48 | PASS | PASS |  | PASS |  |  | 6级 | 微量 |  | 少量多 | PASS | PASS |  | 周菊明
2017-01-05 | 9:30 | A-9060B四厂 | 17000176 | 22 |  | 17.5 | 99.91 | PASS | PASS | 3B | PASS | PASS | PASS | 7级 | 微量 |  | 严残 | PASS | PASS | PASS | 李小娟
2017-01-05 | 9:30 | A-9060B二厂 | 17000178 | 11.3 |  | 17.5 | 99.78 | PASS | PASS | <6B | PASS | PASS | PASS | 6级 | 微量 |  | 严残 | PASS | PASS | PASS | 李小娟
2017-01-05 | 9:30 | A-9060A01 | 17000141 | 11.1 |  | 17.5 | 99.86 | PASS | PASS | <6B | PASS | PASS | PASS | 6级 | 微量 |  | 严残 | PASS | PASS | PASS | 李小娟
2017-01-05 | 10:30 | A-9060C有 色 | 17000180 | 11.8 | PASS | 17.5 | 99.57 | PASS | PASS | <6B | PASS | PASS | PASS | 6级 | 微量 |  | 严残 | PASS | PASS | PASS | 谭娇娇
2017-01-05 | 10:30 | A-9060C有 色 | 17000181 | 11.5 | PASS | 17.5 | 99.84 | PASS | PASS | <6B | PASS | PASS | PASS | 6级 | 微量 |  | 严残 | PASS | PASS | PASS | 谭娇娇
2017-01-05 | 11:30 | A-9000华东办 | 17000174 | 68 | PASS | 20 | 99.76 | PASS | PASS |  | PASS |  |  | 6级 | 微量 |  | 少量多 | PASS | PASS |  | 李建丽
2017-01-05 | 14:30 | A-9060B四厂 | 17000177 | 22 |  | 17.5 | 99.92 | PASS | PASS | 5B | PASS |  |  | 6级残 | 微量 |  | 严残 | PASS | PASS |  | 谭娇娇
2017-01-05 | 17:30 | A-9000 | 17000211 | 68 | PASS | 20 | 99.78 | PASS | PASS |  | PASS |  |  | 6级 | 微量 |  | 有残 | PASS | PASS |  | 周菊明
2017-01-05 | 20:30 | A-9060A01 | 17000214 | 11.9 | PASS | 17.5 | 99.42 | PASS | PASS | 6B | PASS | PASS | PASS | 5级 | 微量 |  | 严残 | PASS | PASS | PASS | 黄桂泉
2017-01-05 | 20:30 | A-9000 | 17000210 | 66 | PASS | 17.5 | 99.57 | PASS | PASS |  | PASS |  |  | 6级 | 微量 |  | 严残 | PASS | PASS |  | 黄桂泉
2017-01-05 | 21:30 | A-9060C深蓝 | 17000215 | 11.2 | PASS | 17.5 | 99.87 | PASS | PASS | <6B | PASS | PASS | PASS | 7级残 | 微量 |  | 严残 | PASS | PASS | PASS | 周菊明
2017-01-05 | 23:30 | A-9000 | 17000246 | 67 | PASS | 17.5 | 99.32 | PASS | PASS |  | PASS |  |  | 5级 | 微量 |  | 少量多 | PASS | PASS |  | 黄桂泉
2017-01-05 | 0:30 | A-9060B深蓝 | 17000212 | 20 | PASS | 17.5 | 99.78 | PASS | PASS | 5B | PASS | PASS | PASS | 6级 | 微量 |  | 有残 | PASS | PASS | PASS | 黄桂泉
2017-01-05 | 0:30 | A-9060C深蓝 | 17000216 | 11.5 | PASS | 17.5 | 99.67 | PASS | PASS | <6B | PASS | PASS | PASS | 6级 | 微量 |  | 严残 | PASS | PASS | PASS | 黄桂泉
2017-01-06 | 9:30 | A-9060B01无色 | 17000217 | 11.2 |  | 17.5 | 99.86 | PASS | PASS | 5B | PASS | PASS | PASS | 7级残 | 微量 |  | 严残 | PASS | PASS | PASS | 李小娟
2017-01-06 | 9:30 | A-9060A01 | 17000213 | 11.8 |  | 17.5 | 99.91 | PASS | PASS | 6B | PASS | PASS | PASS | 6级 | 微量 |  | 严残 | PASS | PASS | PASS | 李小娟
2017-01-06 | 9:30 | A-9000 | 17000247 | 67 | PASS | 17.5 | 99.68 | PASS | PASS |  | PASS |  |  | 5级 | 微量 |  | 有残 | PASS | PASS |  | 李小娟
2017-01-06 | 11:00 | A-9060B二厂 | 17000250 | 11 |  | 17.5 | 99.84 | PASS | PASS | 6B | PASS | PASS | PASS | 6级 | 微量 |  | 严残 | PASS | PASS | PASS | 李小娟
2017-01-06 | 11:00 | A-9060B二厂 | 17000251 | 11.6 |  | 17.5 | 99.67 | PASS | PASS | <6B | PASS | PASS | PASS | 6级 | 微量 |  | 严残 | PASS | PASS | PASS | 李小娟
2017-01-06 | 13:30 | A-9060C有色 | 17000252 | 11 | PASS | 17.5 | 99.86 | PASS | PASS | <6B | PASS | PASS | PASS | 6级 | 微量 |  | 严残 | PASS | PASS | PASS | 谭娇娇
2017-01-06 | 14:30 | A-9060C有色 | 17000253 | 11.8 | PASS | 17.5 | 99.92 | PASS | PASS | <6B | PASS | PASS | PASS | 6级 | 微量 |  | 严残 | PASS | PASS | PASS | 谭娇娇
2017-01-06 | 19:30 | A-9060C03 | 17000249 | 21 | PASS | 17.5 | 99.33 | PASS | PASS | 5B | PASS | PASS | PASS | 7级 | 微量 |  | 严残 | PASS | PASS | PASS | 黄桂泉
2017-01-06 | 20:30 | A-9060C01 | 17000287 | 98" | PASS | 17.5 | 99.45 | PASS | PASS | 5B | PASS | PASS | PASS | 6级 | 微量 |  | 严残 | PASS | PASS | PASS | 黄桂泉
2017-01-06 | 20:30 | A-9060A01 | 17000284 | 11.6 |  | 17.5 | 99.57 | PASS | PASS | <6B | PASS | PASS | PASS | 6级 | 微量 |  | 严残 | PASS | PASS | PASS | 黄桂泉
2017-01-06 | 20:30 | A-9000 | 17000280 | 62 | PASS | 17.5 | 99.67 | PASS | PASS |  | PASS | PASS | PASS | 6级残 | 微量 |  | 少量多 | PASS | PASS |  | 周菊明
2017-01-06 | 22:30 | A-9060A01 | 17000285 | 11.5 |  | 17.5 | 99.54 | PASS | PASS | <6B | PASS | PASS | PASS | 6级残 | 微量 |  | 严残 | PASS | PASS | PASS | 周菊明
2017-01-06 | 0:30 | A-9060C01 | 17000286 | 96S | PASS | 17.5 | 99.36 | PASS | PASS | 6B | PASS | PASS | PASS | 6级残 | 微量 |  | 严残 | PASS | PASS | PASS | 黄桂泉
2017-01-06 | 0:30 | A-9000 | 17000281 | 66 | PASS | 17.5 | 99.28 | PASS | PASS |  | PASS |  |  | 6级 | 微量 |  | 少量多 | PASS | PASS |  | 黄桂泉
2017-01-07 | 9:30 | A-9060A金 像 | 17000321 | 11.8 |  | 17.5 | 99.92 | PASS | PASS | <6B | PASS | PASS | PASS | 6级 | 微量 |  | 严残 | PASS | PASS | PASS | 李建丽
2017-01-07 | 9:30 | A-9060A金 像 | 17000320 | 11.9 |  | 17.5 | 99.92 | PASS | PASS | <6B | PASS | PASS | PASS | 6级 | 微量 |  | 严残 | PASS | PASS | PASS | 李建丽
2017-01-07 | 10:30 | A-9060B四厂 | 17000318 | 22 |  | 17.5 | 99.86 | PASS | PASS | 3B | PASS | PASS | PASS | 7级 | 微量 |  | 严残 | PASS | PASS | PASS | 李建丽
2017-01-07 | 10:30 | A-9060C深蓝 | 17000323 | 11.8 | PASS | 17.5 | 99.86 | PASS | PASS | <6B | PASS | PASS | PASS | 6级残 | 微量 |  | 严残 | PASS | PASS | PASS | 李小娟
2017-01-07 | 10:30 | A-9000B1 | 17000316 | 64 | PASS | 17.5 | 99.92 | PASS | PASS |  | PASS |  |  | 8级 | 微量 |  | 有残 | PASS | PASS |  | 李小娟
2017-01-07 | 11:30 | A-9060C深蓝 | 17000322 | 11.8 | PASS | 17.5 | 99.93 | PASS | PASS | <6B | PASS | PASS | PASS | 6级残 | 微量 |  | 严残 | PASS | PASS | PASS | 李小娟
2017-01-07 | 12:00 | A-9000B1 | 17000317 | 66 | PASS | 17.5 | 99.68 | PASS | PASS |  | PASS |  |  | 8级 | 微量 |  | 严残 | PASS | PASS |  | 李小娟
2017-01-07 | 13:30 | A-9060 40PS华东办 | 17000282 | 43 | PASS | 20 | 99.84 | PASS | PASS |  | PASS |  |  | 7级 | 微量 |  | 有残 | PASS | PASS |  | 李建丽
2017-01-07 | 14:30 | A-9060B深蓝 | 17000283 | 20 | PASS | 17.5 | 99.66 | PASS | PASS | 4B | PASS | PASS | PASS | 7级 | 微量 |  | 有残 | PASS | PASS |  | 谭娇娇
2017-01-07 | 17:30 | A-9000 | 17000356 | 65 | PASS | 17.5 | 99.65 | PASS | PASS |  | PASS |  |  | 6级 | 微量 |  | 少量多 | PASS | PASS |  | 黄桂泉
2017-01-07 | 19:00 | A-9060C崇达 | 17000361 | 11.9 | PASS | 17.5 | 99.58 | PASS | PASS | <6B | PASS | PASS | PASS | 6级 | 微量 |  | 严残 | PASS | PASS | PASS | 周菊明
2017-01-07 | 19:00 | A-9060A01 | 17000360 | 11.2 |  | 17.5 | 99.47 | PASS | PASS | <6B | PASS | PASS | PASS | 6级 | 微量 |  | 严残 | PASS | PASS | PASS | 周菊明
2017-01-07 | 20:30 | A-9060C崇达 | 17000362 | 11.4 | PASS | 17.5 | 99.63 | PASS | PASS | <6B | PASS | PASS | PASS | 6级 | 微量 |  | 严残 | PASS | PASS | PASS | 黄桂泉
2017-01-07 | 20:30 | A-9000 | 17000357 | 66 | PASS | 17.5 | 99.52 | PASS | PASS |  | PASS |  |  | 5级 | 微量 |  | 少量 | PASS | PASS |  | 黄桂泉
2017-01-07 | 22:30 | A-9060A01 | 17000359 | 11.3 |  | 17.5 | 99.78 | PASS | PASS | <6B | PASS | PASS | PASS | 6级 | 微量 |  | 有残 | PASS | PASS | PASS | 周菊明
2017-01-07 | 24:00 | A-9000B1 | 17000393 | 70 | PASS | 17.5 | 99.25 | PASS | PASS |  | PASS |  |  | 7级 | 微量 |  | 少量多 | PASS | PASS |  | 黄桂泉
2017-01-08 | 8:00 | A-9060A金 像 | 17000397 | 10.8 |  | 17.5 | 99.86 | PASS | PASS | <6B | PASS | PASS | PASS | 6级 | 微量 |  |  | PASS | PASS | PASS | 李小娟
2017-01-08 | 9:30 | A-9060B深蓝 | 17000319 | 20 | PASS | 17.5 | 99.78 | PASS | PASS | 4B | PASS | PASS | PASS | 7级残 | 微量 |  |  | PASS | PASS | PASS | 李小娟
2017-01-08 | 9:30 | A-9060A金 像 | 17000396 | 11 |  | 17.5 | 99.92 | PASS | PASS | <6B | PASS | PASS | PASS | 6级残 | 微量 |  |  | PASS | PASS | PASS | 李小娟
2017-01-08 | 10:30 | A-9060C01 | 17000399 | 98" | PASS | 17.5 | 99.91 | PASS | PASS | <6B | PASS | PASS | PASS | 6级 | 微量 |  |  | PASS | PASS | PASS | 李建丽
2017-01-08 | 10:30 | A-9060C01 | 17000398 | 97 | PASS | 17.5 | 99.92 | PASS | PASS | <6B | PASS | PASS | PASS | 6级 | 微量 |  |  | PASS | PASS | PASS | 李建丽
2017-01-08 | 11:00 | A-9000B1 | 17000392 | 63 | PASS | 20 | 99.85 | PASS | PASS |  | PASS |  |  | 8级 | 微量 |  |  | PASS | PASS |  | 李小娟
2017-01-08 | 11:30 | A-9060B四厂 | 17000394 | 21 |  | 17.5 | 99.9 | PASS | PASS | 4B | PASS | PASS | PASS | 7级 | 微量 |  |  | PASS | PASS | PASS | 李小娟
2017-01-08 | 15:30 | A-9000 | 17000430 | 66 | PASS | 20 | 99.76 | PASS | PASS |  | PASS |  |  | 6级 | 微量 |  |  | PASS | PASS |  | 谭娇娇
2017-01-08 | 18:30 | A-9060A01 | 17000432 | 11.8 |  | 20 | 99.74 | PASS | PASS | <6B | PASS | PASS | PASS | 6级 | 微量 |  |  | PASS | PASS | PASS | 周菊明
2017-01-08 | 19:30 | A-9000 | 17000429 | 66 | PASS | 20 | 99.57 | PASS | PASS |  | PASS |  |  | 6级 | 微量 |  |  | PASS | PASS |  | 周菊明
2017-01-08 | 19:30 | A-9060C有 色 | 17000435 | 11 | PASS | 20 | 99.47 | PASS | PASS | <6B | PASS | PASS | PASS | 6级 | 微量 |  |  | PASS | PASS | PASS | 周菊明
2017-01-08 | 22:30 | A-9060C有 色 | 17000434 | 11.5 | PASS | 20 | 99.57 | PASS | PASS | <6B | PASS | PASS | PASS | 6级 | 微量 |  |  | PASS | PASS | PASS | 周菊明
2017-01-09 | 8:00 | A-9000 | 17000464 | 65 | PASS | 20 | 99.74 | PASS | PASS |  | PASS |  |  | 6级 | 微量 |  |  |  | PASS |  | 周菊明
2017-01-09 | 9:30 | A-9060C有色 | 17000433 | 11.5 | PASS | 17.5 | 99.65 | PASS | PASS | 6B | PASS | PASS | PASS | 6级 | 微量 |  |  | PASS | PASS | PASS | 黄桂泉
2017-01-09 | 9:30 | A-9060A上海美维 | 17000358 | 11.9 | PASS | 17.5 | 99.74 | PASS | PASS | <6B | PASS | PASS | PASS | 6级 | 微量 |  |  | PASS | PASS | PASS | 黄桂泉
2017-01-09 | 9:30 | A-9060B四厂 | 17000466 | 20 |  | 17.5 | 99.57 | PASS | PASS | 3B | PASS | PASS | PASS | 6级 | 微量 |  |  | PASS | PASS | PASS | 黄桂泉
2017-01-09 | 9:30 | A-9000 | 17000465 | 67 | PASS | 17.5 | 99.62 | PASS | PASS |  | PASS |  |  | 6级 | 微量 |  |  |  | PASS |  | 黄桂泉
2017-01-09 | 10:30 | A-9060A01 | 17000468 | 11.7 |  | 17.5 | 99.84 | PASS | PASS | <6B | PASS | PASS | PASS | 6级 | 微量 |  |  | PASS | PASS |  | 谭娇娇
2017-01-09 | 13:30 | A-9000华东办 | 17000494 | 66 | PASS | 17.5 | 99.68 | PASS | PASS |  | PASS |  |  | 6级 | 微量 |  |  |  | PASS |  | 周菊明
2017-01-09 | 14:30 | A-9060C01 | 17000469 | 98" | PASS | 17.5 | 99.57 | PASS | PASS | <6B | PASS | PASS | PASS | 6级残 | 微量 |  |  | PASS | PASS |  | 黄桂泉
2017-01-09 | 15:30 | A-9060A01 | 17000497 | 11.5 |  | 17.5 | 99.65 | PASS | PASS | 6B | PASS | PASS | PASS | 6级 | 微量 |  |  | PASS | PASS |  | 黄桂泉
2017-01-09 | 17:30 | A-9060C01 | 17000471 | 96 | PASS | 17.5 | 99.85 | PASS | PASS | <6B | PASS | PASS | PASS | 6级残 | 微量 |  |  | PASS | PASS | PASS | 李小娟
2017-01-09 | 19:30 | A-9060C有色 | 17000499 | 11.8 | PASS | 17.5 | 99.87 | PASS | PASS | <6B | PASS | PASS | PASS | 6级 | 微量 |  |  | PASS | PASS | PASS | 李建丽
2017-01-09 | 20:30 | A-9000华东办 | 17000495 | 70 | PASS | 20 | 99.78 | PASS | PASS |  | PASS |  |  | 7级 | 微量 |  |  | PASS | PASS |  | 李建丽
2017-01-09 | 0:30 | A-9000 | 17000530 | 70 | PASS | 20 | 99.63 | PASS | PASS |  | PASS |  |  | 6级 | 微量 |  |  | PASS | PASS |  | 李小娟
2017-01-09 | 0:30 | A-9060B深蓝 | 17000496 | 18 | PASS | 17.5 | 99.86 | PASS | PASS | 4B | PASS | PASS | PASS | 7级残 | 微量 |  |  | PASS | PASS | PASS | 李建丽
2017-01-10 | 9:00 | A-9000 | 17000529 | 64 | PASS | 17.5 | 99.88 | PASS | PASS |  | PASS |  |  | 6级 | 微量 |  |  | PASS | PASS |  | 黄桂泉
2017-01-10 | 9:30 | A-9060B四厂 | 17000531 | 20 |  | 17.5 | 99.84 | PASS | PASS | 4B | PASS | PASS | PASS | 6级 | 微量 |  |  | PASS | PASS |  | 黄桂泉
2017-01-10 | 10:00 | A-9060A01 | 17000533 | 11.4 | PASS | 17.5 | 99.78 | PASS | PASS | <6B | PASS | PASS | PASS | 7级 | 微量 |  |  | PASS | PASS | PASS | 黄桂泉
2017-01-10 | 11:00 | A-9060C01 | 17000534 | 95" | PASS | 17.5 | 99.78 | PASS | PASS | <6B | PASS | PASS | PASS | 6级 | 微量 |  |  | PASS | PASS | PASS | 黄桂泉
2017-01-10 | 11:00 | A-9060C有 色 | 17000500 | 11.5 | PASS | 17.5 | 99.75 | PASS | PASS | <6B | PASS | PASS | PASS | 6级 | 微量 |  |  | PASS | PASS | PASS | 黄桂泉
2017-01-10 | 12:00 | A-9060C01 | 17000470 | 96" | PASS | 17.5 | 99.84 | PASS | PASS | <6B | PASS | PASS | PASS | 7级残 | 微量 |  |  | PASS | PASS | PASS | 谭娇娇
2017-01-10 | 13:30 | A-9000 | 17000560 | 63 | PASS | 17.5 | 99.54 | PASS | PASS |  | PASS |  |  | 6级 | 微量 |  |  | PASS | PASS | PASS | 周菊明
2017-01-10 | 14:30 | A-9060A上海美维 | 17000430 | 11.5 | PASS | 17.5 | 99.87 | PASS | PASS | <6B | PASS | PASS | PASS | 6级 | 微量 |  |  | PASS | PASS | PASS | 周菊明
2017-01-10 | 17:30 | A-9000 | 17000561 | 67 | PASS | 20 | 99.68 | PASS | PASS |  | PASS |  |  | 6级 | 微量 |  |  | PASS | PASS |  | 李小娟
2017-01-10 | 20:30 | A-9060A金 像 | 17000563 | 11.5 | PASS | 17.5 | 99.84 | PASS | PASS | <6B | PASS | PASS | PASS | 7级残 | 微量 |  |  | PASS | PASS | PASS | 李建丽
2017-01-10 | 21:30 | A-9060C有 色 | 17000498 | 11.8 | PASS | 17.5 | 99.86 | PASS | PASS | <6B | PASS | PASS | PASS | 6级 | 微量 |  |  | PASS | PASS | PASS | 李建丽
2017-01-10 | 21:30 | A-9060B深蓝 | 17000562 | 21 | PASS | 17.5 | 99.91 | PASS | PASS | 3B | PASS | PASS | PASS | 7级 | 微量 |  |  | PASS | PASS | PASS | 李建丽
2017-01-10 | 23:30 | A-9000 | 17000594 | 67 | PASS | 20 | 99.76 | PASS | PASS |  | PASS |  |  | 6级 | 微量 |  |  | PASS | PASS |  | 李小娟
2017-01-10 | 0:30 | A-9060C有色 | 17000565 | 11.5 | PASS | 17.5 | 99.93 | PASS | PASS | 6B | PASS | PASS | PASS | 6级 | 微量 |  |  | PASS | PASS | PASS | 李建丽
2017-01-11 | 9:30 | A-9060A金 像 | 17000598 | 11.6 |  | 17.5 | 99.56 | PASS | PASS | <6B | PASS | PASS | PASS | 7级 | 微量 |  |  | PASS | PASS | PASS | 谭娇娇
2017-01-11 | 9:30 | A-9060C有色 | 17000564 | 11.6 | PASS | 17.5 | 99.45 | PASS | PASS | <6B | PASS | PASS | PASS | 6级 | 微量 |  |  | PASS | PASS | PASS | 谭娇娇
2017-01-11 | 9:30 | A-9000 | 17000595 | 65 | PASS | 17.5 | 99.64 | PASS | PASS |  |  |  |  | 6级 | 微量 |  |  |  | PASS |  | 谭娇娇
2017-01-11 | 9:30 | A-9060C崇达 | 17000599 | 11.4 | PASS | 17.5 | 99.37 | PASS | PASS | <6B | PASS | PASS | PASS | 7级 | 微量 |  |  | PASS | PASS | PASS | 谭娇娇
2017-01-11 | 10:30 | A-9060C有 色 | 17000566 | 11.4 | PASS | 17.5 | 99.65 | PASS | PASS | <6B | PASS | PASS | PASS | 6级 | 微量 |  |  | PASS | PASS | PASS | 周菊明
2017-01-11 | 11:00 | A-9060C03 | 17000632 | 21.5 | PASS | 17.5 | 99.84 | PASS | PASS | 4B | PASS | PASS | PASS | 7级 | 微量 |  |  | PASS | PASS | PASS | 谭娇娇
2017-01-11 | 13:30 | A-9000华东办 | 17000636 | 67 | PASS | 17.5 | 99.54 | PASS | PASS |  | PASS |  |  | 6级 | 微量 |  |  | PASS | PASS | PASS | 谭娇娇
2017-01-11 | 15:30 | A-9060A01 | 17000639 | 11.4 | PASS | 17.5 | 99.46 | PASS | PASS | <6B | PASS | PASS | PASS | 6级 | 微量 |  |  | PASS | PASS | PASS | 周菊明
2017-01-11 | 17:30 | A-9000华东办 | 17000637 | 66 | PASS | 17.5 | 99.37 | PASS | PASS |  | PASS |  |  | 7级 | 微量 |  |  | PASS | PASS |  | 李建丽
2017-01-11 | 17:30 | A-9060C崇达 | 17000600 | 11 | PASS | 17.5 | 99.67 | PASS | PASS | 6B | PASS | PASS | PASS | 6级 | 微量 |  |  | PASS | PASS | PASS | 李建丽
2017-01-11 | 17:30 | A-9060C03 | 17000638 | 20.5 | PASS | 17.5 | 99.62 | PASS | PASS | 4B | PASS | PASS | PASS | 7级 | 微量 |  |  | PASS | PASS | PASS | 李建丽
2017-01-11 | 19:30 | A-9060C有 色 | 17000640 | 11.7 | PASS | 17.5 | 99.96 | PASS | PASS | <6B | PASS | PASS | PASS | 6级 | 微量 |  |  | PASS | PASS | PASS | 李建丽
2017-01-11 | 19:30 | A-9060B四厂 | 17000596 | 22 |  | 17.5 | 99.76 | PASS | PASS | 3B | PASS | PASS | PASS | 7级 | 微量 |  |  | PASS | PASS | PASS | 李建丽
2017-01-11 | 23:00 | A-9060C有 色 | 17000641 | 11.6 | PASS | 17.5 | 99.91 | PASS | PASS | <6B | PASS | PASS | PASS | 6级 | 微量 |  |  | PASS | PASS | PASS | 李小娟
2017-01-11 | 0:30 | A-9000B1 | 17000672 | 66 | PASS | 20 | 99.65 | PASS | PASS |  | PASS |  |  | 8级 | 微量 |  |  | PASS | PASS |  | 李小娟
2017-01-12 | 8:00 | A-9060A01 | 17000676 | 11.7 |  | 17.5 | 99.65 | PASS | PASS | <6B | PASS | PASS | PASS | 6级 | 微量 |  |  | PASS | PASS | PASS | 谭娇娇
2017-01-12 | 9:30 | A-9060B四厂 | 17000674 | 20 |  | 17.5 | 99.56 | PASS | PASS | 4B | PASS | PASS | PASS | 6级 | 微量 |  |  | PASS | PASS | PASS | 周菊明
2017-01-12 | 9:30 | A-9060C01 | 17000678 | 96" | PASS | 17.5 | 99.37 | PASS | PASS | <6B | PASS | PASS | PASS | 6级 | 微量 |  |  | PASS | PASS | PASS | 周菊明
2017-01-12 | 9:30 | A-9060B深蓝 | 17000597 | 20 | PASS | 17.5 | 99.37 | PASS | PASS | 3B | PASS | PASS | PASS | 6级 | 微量 |  |  | PASS | PASS | PASS | 周菊明
2017-01-12 | 10:30 | A-9060C01 | 17000679 | 92'' | PASS | 17.5 | 99.67 | PASS | PASS | <6B | PASS | PASS | PASS | 6级 | 微量 |  |  | PASS | PASS |  | 谭娇娇
2017-01-12 | 11:00 | A-9000B1 | 17000673 | 66 | PASS | 17.5 | 99.84 | PASS | PASS |  | PASS |  |  | 9级残 | 微量 |  |  | PASS | PASS |  | 谭娇娇
2017-01-12 | 13:30 | A-9000华东办 | 17000707 | 65 | PASS | 17.5 | 99.68 | PASS | PASS |  | PASS |  |  | 6级 | 微量 |  |  | PASS | PASS |  | 谭娇娇
2017-01-12 | 15:30 | A-9060A01 | 17000711 | 11.2 |  | 17.5 | 99.47 | PASS | PASS | <6B | PASS |  |  | 6级 | 微量 |  |  | PASS | PASS |  | 周菊明
2017-01-12 | 17:30 | A-9060B深蓝 | 17000675 | 19 | PASS | 17.5 | 99.65 | PASS | PASS | 4B | PASS | PASS | PASS | 6级 | 微量 |  |  | PASS | PASS |  | 李建丽
2017-01-12 | 19:30 | A-9060C有 色 | 17000642 | 11.7 | PASS | 17.5 | 99.86 | PASS | PASS | <6B | PASS | PASS | PASS | 6级残 | 微量 |  |  | PASS | PASS | PASS | 李小娟
2017-01-12 | 20:30 | A-9000华东办 | 17000708 | 67 | PASS | 17.5 | 99.41 | PASS | PASS |  | PASS |  |  | 6级 | 微量 |  |  | PASS | PASS | PASS | 李小娟
2017-01-12 | 23:00 | A-9060C01 | 17000677 | 99S" | PASS | 17.5 | 99.86 | PASS | PASS | <6B | PASS | PASS | PASS | 6级 | 微量 |  |  | PASS | PASS | PASS | 李建丽
2017-01-12 | 23:30 | A-9060C03 | 17000709 | 20 | PASS | 17.5 | 99.91 | PASS | PASS | 5B | PASS | PASS | PASS | 7级 | 微量 |  |  | PASS | PASS | PASS | 李建丽
2017-01-12 | 0:30 | A-9000 | 17000743 | 66 | PASS | 20 | 99.82 | PASS | PASS |  | PASS |  |  | 6级 | 微量 |  |  | PASS | PASS |  | 李小娟
2017-01-12 | 0:30 | A-9060C深蓝 | 17000749 | 11.6 | PASS | 20 | 99.79 | PASS | PASS | 6B | PASS | PASS | PASS | 6级残 | 微量 |  |  | PASS | PASS | PASS | 李小娟
2017-01-13 | 9:30 | A-9000 | 17000744 | 66 | PASS | 17.5 | 99.65 | PASS | PASS |  | PASS |  |  | 5级 | 微量 |  |  | PASS | PASS |  | 黄桂泉
2017-01-13 | 9:30 | A-9060C01 | 17000714 | 98" | PASS | 17.5 | 99.84 | PASS | PASS | 6B | PASS | PASS | PASS | 6级残 | 微量 |  |  | PASS | PASS |  | 黄桂泉
2017-01-13 | 9:30 | A-9060B四厂 | 17000710 | 20 |  | 17.5 | 99.85 | PASS | PASS | 6B | PASS | PASS | PASS | 7级残 | 微量 |  |  | PASS | PASS |  | 黄桂泉
2017-01-13 | 9:30 | A-9060A01 | 17000747 | 11.5 |  | 17.5 | 99.82 | PASS | PASS | 3B | PASS | PASS | PASS | 6级 | 微量 |  |  | PASS | PASS |  | 黄桂泉
2017-01-13 | 10:30 | A-9060C01 | 17000713 | 96" | PASS | 17.5 | 99.58 | PASS | PASS | 6B | PASS | PASS | PASS | 7级残 | 微量 |  |  | PASS | PASS |  | 黄桂泉
2017-01-13 | 13:30 | A-9060C深蓝 | 17000750 | 11.7 | PASS | 17.5 | 99.56 | PASS | PASS | <6B | PASS | PASS | PASS | 6级 | 微量 |  |  | PASS | PASS |  | 周菊明
2017-01-13 | 13:30 | A-9000 | 17000785 | 67 | PASS | 17.5 | 99.85 | PASS | PASS |  | PASS |  |  | 6级 | 微量 |  |  | PASS | PASS |  | 周菊明
2017-01-13 | 13:30 | A-9060(10) | 17000745 | 11.8 | PASS | 17.5 | 99.65 | PASS | PASS |  | PASS |  |  | 6级 | 微量 |  |  | PASS | PASS |  | 周菊明
2017-01-13 | 17:30 | A-9000 | 17000784 | 69 | PASS | 20 | 99.86 | PASS | PASS |  | PASS |  |  | 6级 | 微量 |  |  | PASS | PASS | PASS | 李建丽
2017-01-13 | 19:30 | A-9060A上海美维 | 17000746 | 11.7 | PASS | 17.5 | 99.91 | PASS | PASS | <6B | PASS | PASS | PASS | 7级残 | 微量 |  |  | PASS | PASS | PASS | 李小娟
2017-01-13 | 19:30 | A-9060C有 色 | 17000788 | 11.7 | PASS | 17.5 | 99.82 | PASS | PASS | <6B | PASS | PASS | PASS | 6级 | 微量 |  |  | PASS | PASS | PASS | 李小娟
2017-01-13 | 22:30 | A-9060C01 | 17000790 | 97S | PASS | 17.5 | 99.86 | PASS | PASS | <6B | PASS | PASS | PASS | 6级 | 微量 |  |  | PASS | PASS | PASS | 李小娟
2017-01-13 | 23:30 | A-9000 | 17000821 | 68 | PASS | 20 | 99.78 | PASS | PASS |  | PASS |  |  | 5级 | 微量 |  |  | PASS | PASS | PASS | 李小娟
2017-01-13 | 0:30 | A-9060A01 | 17000787 | 11.6 |  | 17.5 | 99.92 | PASS | PASS | 6B | PASS | PASS | PASS | 6级 | 微量 |  |  | PASS | PASS | PASS | 李小娟
2017-01-14 | 9:00 | A-9060A01 | 17000824 | 11.2 |  | 17.5 | 99.54 | PASS | PASS | <6B | PASS | PASS | PASS | 6级 | 微量 |  |  | PASS | PASS | PASS | 谭娇娇
2017-01-14 | 9:00 | A-9060C01 | 17000825 | 98" |  | 17.5 | 99.68 | PASS | PASS | 6B | PASS | PASS | PASS | 6级 | 微量 |  |  | PASS | PASS | PASS | 谭娇娇
2017-01-14 | 9:00 | A-9060C有色 | 17000789 | 11.6 | PASS | 17.5 | 99.67 | PASS | PASS | <6B | PASS | PASS | PASS | 6级 | 微量 |  |  | PASS | PASS | PASS | 谭娇娇
2017-01-14 | 10:00 | A-9060B深蓝 | 17000786 | 19 | PASS | 17.5 | 99.78 | PASS | PASS | 3B | PASS | PASS | PASS | 7级 | 微量 |  |  | PASS | PASS | PASS | 谭娇娇
2017-01-14 | 13:30 | A-9060C深蓝 | 17000827 | 11.5 | PASS | 17.5 | 99.67 | PASS | PASS | <6B | PASS | PASS | PASS | 6级 | 微量 |  |  | PASS | PASS |  | 谭娇娇
2017-01-14 | 13:30 | A-9000 | 17000822 | 67 | PASS | 17.5 | 99.85 | PASS | PASS |  | PASS |  |  | 6级 | 微量 |  |  | PASS | PASS |  | 谭娇娇
2017-01-14 | 17:30 | A-9000 | 17000859 | 65 | PASS | 20 | 99.86 | PASS | PASS |  | PASS |  |  | 5级 | 微量 |  |  | PASS | PASS |  | 李建丽
2017-01-14 | 19:30 | A-9060C01 | 17000712 | 98S | PASS | 17.5 | 99.96 | PASS | PASS | <6B | PASS | PASS | PASS | 6级 | 微量 |  |  | PASS | PASS | PASS | 李建丽
2017-01-14 | 20:30 | A-9060A01 | 17000862 | 11.3 |  | 17.5 | 99.87 | PASS | PASS | <6B | PASS | PASS | PASS | 6级 | 微量 |  |  | PASS | PASS | PASS | 李建丽
2017-01-14 | 20:30 | A-9000 | 17000860 | 69 | PASS | 20 | 99.65 | PASS | PASS |  | PASS |  |  | 6级残 | 微量 |  |  | PASS | PASS |  | 李小娟
2017-01-14 | 21:00 | A-9060C有 色 | 17000863 | 11.9 | PASS | 17.5 | 99.85 | PASS | PASS | <6B | PASS | PASS | PASS | 6级 | 微量 |  |  | PASS | PASS | PASS | 李建丽
2017-01-14 | 0:30 | A-9000 | 17000894 | 66 | PASS | 20 | 99.79 | PASS | PASS |  | PASS |  |  | 6级残 | 微量 |  |  | PASS | PASS |  | 李小娟
2017-01-15 | 8:00 | A-9060C崇达 | 17000864 | 11.8 | PASS | 20 | 99.75 | PASS | PASS | 6B | PASS | PASS | PASS | 7级 | 微量 |  |  | PASS | PASS |  | 谭娇娇
2017-01-15 | 9:00 | A-9060C深蓝 | 17000899 | 11.8 | PASS | 20 | 99.74 | PASS | PASS | <6B | PASS | PASS | PASS | 7级 | 微量 |  |  | PASS | PASS |  | 谭娇娇
2017-01-15 | 9:00 | A-9060C深蓝 | 17000898 | 11.2 | PASS | 20 | 99.57 | PASS | PASS | <6B | PASS | PASS | PASS | 7级 | 微量 |  |  | PASS | PASS |  | 谭娇娇
2017-01-15 | 10:00 | A-9000A10 | 17000861 | 50 | PASS | 20 | 99.57 | PASS | PASS |  | PASS |  |  | 5级 | 微量 |  |  |  | PASS |  | 黄桂泉
2017-01-15 | 11:00 | A-9060A01 | 17000897 | 11.2 |  | 20 | 99.65 | PASS | PASS | 6B | PASS | PASS | PASS | 6级残 | 微量 |  |  | PASS | PASS |  | 黄桂泉
2017-01-15 | 12:00 | A-9000 | 17000895 | 64 | PASS | 20 | 99.51 | PASS | PASS |  | PASS |  |  | 6级 | 微量 |  |  | PASS | PASS |  | 黄桂泉
2017-01-15 | 13:30 | A-9000A10 | 17000896 | 50 | PASS | 20 | 99.68 | PASS | PASS |  | PASS |  |  | 6级 | 微量 |  |  | PASS | PASS |  | 黄桂泉
2017-01-15 | 14:30 | A-9060A01 | 17000935 | 11.3 |  | 20 | 99.84 | PASS | PASS | 6B | PASS | PASS | PASS | 6级 | 微量 |  |  | PASS | PASS |  | 黄桂泉
2017-01-15 | 15:30 | A-9000 | 17000934 | 63 | PASS | 20 | 99.32 | PASS | PASS |  | PASS |  |  | 6级 | 微量 |  |  | PASS | PASS |  | 黄桂泉
2017-01-15 | 17:30 | A-9060C深蓝 | 17000900 | 11.8 | PASS | 17.5 | 99.82 | PASS | PASS | <6B | PASS | PASS | PASS | 6级 | 微量 |  |  | PASS | PASS | PASS | 李建丽
2017-01-15 | 19:30 | A-9060C01 | 17000936 | 98S | PASS | 17.5 | 99.86 | PASS | PASS | <6B | PASS | PASS | PASS | 6级 | 微量 |  |  | PASS | PASS | PASS | 李建丽
2017-01-15 | 22:30 | A-9060C01 | 17000937 | 98" | PASS | 17.5 | 99.92 | PASS | PASS | <6B | PASS | PASS | PASS | 6级 | 微量 |  |  | PASS | PASS | PASS | 李建丽
2017-01-16 | 8:00 | A-9000 | 17000966 | 66 | PASS | 20 | 99.36 | PASS | PASS |  | PASS |  |  | 5级 | 微量 |  | 少量多 | PASS | PASS |  | 谭娇娇
2017-01-16 | 9:30 | A-9060A01 | 17000967 | 11.8 |  | 20 | 99.64 | PASS | PASS | 6B | PASS | PASS | PASS | 6级 | 微量 |  | 有残 | PASS | PASS | PASS | 谭娇娇
2017-01-16 | 9:30 | A-9060C01 | 17000968 | 97'' | PASS | 20 | 99.52 | PASS | PASS | 6B | PASS | PASS | PASS | 6级 | 微量 |  | 严残 | PASS | PASS | PASS | 谭娇娇
2017-01-16 | 10:30 | A-9060C崇达 | 14000865 | 11.5 | PASS | 20 | 99.86 | PASS | PASS | 6B | PASS | PASS | PASS | 6级 | 微量 |  | 严残 | PASS | PASS | PASS | 李小娟
2017-01-16 | 14:30 | A-9000 | 17000995 | 66 | PASS | 20 | 99.69 | PASS | PASS |  | PASS |  |  | 6级 | 微量 |  | 少量多 | PASS | PASS |  | 李小娟
2017-01-16 | 17:30 | A-9000 | 17000994 | 66 | PASS | 20 | 99.65 | PASS | PASS |  | PASS |  |  | 6级 | 微量 |  | 少量多 | PASS | PASS |  | 黄桂泉
2017-01-16 | 17:30 | A-9060A01 | 17000997 | 11.2 | PASS | 20 | 99.66 | PASS | PASS | 6B | PASS | PASS | PASS | 7级残 | 微量 |  | 严残 | PASS | PASS | PASS | 黄桂泉
2017-01-16 | 19:30 | A-9060C崇达 | 17000998 | 10.4 | PASS | 20 | 99.87 | PASS | PASS | 6B | PASS | PASS | PASS | 6级 | 微量 |  | 有残 | PASS | PASS | PASS | 黄桂泉
2017-01-16 | 19:30 | A-9060C01 | 17000969 | 97S | PASS | 20 | 99.78 | PASS | PASS | 6B | PASS | PASS | PASS | 6级 | 微量 |  | 有残 | PASS | PASS | PASS | 黄桂泉
2017-01-16 | 21:30 | A-9060C崇达 | 17000999 | 10.4 | PASS | 20 | 99.47 | PASS | PASS | 6B | PASS | PASS | PASS | 6级 | 微量 |  | 有残 | PASS | PASS | PASS | 黄桂泉
2017-01-16 | 22:30 | A-9000B1 | 17001028 | 69 | PASS | 20 | 99.58 | PASS | PASS |  | PASS |  |  | 8级 | 微量 |  | 有残 | PASS | PASS |  | 黄桂泉
2017-01-16 | 24:00 | A-9060A01 | 17001030 | 10.8 | PASS | 20 | 99.36 | PASS | PASS | 6B | PASS | PASS | PASS | 6级 | 微量 |  | 有残 | PASS | PASS | PASS | 黄桂泉
2017-01-16 | 0:30 | A-9060C03 | 17000996 | 20 | PASS | 20 | 99.57 | PASS | PASS | 4B | PASS | PASS | PASS | 6级 | 微量 |  | 有残 | PASS | PASS | PASS | 黄桂泉
2017-01-17 | 10:30 | A-9060C深蓝 | 17001032 | 11.8 | PASS | 17.5 | 99.89 | PASS | PASS | 6B | PASS | PASS | PASS | 7级残 | 微量 |  | 有残 | PASS | PASS | PASS | 谭娇娇
2017-01-17 | 10:30 | A-9060C深蓝 | 17001031 | 11.1 | PASS | 17.5 | 99.92 | PASS | PASS | 6B | PASS | PASS | PASS | 6级 | 微量 |  | 严残 | PASS | PASS | PASS | 谭娇娇
2017-01-17 | 13:30 | A-9060C崇达 | 17001000 | 11.9 | PASS | 20 | 99.87 | PASS | PASS | <6B | PASS | PASS | PASS | 6级 | 微量 |  | 有残 | PASS | PASS | PASS | 李小娟
2017-01-17 | 14:30 | A-9060C03 | 17001029 | 21 | PASS | 17.5 | 99.35 | PASS | PASS | 5B | PASS | PASS | PASS | 7级 | 微量 |  | 有残 | PASS | PASS | PASS | 谭娇娇
2017-01-17 | 15:30 | A-9060A金 像 | 17001103 | 11.6 | PASS | 17.5 | 99.23 | PASS | PASS | 6B | PASS | PASS | PASS | 7级残 | 微量 |  | 有残 | PASS | PASS | PASS | 黄桂泉
2017-01-17 | 19:30 | A-9060C有色 | 17001057 | 11.6 | PASS | 17.5 | 99.32 | PASS | PASS | 6B | PASS | PASS | PASS | 6级 | 微量 |  | 有残 | PASS | PASS | PASS | 黄桂泉
2017-01-17 | 20:30 | A-9060C03 | 17001056 | 20 | PASS | 17.5 | 99.38 | PASS | PASS | 3B | PASS | PASS | PASS | 7级 | 微量 |  | 有残 | PASS | PASS | PASS | 黄桂泉
2017-01-17 | 21:00 | A-9060C有 色 | 17001058 | 10.8 | PASS | 20 | 99.54 | PASS | PASS | <6B | PASS | PASS | PASS | 6级 | 微量 |  | 有残 | PASS | PASS | PASS | 周菊明
2017-01-17 | 23:30 | A-9060A金 像 | 17001104 | 11.4 | PASS | 20 | 99.78 | PASS | PASS | <6B | PASS | PASS | PASS | 6级 | 微量 |  | 有残 | PASS | PASS | PASS | 周菊明
2017-01-18 | 11:30 | A-9060A金 像 | 17001105 | 11.9 | PASS | 17.5 | 99.82 | PASS | PASS | <6B | PASS | PASS | PASS | 6级 | 微量 |  | 有残 | PASS | PASS | PASS | 李建丽
2017-01-18 | 11:30 | A-9060A金 像 | 17001106 | 11.5 | PASS | 17.5 | 99.79 | PASS | PASS | <6B | PASS | PASS | PASS | 6级 | 微量 |  | 有残 | PASS | PASS | PASS | 李建丽
2017-01-18 | 20:00 | A-9060C03 | 17001084 | 21 | PASS | 17.5 | 99.57 | PASS | PASS | 4B | PASS | PASS | PASS | 7级 | 微量 |  | 有残 | PASS | PASS | PASS | 黄桂泉
2017-01-18 | 19:30 | A-9060A金 像 | 17001121 | 11.5 | PASS | 17.5 | 99.65 | PASS | PASS | 6B | PASS | PASS | PASS | 6级 | 微量 |  | 严残 | PASS | PASS | PASS | 黄桂泉
2017-01-18 | 19:30 | A-9060A金 像 | 17001122 | 11.5 | PASS | 17.5 | 99.67 | PASS | PASS | 6B | PASS | PASS | PASS | 6级 | 微量 |  | 严残 | PASS | PASS | PASS | 黄桂泉
2017-01-19 | 14:00 | A-9060C03 | 17001120 | 21 | PASS | 20 | 99.83 | PASS | PASS | 4B | PASS | PASS | PASS | 7级 | 微量 |  | 有残 | PASS | PASS | PASS | 李建丽
2017-02-05 | 24:00 | A-9060A川亿 | 17001197 | 21 |  | 17.5 | 99.78 | PASS | PASS | 3B | PASS | PASS | PASS | 7级 | 微量 |  | 有残 | PASS | PASS | PASS | 李建丽
2017-02-06 | 9:30 | A-9060B二厂 | 17001214 | 11.5 |  | 17.5 | 99.58 | PASS | PASS | <6B | PASS | PASS | PASS | 7级残 | 微量 |  | 有残 | PASS | PASS | PASS | 周菊明
2017-02-06 | 9:30 | A-9060B二厂 | 17001213 | 10.8 |  | 17.5 | 99.47 | PASS | PASS | <6B | PASS | PASS | PASS | 7级残 | 微量 |  | 有残 | PASS | PASS | PASS | 周菊明
2017-02-06 | 14:00 | A-9060A01 | 17001231 | 11.9 |  | 17.5 | 99.67 | PASS | PASS | <6B | PASS | PASS | PASS | 7级 | 微量 |  | 有残 | PASS | PASS | PASS | 周菊明
2017-02-06 | 19:00 | A-9060A01 | 17001230 | 10.8 |  | 17.5 | 99.81 | PASS | PASS | <6B | PASS | PASS | PASS | 6级 | 微量 |  | 有残 | PASS | PASS | PASS | 李小娟
2017-02-06 | 20:30 | A-9060C01 | 17001233 | 96S | PASS | 17.5 | 99.56 | PASS | PASS | <6B | PASS | PASS | PASS | 6级残 | 微量 |  | 有残 | PASS | PASS | PASS | 李建丽
2017-02-06 | 23:30 | A-9060C01 | 17001234 | 93 | PASS | 20 | 99.86 | PASS | PASS | <6B | PASS | PASS | PASS | 6级残 | 微量 |  | 有残 | PASS | PASS | PASS | 李建丽
2017-02-07 | 8:00 | A-9060B二厂 | 17001232 | 11.5 |  | 17.5 | 99.67 | PASS | PASS | <6B | PASS | PASS | PASS | 6级 | 微量 |  | 有残 | PASS | PASS | PASS | 谭娇娇
2017-02-07 | 8:00 | A-9060B四厂 | 17001229 | 21 |  | 17.5 | 99.82 | PASS | PASS | 2B | PASS | PASS | PASS | 7级 | 微量 |  | 有残 | PASS | PASS | PASS | 谭娇娇
2017-02-07 | 9:00 | A-9060B二厂 | 17001258 | 11.5 |  | 17.5 | 99.65 | PASS | PASS | 5B | PASS | PASS | PASS | 6级 | 微量 |  | 有残 | PASS | PASS | PASS | 李建丽
2017-02-07 | 9:00 | A-9060B四厂 | 17001256 | 22 |  | 17.5 | 99.81 | PASS | PASS | 2B | PASS | PASS | PASS | 7级 | 微量 |  | 有残 | PASS | PASS | PASS | 李建丽
2017-02-07 | 9:00 | A-9060B二厂 | 17001257 | 11.6 |  | 17.5 | 99.52 | PASS | PASS | <6B | PASS | PASS | PASS | 6级残 | 微量 |  | 有残 | PASS | PASS | PASS | 李建丽
2017-02-07 | 10:00 | A-9060C深蓝 | 17001259 | 11.5 | PASS | 17.5 | 99.65 | PASS | PASS | <6B | PASS | PASS | PASS | 6级残 | 微量 |  | 有残 | PASS | PASS | PASS | 周菊明
2017-02-07 | 14:30 | A-9060B二厂 | 17001279 | 11.4 | PASS | 17.5 | 99.67 | PASS | PASS | <6B | PASS | PASS | PASS | 6级 | 微量 |  | 有残 | PASS | PASS | PASS | 谭娇娇
2017-02-07 | 17:30 | A-9060B二厂 | 17001280 | 11.7 |  | 17.5 | 99.86 | PASS | PASS | <6B | PASS | PASS | PASS | 6级残 | 微量 |  | 有残 | PASS | PASS | PASS | 黄桂泉
2017-02-07 | 20:00 | A-9060A01 | 17001278 | 11 | PASS | 17.5 | 99.39 | PASS | PASS | 6B | PASS | PASS | PASS | 5级 | 微量 |  | 有残 | PASS | PASS | PASS | 黄桂泉
2017-02-07 | 23:30 | A-9060B四厂 | 17001277 | 21.5 |  | 17.5 | 99.86 | PASS | PASS | 3B | PASS | PASS | PASS | 7级 | 微量 |  | 有残 | PASS | PASS | PASS | 李小娟
2017-02-07 | 8:00 | A-9060B二厂 | 17001305 | 11.8 |  | 17.5 | 99.23 | PASS | PASS | <6B | PASS | PASS | PASS | 6级 | 微量 |  | 有残 | PASS | PASS | PASS | 黄桂泉
2017-02-08 | 9:30 | A-9060C03 | 17001306 | 11.3 | PASS | 17.5 | 99.36 | PASS | PASS | 5B | PASS | PASS | PASS | 6级 | 微量 |  | 有残 | PASS | PASS | PASS | 黄桂泉
2017-02-08 | 9:30 | A-9060B二厂 | 17001304 | 11.8 |  | 17.5 | 99.54 | PASS | PASS | <6B | PASS | PASS | PASS | 6级 | 微量 |  | 有残 | PASS | PASS | PASS | 黄桂泉
2017-02-08 | 9:30 | A-9060B四厂 | 17001303 | 20 |  | 17.5 | 99.59 | PASS | PASS | 3B | PASS | PASS | PASS | 6级 | 微量 |  | 有残 | PASS | PASS | PASS | 黄桂泉
2017-02-08 | 15:30 | A-9000华东办 | 17001344 | 66 | PASS | 20 | 99.57 | PASS | PASS |  | PASS |  |  | 6级 | 微量 |  | 有残 | PASS | PASS |  | 周菊明
2017-02-08 | 16:00 | A-9060A金 像 | 17001347 | 10.9 |  | 20 | 99.58 | PASS | PASS |  | PASS |  |  | 6级 | 微量 |  | 有残 | PASS | PASS |  | 周菊明
2017-02-08 | 19:30 | A-9060C有色 | 17001348 | 11.8 | PASS | 17.5 | 99.86 | PASS | PASS | <6B | PASS | PASS | PASS | 6级残 | 微量 |  | 有残 | PASS | PASS | PASS | 李小娟
2017-02-08 | 19:30 | A-9060A金 像 | 17001346 | 11.7 |  | 17.5 | 99.94 | PASS | PASS | <6B | PASS | PASS | PASS | 6级残 | 微量 |  | 有残 | PASS | PASS | PASS | 李小娟
2017-02-08 | 23:00 | A-9060A金 像 | 17001345 | 11.8 |  | 17.5 | 99.58 | PASS | PASS | <6B | PASS | PASS | PASS | 6级残 | 微量 |  | 有残 | PASS | PASS | PASS | 李建丽
2017-02-09 | 9:00 | A-9060A金 像 | 17001376 | 11.9 |  | 17.5 | 99.54 | PASS | PASS | <6B | PASS | PASS | PASS | 6级残 | 微量 |  | 有残 | PASS | PASS | PASS | 周菊明
2017-02-09 | 10:00 | A-9060B四厂 | 17001374 | 19 |  | 17.5 | 99.74 | PASS | PASS | 4B | PASS | PASS | PASS | 6级 | 微量 |  | 有残 | PASS | PASS | PASS | 周菊明
2017-02-09 | 10:00 | A-9060C崇达 | 17001377 | 11.5 |  | 20 | 99.87 | PASS | PASS | <6B | PASS | PASS | PASS | 5级 | 微量 |  | 有残 | PASS | PASS | PASS | 黄桂泉
2017-02-09 | 10:00 | A-9060C崇达 | 17001378 | 11.7 |  | 20 | 99.67 | PASS | PASS | <6B | PASS | PASS | PASS | 5级 | 微量 |  | 有残 | PASS | PASS | PASS | 黄桂泉
2017-02-09 | 11:00 | A-9060A金 像 | 17001375 | 11.8 |  | 17.5 | 99.39 | PASS | PASS | <6B | PASS | PASS | PASS | 5级 | 微量 |  | 有残 | PASS | PASS | PASS | 黄桂泉
2017-02-09 | 14:00 | A-9060A金 像 | 17001404 | 11.8 |  | 20 | 99.64 | PASS | PASS | <6B | PASS | PASS | PASS | 6级 | 微量 |  | 有残 | PASS | PASS | PASS | 黄桂泉
2017-02-09 | 15:30 | A-9000 | 17001402 | 63 | PASS | 22.5 | 99.54 | PASS | PASS |  | PASS | PASS | PASS | 5级 | 微量 |  | 有残 | PASS | PASS | PASS | 谭娇娇
2017-02-09 | 15:30 | A-9060A金 像 | 17001405 | 11.5 |  | 20 | 99.51 | PASS | PASS | <6B | PASS | PASS | PASS | 6级残 | 微量 |  | 有残 | PASS | PASS | PASS | 黄桂泉
2017-02-09 | 19:30 | A-9060C有色 | 17001407 | 11.6 | PASS | 17.5 | 99.74 | PASS | PASS | <6B | PASS | PASS | PASS | 6级残 | 微量 |  | 有残 | PASS | PASS | PASS | 李建丽
2017-02-09 | 21:30 | A-9000 | 17001403 | 70 | PASS | 20 | 99.63 | PASS | PASS |  | PASS | PASS | PASS | 5级 | 微量 |  | 少量多 | PASS | PASS | PASS | 李小娟
2017-02-09 | 24:00 | A-9060B四厂 | 17001406 | 20 |  | 17.5 | 99.9 | PASS | PASS | 4B | PASS | PASS | PASS | 7级 | 微量 |  | 有残 | PASS | PASS | PASS | 李建丽
2017-01-10 | 9:00 | A-9060B二厂 | 17001436 | 11.5 |  | 17.5 | 99.65 | PASS | PASS | 6B | PASS | PASS | PASS | 6级残 | 微量 |  | 少量 | PASS | PASS | PASS | 谭娇娇
2017-01-10 | 9:00 | A-9000 | 17001433 | 63 | PASS | 17.5 | 99.54 | PASS | PASS |  | PASS |  |  | 5级 | 微量 |  | 少量 | PASS | PASS | PASS | 谭娇娇
2017-01-10 | 9:00 | A-9060B二厂 | 17001435 | 11.4 |  | 17.5 | 99.8 | PASS | PASS | 6B | PASS | PASS | PASS | 5级 | 微量 |  | 少量 | PASS | PASS | PASS | 谭娇娇
2017-01-10 | 10:00 | A-9060B四厂 | 17001434 | 18 |  | 17.5 | 99.67 | PASS | PASS | 3B | PASS | PASS | PASS | 7级 | 微量 |  | 少量 | PASS | PASS | PASS | 黄桂泉
2017-01-10 | 11:00 | A-9060C有 色 | 17001438 | 11 | PASS | 17.5 | 99.55 | PASS | PASS | 6B | PASS | PASS | PASS | 6级 | 微量 |  | 少量 | PASS | PASS | PASS | 黄桂泉
2017-01-10 | 11:00 | A-9060C有 色 | 17001437 | 10.7 | PASS | 17.5 | 99.74 | PASS | PASS | 6B | PASS | PASS | PASS | 5级 | 微量 |  | 少量 | PASS | PASS | PASS | 黄桂泉
2017-01-10 | 14:30 | A-9060C有 色 | 17001467 | 11.6 | PASS | 17.5 | 99.54 | PASS | PASS | 6B | PASS | PASS | PASS | 6级 | 微量 |  | 少量多 | PASS | PASS | PASS | 周菊明
2017-01-10 | 19:00 | A-9060A金 像 | 17001466 | 11.6 |  | 17.5 | 99.58 | PASS | PASS | <6B | PASS | PASS | PASS | 6级 | 微量 |  | 少量 | PASS | PASS | PASS | 李小娟
2017-01-10 | 21:30 | A-9060C有 色 | 17001468 | 11.8 | PASS | 17.5 | 99.92 | PASS | PASS | <6B | PASS | PASS | PASS | 5级 | 微量 |  | 少量 | PASS | PASS | PASS | 李小娟
2017-01-10 | 21:30 | A-9000 | 17001463 | 69 | PASS | 20 | 99.61 | PASS | PASS |  | PASS |  |  | 5级 | 微量 |  | 微量 | PASS | PASS | PASS | 李小娟
2017-01-10 | 22:30 | A-9060A金 像 | 17001465 | 11.6 |  | 20 | 99.81 | PASS | PASS | <6B | PASS | PASS | PASS | 6级残 | 微量 |  | 少量 | PASS | PASS | PASS | 李建丽
2017-01-10 | 24:00 | A-9060B四厂 | 17001464 | 21 |  | 17.5 | 99.86 | PASS | PASS | 3B | PASS | PASS | PASS | 7级 | 微量 |  | 少量 | PASS | PASS | PASS | 李小娟
2017-02-11 | 8:00 | A-9060B二厂 | 17001500 | 11.8 |  | 17.5 | 99.57 | PASS | PASS | 6B | PASS | PASS | PASS | 6级 | 微量 |  | 少量 | PASS | PASS | PASS | 周菊明
2017-02-11 | 8:00 | A-9000 | 17001462 | 66 | PASS | 17.5 | 99.81 | PASS | PASS |  | PASS | PASS | PASS | 6级 | 微量 |  | 微量 | PASS | PASS | PASS | 周菊明
2017-02-11 | 9:00 | A-9060B二厂 | 17001499 | 11.8 |  | 17.5 | 99.54 | PASS | PASS | <6B | PASS | PASS | PASS | 6级 | 微量 |  | 微量 | PASS | PASS | PASS | 黄桂泉
2017-02-11 | 9:00 | A-9060B四厂 | 17001498 | 20 |  | 17.5 | 99.38 | PASS | PASS | 3B | PASS | PASS | PASS | 7级 | 微量 |  | 微量 | PASS | PASS | PASS | 黄桂泉
2017-02-11 | 10:00 | A-9060C深蓝 | 17001501 | 11.8 | PASS | 17.5 | 99.29 | PASS | PASS | <6B | PASS | PASS | PASS | 6级 | 微量 |  | 微量 | PASS | PASS | PASS | 黄桂泉
2017-02-11 | 10:00 | A-9060C01 | 17001502 | 96" | PASS | 17.5 | 入图库 | PASS | PASS | <6B | PASS | PASS | PASS | 7级 | 微量 |  | 有残 | PASS | PASS | PASS | 黄桂泉
2017-02-11 | 16:00 | A-9060A金 像 | 17001539 | 11.8 |  | 17.5 | 99.87 | PASS | PASS | <6B | PASS | PASS | PASS | 6级 | 微量 |  | 少量 | PASS | PASS | PASS | 李建丽
2017-02-13 | 8:00 | A-9000 | 17001536 | 65 | PASS | 17.5 | 99.56 | PASS | PASS |  | PASS |  |  | 5级 | 微量 |  | 微量 | PASS | PASS |  | 谭娇娇
2017-02-13 | 13:30 | A-9000试样 | 17001497 | 66 | PASS | 17.5 | 99.73 | PASS | PASS |  | PASS |  |  | 5级 | 微量 |  | 少量多 | PASS | PASS |  | 李建丽
2017-02-13 | 13:30 | A-9060A01 | 17001576 | 11.7 |  | 17.5 | 99.89 | PASS | PASS | 6B | PASS | PASS | PASS | 6级 | 微量 |  | 少量 | PASS | PASS | PASS | 李建丽
2017-02-13 | 15:30 | A-9060A上海美维 | 17001574 |  | PASS | 17.5 | 99.85 | PASS | PASS | <6B | PASS | PASS | PASS | 7级残 | 微量 |  | 少量 | PASS | PASS | PASS | 李小娟
2017-02-13 | 15:30 | A-9060A01 | 17001577 | 11.7 |  | 17.5 | 99.87 | PASS | PASS | <6B | PASS | PASS | PASS | 6级 | 微量 |  | 少量 | PASS | PASS | PASS | 李小娟
2017-02-13 | 17:30 | A-9000A1 | 17001373 | 40 |  | 17.5 | 99.68 | PASS | PASS |  | PASS |  |  | 7级残 | 微量 |  | 少量 |  | PASS |  | 周菊明
2017-02-13 | 19:00 | A-9060B二厂 | 17001606 | 11.5 |  | 17.5 | 99.56 | PASS | PASS | <6B | PASS | PASS | PASS | 6级 | 微量 |  | 少量 | PASS | PASS | PASS | 周菊明
2017-02-13 | 20:30 | A-9060A川亿 | 17001604 | 21 |  | 17.5 | 99.76 | PASS | PASS | 3B |  |  |  | 7级 | 微量 |  | 微量 | PASS | PASS | PASS | 黄桂泉
2017-02-13 | 21:00 | A-9060C崇达 | 17001607 | 11.5 | PASS | 17.5 | 99.84 | PASS | PASS | 6B | PASS | PASS | PASS | 6级残 | 微量 |  | 微量 | PASS | PASS | PASS | 黄桂泉
2017-02-13 | 22:00 | A-9060B二厂 | 17001605 | 11.2 |  | 17.5 | 99.78 | PASS | PASS | <6B | PASS | PASS | PASS | 6级 | 微量 |  | 少量 | PASS | PASS | PASS | 周菊明
2017-02-14 | 8:00 | A-9060C有色 | 17001608 | 11.8 | PASS | 17.5 | 99.86 | PASS | PASS | 6B | PASS | PASS | PASS | 5级 | 微量 |  | 少量 | PASS | PASS | PASS | 李小娟
2017-02-14 | 8:00 | A-9000 | 17001640 | 62 | PASS | 17.5 | 99.76 | PASS | PASS |  | PASS |  |  | 5级 | 微量 |  | 微量 | PASS | PASS |  | 谭娇娇
2017-02-14 | 9:30 | A-9060C03 | 17011641 | 22 | PASS | 17.5 | 99.68 | PASS | PASS | 4B | PASS | PASS | PASS | 7级 | 微量 |  | 少量 | PASS | PASS | PASS | 李建丽
2017-02-14 | 9:30 | A-9060C深蓝 | 17001645 | 11.9 | PASS | 17.5 | 99.89 | PASS | PASS | 6B | PASS | PASS | PASS | 6级 | 微量 |  | 少量 | PASS | PASS | PASS | 李建丽
2017-02-14 | 11:00 | A-9000 | 17001639 | 69 | PASS | 20 | 99.61 | PASS | PASS |  | PASS |  |  | 5级 | 微量 |  | 少量 | PASS | PASS |  | 李小娟
2017-02-14 | 11:00 | A-9060A01 | 17001643 | 11.6 |  | 17.5 | 99.86 | PASS | PASS | 6B | PASS | PASS | PASS | 5级 | 微量 |  | 少量 | PASS | PASS | PASS | 李小娟
2017-02-14 | 11:00 | A-9060A01 | 17005642 | 11.9 |  | 17.5 | 99.76 | PASS | PASS | <6B | PASS | PASS | PASS | 6级残 | 微量 |  | 少量 | PASS | PASS | PASS | 李小娟
2017-02-14 | 13:30 | A-9060C深蓝 | 17001644 | 11.6 | PASS | 20 | 99.87 | PASS | PASS | <6B | PASS | PASS | PASS | 6级残 | 微量 |  | 少量 | PASS | PASS | PASS | 李建丽
2017-02-14 | 16:00 | A-9000 | 17001343 | 67 | PASS | 20 | 99.63 | PASS | PASS |  | PASS |  |  | 6级 | 微量 |  | 微量 | PASS | PASS |  | 李建丽
2017-02-14 | 19:00 | A-9060A01 | 17001672 | 11.3 |  | 20 | 99.65 | PASS | PASS | 6B | PASS | PASS | PASS | 6级 | 微量 |  | 少量 | PASS | PASS |  | 周菊明
2017-02-14 | 20:00 | A-9000 | 17001669 | 68 | PASS | 20 | 99.57 | PASS | PASS |  |  |  |  | 5级 | 微量 |  | 微量 |  | PASS |  | 黄桂泉
2017-02-14 | 22:30 | A-9060A01 | 17001673 | 11 |  | 20 | 99.47 | PASS | PASS | <6B | PASS | PASS | PASS | 6级 | 微量 |  | 少量 | PASS | PASS |  | 周菊明
2017-02-14 | 22:30 | A-9000 | 17001401 | 66 |  | 20 | 98.26 | PASS | PASS |  | PASS |  |  | 6级 | 微量 |  | 微量 |  | PASS |  | 周菊明
2017-02-14 | 23:30 | A-9060B四厂 | 17001671 | 19.5 |  | 20 | 99.67 | PASS | PASS | 3B | PASS | PASS | PASS | 6级 | 微量 |  | 微量 | PASS | PASS |  | 黄桂泉
2017-02-14 | 24:00 | A-9060C崇达 | 17001675 | 11.8 | PASS | 20 | 99.89 | PASS | PASS | 6B | PASS | PASS | PASS | 6级 | 微量 |  | 少量 | PASS | PASS |  | 周菊明
2017-02-15 | 8:00 | A-9000 | 17001670 | 66 | PASS | 20 | 99.59 | PASS | PASS |  | PASS |  |  | 5级 | 微量 |  | 少量多 | PASS | PASS |  | 谭娇娇
2017-02-15 | 9:00 | A-9060C崇达 | 17001674 | 11.5 | PASS | 20 | 99.87 | PASS | PASS | 6B | PASS | PASS | PASS | 5级 | 微量 |  | 有残 | PASS | PASS | PASS | 李小娟
2017-02-15 | 10:00 | A-9060C深蓝 | 17001708 | 11.9 | PASS | 20 | 99.54 | PASS | PASS | <6B | PASS | PASS | PASS | 6级残 | 微量 |  | 少量 | PASS | PASS | PASS | 李小娟
2017-02-15 | 11:00 | A-9060C03 | 17001704 | 20 | PASS | 20 | 99.52 | PASS | PASS | 4B | PASS | PASS | PASS | 7级残 | 微量 |  | 微量 | PASS | PASS | PASS | 李小娟
2017-02-15 | 11:30 | A-9000 | 17001702 | 68 | PASS | 20 | 99.65 | PASS | PASS |  | PASS |  |  | 6级 | 微量 |  | 微量 | PASS | PASS |  | 李建丽
2017-02-15 | 14:30 | A-9000 | 17001703 | 67 | PASS | 20 | 99.84 | PASS | PASS |  | PASS |  |  | 5级 | 微量 |  | 微量 | PASS | PASS |  | 李建丽
2017-02-15 | 19:00 | A-9000 | 17001817 | 63 | PASS | 20 | 99.64 | PASS | PASS |  |  |  |  | 6级 | 微量 |  | 微量 |  | PASS |  | 周菊明
2017-02-15 | 20:30 | A-9060C深蓝 | 17001812 | 11.9 | PASS | 20 | 99.67 | PASS | PASS | 6B | PASS | PASS | PASS | 6级 | 微量 |  | 少量 | PASS | PASS |  | 周菊明
2017-02-15 | 22:30 | A-9060A有色新 | 17001752 | 20.7 | PASS | 20 | 99.35 | PASS | PASS | 4B | PASS | PASS | PASS | 7级 | 微量 |  | 少量 | PASS | PASS |  | 黄桂泉
2017-02-15 | 23:30 | A-9060C深蓝 | 17001813 | 11.5 | PASS | 20 | 99.68 | PASS | PASS | 6B | PASS | PASS | PASS | 6级 | 微量 |  | 少量 | PASS | PASS |  | 黄桂泉
2017-02-15 | 23:30 | A-9000 | 17001780 | 62 | PASS | 20 | 99.33 | PASS | PASS |  | PASS |  |  | 5级 | 微量 |  | 少量 | PASS | PASS |  | 黄桂泉
2017-02-15 | 24:00 | A-9060A | 17001753 |  |  | 20 | 99.54 | PASS | PASS | <6B | PASS | PASS | PASS | 6级 | 微量 |  | 有残 | PASS | PASS |  | 周菊明
2017-02-16 | 8:00 | A-9060C深蓝 | 17001786 | 11.8 | PASS | 17.5 | 99.91 | PASS | PASS | <6B | PASS | PASS | PASS | 6级 | 微量 |  | 少量 | PASS | PASS | PASS | 李建丽
2017-02-16 | 8:00 | A-9060A01 | 17001754 | 11.8 |  | 20 | 99.83 | PASS | PASS | <6B | PASS | PASS | PASS | 6级 | 微量 |  | 少量多 | PASS | PASS | PASS | 李建丽
2017-02-16 | 10:30 | A-9060C03 | 17001782 | 22 | PASS | 17.5 | 99.69 | PASS | PASS | 4B | PASS | PASS | PASS | 7级 | 微量 |  | 有残 | PASS | PASS | PASS | 谭娇娇
2017-02-16 | 16:00 | A-9000 | 17001867 | 67 | PASS | 20 | 99.72 | PASS | PASS |  | PASS |  |  | 6级 | 微量 |  | 少量 | PASS | PASS |  | 谭娇娇
2017-02-16 | 19:00 | A-9000 | 17001818 | 63 | PASS | 20 | 99.78 | PASS | PASS |  | PASS |  |  | 6级 | 微量 |  | 少量 |  | PASS |  | 周菊明
2017-02-16 | 19:00 | A-9060C深蓝 | 17001821 | 11.4 | PASS | 20 | 99.56 | PASS | PASS | <6B | PASS | PASS | PASS | 7级残 | 微量 |  | 少量 | PASS | PASS |  | 周菊明
2017-02-16 | 22:00 | A-9060C深蓝 | 17001820 | 11.4 | PASS | 20 | 99.57 | PASS | PASS | <6B | PASS | PASS | PASS | 6级 | 微量 |  | 少量 | PASS | PASS |  | 周菊明
2017-02-16 | 24:00 | A-9060C崇达 | 17001933 | 11.9 | PASS | 20 | 99.48 | PASS | PASS | <6B | PASS | PASS | PASS | 6级 | 微量 |  | 少量多 | PASS | PASS |  | 黄桂泉
2017-02-17 | 9:30 | A-9060C崇达 | 17001932 | 11.7 | PASS | 20 | 99.86 | PASS | PASS | <6B | PASS | PASS | PASS | 6级 | 微量 |  | 有残 | PASS | PASS | PASS | 李小娟
2017-02-17 | 9:30 | A-9060(10) | 17001847 | 11.2 | PASS | 20 | 99.59 | PASS | PASS |  | PASS |  |  | 6级 | 微量 |  | 少量 | PASS | PASS |  | 李小娟
2017-02-17 | 11:00 | A-9060C03 | 17001819 | 19.9 | PASS | 17.5 | 99.81 | PASS | PASS | 4B | PASS | PASS | PASS | 7级 | 微量 |  | 少量多 | PASS | PASS | PASS | 李小娟
2017-02-17 | 13:30 | A-9000 | 17001871 | 73 | PASS | 17.5 | 99.54 | PASS | PASS |  | PASS |  |  | 6级 | 微量 |  | 少量 | PASS | PASS |  | 谭娇娇
2017-02-17 | 17:30 | A-9060C有色试样 | 17001848 | 11.2 | PASS | 20 | 99.48 | PASS | PASS | <6B | PASS | PASS | PASS | 6级 | 微量 |  | 有残 | PASS | PASS |  | 周菊明
2017-02-17 | 17:30 | A-9060A01 | 17001875 | 11 |  | 20 | 99.64 | PASS | PASS | <6B | PASS | PASS | PASS | 6级 | 微量 |  | 有残 | PASS | PASS |  | 周菊明
2017-02-17 | 17:30 | A-9000 | 17001872 | 66 | PASS | 20 | 99.67 | PASS | PASS |  |  |  |  | 6级 | 微量 |  | 少量 |  | PASS |  | 周菊明
2017-02-17 | 20:00 | A-9060A01 | 17001874 | 11.5 | PASS | 20 | 99.91 | PASS | PASS | <6B | PASS | PASS | PASS | 6级 | 微量 |  | 少量 | PASS | PASS |  | 周菊明
2017-02-18 | 8:00 | A-9060A川亿 | 17001873 | 22 |  | 17.5 | 99.48 | PASS | PASS | 4B | PASS | PASS | PASS | 7级残 | 微量 |  | 有残 | PASS | PASS |  | 谭娇娇
2017-02-18 | 8:00 | A-9000 | 17001900 | 66 | PASS | 17.5 | 99.86 | PASS | PASS |  | PASS |  |  | 5级 | 微量 |  | 有残 | PASS | PASS |  | 谭娇娇
2017-02-18 | 9:30 | A-9060C03 | 17001901 | 20.5 | PASS | 17.5 | 99.61 | PASS | PASS | 3B | PASS | PASS | PASS | 7级 | 微量 |  | 有残 | PASS | PASS |  | 谭娇娇
2017-02-18 | 13:00 | A-9060A01 | 17001947 | 10.6 | PASS | 17.5 | 99.37 | PASS | PASS | 6B | PASS | PASS | PASS | 6级残 | 微量 |  | 有残 | PASS | PASS |  | 黄桂泉
2017-02-18 | 13:00 | A-9060B02 | 17001876 | 21 | PASS | 17.5 | 99.29 | PASS | PASS | 3B | PASS | PASS | PASS | 6级残 | 微量 |  | 有残 | PASS | PASS |  | 黄桂泉
2017-02-18 | 15:00 | A-9060A01 | 17001946 | 10.8 |  | 20 | 99.45 | PASS | PASS | <6B | PASS | PASS | PASS | 6级 | 微量 |  | 有残 | PASS | PASS |  | 周菊明
2017-02-18 | 11:30 | A-9060C深蓝 | 17001963 | 11.8 | PASS | 20 | 99.65 | PASS | PASS | <6B | PASS | PASS | PASS | 6级 | 微量 |  | 有残 | PASS | PASS |  | 周菊明
2017-02-20 | 13:30 | A-9060C深蓝 | 17001964 | 11.8 | PASS | 20 | 99.51 | PASS | PASS | <6B | PASS | PASS | PASS | 6级 | 微量 |  | 有残 | PASS | PASS |  | 谭娇娇
2017-02-20 | 14:00 | A-9060A01 | 17001945 | 20 |  | 20 | 99.68 | PASS | PASS | 3B | PASS | PASS | PASS | 6级 | 微量 |  | 有残 | PASS | PASS |  | 谭娇娇
2017-02-20 | 14:00 | A-9000 | 17001981 | 68 | PASS | 20 | 99.66 | PASS | PASS |  | PASS |  |  | 6级 | 微量 |  | 有残 |  | PASS |  | 谭娇娇
2017-02-20 | 23:00 | A-9000 | 17002008 | 69 | PASS | 17.5 | 99.64 | PASS | PASS |  | PASS |  |  | 6级 | 微量 |  | 有残 | PASS | PASS |  | 李小娟
2017-02-20 | 24:00 | A-9060A川亿 | 17001980 | 22 | PASS | 17.5 | 99.84 | PASS | PASS | 3B | PASS | PASS | PASS | 7级 | 微量 |  | 有残 | PASS | PASS |  | 李小娟
2017-02-21 | 10:30 | A-9060C深蓝 | 17002010 | 11.7 | PASS | 17.5 | 99.78 | PASS | PASS | <6B | PASS | PASS | PASS | 6级 | 微量 |  | 有残 | PASS | PASS |  | 谭娇娇
2017-02-21 | 10:30 | A-9060C深蓝 | 17002009 | 11.5 | PASS | 17.5 | 99.89 | PASS | PASS | <6B | PASS | PASS | PASS | 6级 | 微量 |  | 有残 | PASS | PASS |  | 谭娇娇
2017-02-21 | 13:30 | A-9000 | 17002036 | 65 | PASS | 17.5 | 99.88 | PASS | PASS |  | PASS |  |  | 6级 | 微量 |  | 有残 | PASS | PASS |  | 谭娇娇
2017-02-21 | 14:30 | A-9060A01 | 17002039 | 12 |  | 17.5 | 99.51 | PASS | PASS | <6B | PASS | PASS | PASS | 7级 | 微量 |  | 有残 | PASS | PASS |  | 谭娇娇
2017-02-21 | 19:30 | A-9060A01 | 17002038 | 11.4 |  | 17.5 | 99.61 | PASS | PASS | <6B | PASS | PASS | PASS | 6级残 | 微量 |  | 有残 | PASS | PASS | PASS | 李小娟
2017-02-21 | 21:00 | A-9060A上海美维 | 17002037 | 11.7 | PASS | 17.5 | 99.14 | PASS | PASS | <6B | PASS | PASS | PASS | 6级 | 微量 |  | 有残 | PASS | PASS | PASS | 李建丽
2017-02-22 | 9:00 | A-9060C深蓝 | 17002063 | 11.5 | PASS | 17.5 | 99.58 | PASS | PASS | <6B | PASS | PASS | PASS | 7级 | 微量 |  | 有残 | PASS | PASS | PASS | 黄桂泉
2017-02-22 | 9:00 | A-9000 | 17002062 | 63 | PASS | 17.5 | 99.62 | PASS | PASS |  | PASS | PASS | PASS | 6级 | 微量 |  | 有残 | PASS | PASS | PASS | 周菊明
2017-02-22 | 10:30 | A-9060C深蓝 | 17002064 | 11.5 | PASS | 17.5 | 99.65 | PASS | PASS | <6B | PASS | PASS | PASS | 6级 | 微量 |  | 有残 | PASS | PASS |  | 谭娇娇
2017-02-22 | 14:30 | A-9060(10) | 17002104 | 10.8 | PASS | 17.5 | 99.57 | PASS | PASS |  | PASS | PASS | PASS | 7级 | 微量 |  |  | PASS | PASS |  | 黄桂泉
2017-02-22 | 14:30 | A-9000试样 | 17002160 | 65 | PASS | 17.5 | 99.68 | PASS | PASS |  | PASS | PASS |  | 6级 | 微量 |  |  | PASS | PASS |  | 黄桂泉
2017-02-22 | 17:30 | A-9000 | 17002107 | 66 | PASS | 20 | 99.65 | PASS | PASS |  | PASS |  |  | 7级 | 微量 |  |  | PASS | PASS |  | 李小娟
2017-02-22 | 19:30 | A-9060C01试样 | 17002109 | 97S | PASS | 17.5 | 99.86 | 有白点 | PASS | 6B | PASS | PASS | PASS | 5级 | 微量 |  |  | PASS | PASS | PASS | 李建丽
2017-02-22 | 19:30 | A-9060A01 | 17002111 | 11.6 |  | 20 | 99.82 | PASS | PASS | 6B | PASS | PASS | PASS | 5级 | 微量 |  |  | PASS | PASS | PASS | 李建丽
2017-02-22 | 20:30 | A-9060C01 | 17002108 | 98S | PASS | 17.5 | 99.95 | PASS | PASS | 6B | PASS | PASS | PASS | 6级 | 微量 |  |  | PASS | PASS | PASS | 李建丽
2017-02-22 | 23:00 | A-9060A夏日 | 17002105 | 48 | PASS | 18.5 | 99.97 | PASS | PASS |  | PASS |  |  | 7级 | 微量 |  |  | PASS | PASS |  | 李小娟
2017-02-22 | 24:00 | A-9060C01试样 | 17002110 | 98" | PASS | 20 | 99.82 | 有白点 | PASS | 6B | PASS | PASS | PASS | 5级 | 微量 |  |  | PASS | PASS | PASS | 李小娟
2017-02-23 | 10:00 | A-9060C有色 | 17002141 | 11.8 | PASS | 20 | 99.67 | PASS | PASS | <6B | PASS | PASS | PASS | 6级 | 微量 |  |  | PASS | PASS | PASS | 黄桂泉
2017-02-23 | 10:00 | A-9060A01 | 17002139 | 11.8 |  | 20 | 99.85 | PASS | PASS | <6B | PASS | PASS | PASS | 5级 | 微量 |  |  | PASS | PASS | PASS | 黄桂泉
2017-02-23 | 15:30 | A-9060C有色 | 17002140 | 11.8 | PASS | 20 | 99.35 | PASS | PASS | <6B | PASS | PASS | PASS | 6级 | 微量 |  |  | PASS | PASS | PASS | 黄桂泉
2017-02-23 | 15:30 | A-9060B深蓝 | 17002234 | 21 | PASS | 20 | 99.47 | PASS | PASS | 3B | PASS | PASS | PASS | 8级残 | 微量 |  |  | PASS | PASS | PASS | 黄桂泉
2017-02-23 | 19:30 | A-9060A01 | 17002176 | 11.7 |  | 17.5 | 99.86 | PASS | PASS | 6B | PASS | PASS | PASS | 6级 | 微量 |  |  | PASS | PASS | PASS | 李小娟
2017-02-23 | 21:00 | A-9060A01 | 17002175 | 11 |  | 17.5 | 99.56 | PASS | PASS | <6B | PASS | PASS | PASS | 6级 | 微量 |  |  | PASS | PASS | PASS | 李建丽
2017-02-23 | 22:30 | A-9060C03 | 17002138 | 21.6 | PASS | 17.5 | 99.85 | PASS | PASS | 5B | PASS | PASS | PASS | 7级 | 微量 |  |  | PASS | PASS | PASS | 李建丽
2017-02-23 | 23:30 | A-9060A01 | 17002177 | 11.8 |  | 20 | 99.83 | PASS | PASS | <6B | PASS | PASS | PASS | 6级 | 微量 |  |  | PASS | PASS | PASS | 李小娟
2017-02-24 | 10:30 | A-9000 | 17002137 | 67 | PASS | 17.5 | 99.57 | PASS | PASS |  | PASS |  |  | 5级 | 微量 |  |  | PASS | PASS | PASS | 谭娇娇
2017-02-24 | 10:30 | A-9000 | 17002203 | 66 | PASS | 17.5 | 99.68 | PASS | PASS |  | PASS |  |  | 5级 | 微量 |  |  | PASS | PASS | PASS | 谭娇娇
2017-02-24 | 10:30 | A-9060C崇达 | 17002206 | 10.5 |  | 17.5 | 99.65 | PASS | PASS | <6B | PASS | PASS | PASS | 6级 | 微量 |  |  | PASS | PASS | PASS | 谭娇娇
2017-02-24 | 11:00 | A-9060C01 | 17002204 | 96" | PASS | 17.5 | 99.58 | PASS | PASS | <6B | PASS | PASS | PASS | 6级 | 微量 |  |  | PASS | PASS | PASS | 周菊明
2017-02-24 | 11:00 | A-9060C01 | 17002174 | 97'' | PASS | 17.5 | 99.37 | PASS | PASS | <6B | PASS | PASS | PASS | 6级 | 微量 |  |  | PASS | PASS | PASS | 周菊明
2017-02-24 | 15:00 | A-9060B深蓝 | 17002300 | 21.7 | PASS | 20 | 99.64 | PASS | PASS | 3B | PASS | PASS | PASS | 5级 | 微量 |  |  | PASS | PASS | PASS | 李建丽
2017-02-24 | 19:30 | A-9060A01 | 17002241 | 11.8 | PASS | 17.5 | 99.87 | PASS | PASS | <6B | PASS | PASS | PASS | 6级 | 微量 |  |  | PASS | PASS | PASS | 黄桂泉
2017-02-24 | 21:00 | A-9060C崇达 | 17002205 | 11.6 | PASS | 17.5 | 99.85 | PASS | PASS | <6B | PASS | PASS | PASS | 5级 | 微量 |  |  | PASS | PASS | PASS | 李小娟
2017-02-24 | 21:00 | A-9000 | 17002238 | 70 | PASS | 17.5 | 99.51 | PASS | PASS |  | PASS |  |  | 6级 | 微量 |  |  | PASS | PASS |  | 李小娟
2017-02-25 | 8:00 | A-9060C崇达 | 17002239 | 11.4 | PASS | 17.5 | 99.57 | PASS | PASS | 6B | PASS | PASS | PASS | 6级 | 微量 |  |  | PASS | PASS |  | 周菊明
2017-02-25 | 10:30 | A-9060C有 色 | 17002274 | 11.3 | PASS | 17.5 | 99.88 | PASS | PASS | 6B | PASS | PASS | PASS | 5级 | 微量 |  |  | PASS | PASS |  | 谭娇娇
2017-02-25 | 10:30 | A-9060A01 | 17002273 | 11.8 |  | 17.5 | 99.54 | PASS | PASS | 6B | PASS | PASS | PASS | 5级 | 微量 |  |  | PASS | PASS |  | 谭娇娇
2017-02-25 | 10:30 | A-9060A01 | 17002240 | 11.9 |  | 17.5 | 99.74 | PASS | PASS | 6B | PASS | PASS | PASS | 5级 | 微量 |  |  | PASS | PASS |  | 谭娇娇
2017-02-25 | 13:30 | A-9060C有色 | 17002275 | 11.8 | PASS | 17.5 | 99.88 | PASS | PASS | 6B | PASS | PASS | PASS | 6级 | 微量 |  |  | PASS | PASS |  | 李建丽
2017-02-25 | 19:30 | A-9060A01东莞生益 | 17002304 | 41S |  | 17.5 | 99.85 | PASS | PASS | <6B | PASS | PASS | PASS | 6级残 | 微量 |  |  | PASS | PASS | PASS | 李小娟
2017-02-25 | 19:30 | A-9000 | 17002301 | 66 | PASS | 20 | 99.62 | PASS | PASS |  | PASS |  |  | 5级 | 微量 |  |  | PASS | PASS |  | 黄桂泉
2017-02-25 | 20:30 | A-9060C有色 | 17002302 | 11.7 | PASS | 17.5 | 99.54 | PASS | PASS | <6B | PASS | PASS | PASS | 5级 | 微量 |  |  | PASS | PASS | PASS | 李小娟
2017-02-25 | 23:00 | A-9060C有 色 | 17002303 | 11.6 | PASS | 17.5 | 99.85 | PASS | PASS | <6B | PASS | PASS | PASS | 5级 | 微量 |  |  | PASS | PASS | PASS | 李小娟
2017-02-27 | 8:00 | A-9060C01 | 17002331 | 98 | PASS | 17.5 | 99.78 | PASS | PASS | <6B | PASS | PASS | PASS | 6级 | 微量 |  | 少量 | PASS | PASS | PASS | 谭娇娇
2017-02-27 | 8:00 | A-9000 | 17002271 | 67 | PASS | 20 | 99.65 | PASS | PASS |  | PASS |  |  | 5级 | 微量 |  | 少量 | PASS | PASS |  | 谭娇娇
2017-02-27 | 9:30 | A-9000试样 | 17002173 | 62 | PASS | 20 | 99.59 | PASS | PASS |  | PASS |  |  | 5级 | 微量 |  | 少量 | PASS | PASS |  | 李小娟
2017-02-27 | 9:30 | A-9060C01 | 17002330 | 98 | PASS | 17.5 | 99.83 | PASS | PASS | 6B | PASS | PASS | PASS | 5级 | 微量 |  | 少量 | PASS | PASS | PASS | 李小娟
2017-02-27 | 10:30 | A-9060A01 | 17002329 | 11.8 |  | 20 | 99.85 | PASS | PASS | 6B | PASS | PASS | PASS | 7级残 | 微量 |  | 有残 | PASS | PASS | PASS | 李小娟
2017-02-27 | 13:30 | A-9000 | 17002328 | 69 | PASS | 20 | 99.57 | PASS | PASS |  | PASS |  |  |  | 微量 |  | 微量 | PASS | PASS | PASS | 谭娇娇
2017-02-27 | 17:30 | A-9000 | 17002360 | 66 | PASS | 20 | 99.74 | PASS | PASS |  | PASS |  |  | 6级 | 微量 |  | 微量 | PASS | PASS |  | 周菊明
2017-02-27 | 19:30 | A-9060C深蓝 | 17002363 | 11.9 | PASS | 20 | 99.65 | PASS | PASS | <6B | PASS | PASS | PASS | 6级 | 微量 |  | 微量 | PASS | PASS |  | 黄桂泉
2017-02-27 | 20:30 | A-9000 | 17002361 | 62 | PASS | 20 | 99.58 | PASS | PASS |  | PASS |  |  | 5级残 | 微量 |  | 少量 | PASS | PASS |  | 周菊明
2017-02-27 | 22:00 | A-9060C深蓝 | 17002364 | 11.8 | PASS | 20 | 99.37 | PASS | PASS | <6B | PASS | PASS | PASS | 5级 | 微量 |  | 少量 | PASS | PASS | PASS | 黄桂泉
2017-02-27 | 22:30 | A-9060A上海美维 | 17002362 | 11.7 | PASS | 20 | 99.29 | PASS | PASS | <6B | PASS | PASS | PASS | 5级 | 微量 |  | 有残 | PASS | PASS | PASS | 黄桂泉
2017-02-27 | 23:30 | A-9060A01 | 17002365 | 11.8 |  | 20 | 99.54 | PASS | PASS | 6B | PASS | PASS | PASS | 6级 | 微量 |  | 少量 | PASS | PASS | PASS | 黄桂泉
2017-02-28 | 10:30 | A-9060C有 色 | 17002395 | 11.4 | PASS | 17.5 | 99.86 | PASS | PASS | 6B | PASS | PASS | PASS | 6级 | 微量 |  | 有残 | PASS | PASS | PASS | 李建丽
2017-02-28 | 10:30 | A-9060A01 | 17002393 | 11.1 |  | 17.5 | 99.97 | PASS | PASS | 6B | PASS | PASS | PASS | 6级 | 微量 |  | 严残 | PASS | PASS | PASS | 李建丽
2017-02-28 | 10:30 | A-9000B1 | 17002392 | 62 | PASS | 20 | 99.75 | PASS | PASS |  | PASS |  |  | 8级 | 微量 |  | 微量 | PASS | PASS | PASS | 李小娟
2017-02-28 | 11:30 | A-9000B1 | 17002391 | 66 | PASS | 20 | 99.65 | PASS | PASS |  | PASS |  |  | 8级 | 微量 |  | 微量 | PASS | PASS |  | 李小娟
2017-02-28 | 11:30 | A-9060C有 色 | 17002394 | 11.8 | PASS | 20 | 99.83 | PASS | PASS | <6B | PASS | PASS | PASS | 6级 | 微量 |  | 严残 | PASS | PASS | PASS | 谭娇娇
2017-02-28 | 17:30 | A-9000高粘度 | 17002421 | 109 | PASS | 20 | 99.63 | PASS | PASS |  | PASS |  |  | 7级 | 微量 |  | 微量 | PASS | PASS |  | 周菊明
2017-02-28 | 20:00 | A-9060A01 | 17002425 | 11 |  | 17.5 | 99.82 | PASS | PASS | 6B | PASS | PASS | PASS | 6级 | 微量 |  | 严残 | PASS | PASS | PASS | 黄桂泉
2017-02-28 | 21:30 | A-9060A01 | 17002422 | 20 |  | 17.5 | 99.82 | PASS | PASS | 3B | PASS | PASS | PASS | 7级 | 微量 |  | 严残 | PASS | PASS | PASS | 黄桂泉
2017-02-28 | 21:30 | A-9060C深蓝 | 17002423 | 11.8 | PASS | 17.5 | 99.59 | PASS | PASS | <6B | PASS | PASS | PASS | 6级 | 微量 |  | 有残 | PASS | PASS | PASS | 黄桂泉
2017-02-28 | 21:30 | A-9000 | 17002420 | 67 | PASS | 17.5 | 99.62 | PASS | PASS |  | PASS |  |  | 6级 | 微量 |  | 微量 | PASS | PASS |  | 黄桂泉
2017-02-28 | 23:30 | A-9060A01 | 17002424 | 11.4 |  | 20 | 99.87 | PASS | PASS | 6B | PASS | PASS | PASS | 6级 | 微量 |  | 严残 | PASS | PASS |  | 黄桂泉
2017-03-01 | 8:00 | A-9000 | 17002451 | 68 | PASS | 20 | 99.65 | PASS | PASS |  | PASS |  |  | 6级 | 微量 |  | 微量 | PASS | PASS |  | 李小娟
2017-03-01 | 9:30 | A-9060C崇达 | 17002452 | 11.5 | PASS | 17.5 | 99.86 | PASS | PASS | <6B | PASS | PASS | PASS | 6级 | 微量 |  | 有残 | PASS | PASS | PASS | 李建丽
2017-03-01 | 9:30 | A-9060C崇达 | 17002453 | 11.7 | PASS | 17.5 | 99.75 | PASS | PASS | <6B | PASS | PASS | PASS | 6级 | 微量 |  | 有残 | PASS | PASS | PASS | 李建丽
2017-03-01 | 10:30 | A-9060A02 | 17002479 | 11.8 | PASS | 17.5 | 99.78 | PASS | PASS | 5B | PASS | PASS | PASS | 6级 | 微量 |  | 严残 | PASS | PASS | PASS | 谭娇娇
2017-03-01 | 10:30 | A-9060C崇达 | 17002454 | 11.6 | PASS | 17.5 | 99.81 | PASS | PASS | <6B | PASS | PASS | PASS | 6级 | 微量 |  | 微量 | PASS | PASS | PASS | 谭娇娇
2017-03-01 | 11:30 | A-9000 | 17002450 | 66 | PASS | 20 | 99.65 | PASS | PASS |  | PASS |  |  | 6级 | 微量 |  | 微量 | PASS | PASS |  | 李小娟
2017-03-01 | 15:30 | A-9000 | 17002485 | 66 | PASS | 20 | 99.59 | PASS | PASS |  | PASS |  |  | 6级 | 微量 |  | 微量 | PASS | PASS |  | 谭娇娇
2017-03-01 | 19:00 | A-9060A01 | 17002489 | 11 | PASS | 17.5 | 99.23 | PASS | PASS | 6B | PASS | PASS | PASS | 7级 | 微量 |  | 有残 | PASS | PASS | PASS | 黄桂泉
2017-03-01 | 20:00 | A-9000 | 17002486 | 65 | PASS | 20 | 99.65 | PASS | PASS |  | PASS |  |  | 6级 | 微量 |  | 微量 | PASS | PASS |  | 周菊明
2017-03-01 | 21:00 | A-9060C01 | 17002188 | 96" | PASS | 20 | 99.37 | PASS | PASS | 6B | PASS | PASS | PASS | 6级 | 微量 |  | 有残 | PASS | PASS | PASS | 周菊明
2017-03-01 | 23:30 | A-9060C01 | 17002487 | 92S | PASS | 20 | 99.37 | PASS | PASS | 6B | PASS | PASS | PASS | 6级 | 微量 |  | 有残 | PASS | PASS | PASS | 周菊明
2017-03-01 | 23:30 | A-9000 | 17002517 | 66 | PASS | 20 | 99.68 | PASS | PASS |  | PASS |  |  | 6级 | 微量 |  | 微量 | PASS | PASS | PASS | 周菊明
2017-03-01 | 23:30 | A-9060C深蓝 | 17002519 | 11.8 | PASS | 20 | 99.47 | PASS | PASS | 6B | PASS | PASS | PASS | 6级 | 微量 |  | 有残 | PASS | PASS | PASS | 黄桂泉
2017-03-02 | 9:30 | A-9060C深蓝 | 17002520 | 11.8 | PASS | 17.5 | 99.86 | PASS | PASS | <6B | PASS | PASS | PASS | 7级 | 微量 |  | 有残 | PASS | PASS | PASS | 谭娇娇
2017-03-02 | 9:30 | A-9060A01 | 17002521 | 11.5 |  | 17.5 | 99.89 | PASS | PASS | <6B | PASS | PASS | PASS | 6级 | 微量 |  | 微量 | PASS | PASS | PASS | 谭娇娇
2017-03-02 | 20:00 | A-9060C01 | 17002551 | 98 | PASS | 20 | 99.37 | PASS | PASS | <6B | PASS | PASS | PASS | 6级 | 微量 |  | 有残 | PASS | PASS | PASS | 周菊明
2017-03-02 | 22:30 | A-9060C01 | 17002550 | 98" | PASS | 17.5 | 99.54 | PASS | PASS | 6B | PASS | PASS | PASS | 5级 | 微量 |  | 有残 | PASS | PASS | PASS | 黄桂泉
2017-03-03 | 8:00 | A-9060C01 | 17002549 | 96" | PASS | 17.5 | 99.57 | PASS | PASS | 6B | PASS | PASS | PASS | 5级 | 微量 |  | 有残 | PASS | PASS | PASS | 黄桂泉
2017-03-03 | 8:00 | A-9060C03 | 17002548 | 21 | PASS | 17.5 | 99.88 | PASS | PASS | 3B | PASS | PASS | PASS | 5级 | 微量 |  | 有残 | PASS | PASS | PASS | 黄桂泉
2017-03-03 | 9:30 | A-9060C深蓝 | 17002578 | 11.6 | PASS | 17.5 | 99.33 | PASS | PASS | <6B | PASS | PASS | PASS | 6级残 | 微量 |  | 少量多 | PASS | PASS | PASS | 黄桂泉
2017-03-03 | 9:30 | A-9060C深蓝 | 17002579 | 11.8 | PASS | 17.5 | 99.41 | PASS | PASS | <6B | PASS | PASS | PASS | 6级残 | 微量 |  | 少量多 | PASS | PASS | PASS | 黄桂泉
2017-03-03 | 10:30 | A-9060A01 | 17002580 | 11.5 |  | 17.5 | 99.86 | PASS | PASS | <6B | PASS | PASS | PASS | 6级 | 微量 |  | 严残 | PASS | PASS | PASS | 李小娟
2017-03-03 | 19:30 | A-9000 | 17002518 | 65 | PASS | 17.5 | 99.38 | PASS | PASS |  | PASS |  |  | 6级 | 微量 |  | 微量 | PASS | PASS | PASS | 谭娇娇
2017-03-03 | 22:00 | A-9060C01 | 17002606 | 96" | PASS | 20 | 99.64 | PASS | PASS | 6B | PASS | PASS | PASS | 6级 | 微量 |  | 有残 | PASS | PASS | PASS | 周菊明
2017-03-03 | 22:00 | A-9060C01 | 17002618 | 98" | PASS | 20 | 99.78 | PASS | PASS | 6B | PASS | PASS | PASS | 6级 | 微量 |  | 有残 | PASS | PASS | PASS | 周菊明
2017-03-03 | 22:30 | A-9060C01 | 17002607 | 98" | PASS | 20 | 99.25 | PASS | PASS | <6B | PASS | PASS | PASS | 6级 | 微量 |  | 有残 | PASS | PASS | PASS | 周菊明
2017-03-03 | 23:30 | A-9000 | 17002605 | 66 | PASS | 20 | 99.67 | PASS | PASS |  | PASS |  |  | 6级 | 微量 |  | 微量 | PASS | PASS |  | 周菊明
2017-03-04 | 8:00 | A-9060A01 | 17002637 | 11.2 |  | 20 | 99.89 | PASS | PASS | <6B | PASS | PASS | PASS | 6级 | 微量 |  | 微量 | PASS | PASS | PASS | 谭娇娇
2017-03-04 | 9:30 | A-9000 | 17002604 | 65 | PASS | 20 | 99.59 | PASS | PASS |  | PASS |  |  | 6级 | 微量 |  | 微量 | PASS | PASS |  | 黄桂泉
2017-03-04 | 10:30 | A-9000 | 17002546 | 68 | PASS | 20 | 99.65 | PASS | PASS |  | PASS |  |  | 6级 | 微量 |  | 微量 | PASS | PASS |  | 黄桂泉
2017-03-04 | 11:30 | A-9060A01 | 17002636 | 11.8 |  | 20 | 99.87 | PASS | PASS | <6B | PASS | PASS | PASS | 6级残 | 微量 |  | 微量 | PASS | PASS | PASS | 李小娟
2017-03-04 | 19:00 | A-9060C崇达 | 17002727 | 10.2 | PASS | 20 | 99.58 | PASS | PASS | <6B | PASS | PASS | PASS | 6级 | 微量 |  | 微量 | PASS | PASS | PASS | 周菊明
2017-03-04 | 19:00 | A-9000A1 | 17002673 | 46 | PASS | 20 | 99.67 | PASS | PASS |  | PASS |  |  | 6级残 | 微量 |  | 微量 | PASS | PASS |  | 周菊明
2017-03-04 | 20:00 | A-9060C03试样 | 17002733 | 11.4 | PASS | 20 | 99.41 | PASS | PASS | 6B | PASS | PASS | PASS | 6级 | 微量 |  | 微量 | PASS | PASS | PASS | 黄桂泉
2017-03-04 | 21:00 | A-9060C崇达 | 17002705 | 11 | PASS | 20 | 99.57 | PASS | PASS | 6B | PASS | PASS | PASS | 6级 | 微量 |  | 微量 | PASS | PASS | PASS | 黄桂泉
2017-03-04 | 23:30 | A-9060C崇达 | 17002704 | 11 | PASS | 20 | 99.58 | PASS | PASS | <6B | PASS | PASS | PASS | 6级 | 微量 |  | 微量 | PASS | PASS | PASS | 周菊明
2017-03-06 | 9:30 | A-9060B深蓝 | 17002795 | 20 | PASS | 20 | 99.55 | PASS | PASS | 3B | PASS | PASS | PASS | 6级 | 微量 |  | 微量 | PASS | PASS |  | 谭娇娇
2017-03-06 | 9:30 | A-9060C01 | 17002674 | 97S | PASS | 20 | 99.75 | PASS | PASS | 6B | PASS | PASS | PASS | 6级 | 微量 |  | 微量 | PASS | PASS |  | 谭娇娇
2017-03-06 | 9:30 | A-9060C01 | 17002675 | 98S | PASS | 20 | 99.68 | PASS | PASS | 6B | PASS | PASS | PASS | 6级 | 微量 |  | 微量 | PASS | PASS |  | 谭娇娇
2017-03-06 | 10:30 | A-9000A1 | 17002672 | 47 | PASS | 20 | 99.54 | PASS | PASS |  | PASS |  |  | 6级 | 微量 |  | 微量 | PASS | PASS |  | 谭娇娇
2017-03-06 | 14:30 | A-9060 40PS华东办 | 17002703 | 45 | PASS | 20 | 99.84 | PASS | PASS |  | PASS |  |  | 7级 | 微量 |  | 微量 | PASS | PASS |  | 谭娇娇
2017-03-06 | 14:30 | A-9000A1 | 17002701 | 45 | PASS | 20 | 99.57 | PASS | PASS |  | PASS |  |  | 7级 | 微量 |  | 微量 | PASS | PASS |  | 谭娇娇
2017-03-06 | 17:30 | A-9060C01 | 17002740 | 96 | PASS | 17.5 | 99.63 | PASS | PASS | <6B | PASS | PASS | PASS | 6级 | 微量 |  | 微量 | PASS | PASS | PASS | 李建丽
2017-03-06 | 19:30 | A-9030深蓝 | 17002702 | 68 | PASS | 17.5 | 99.57 | PASS | PASS |  | PASS |  |  | 8级残 | 微量 |  | 微量 | PASS | PASS |  | 李建丽
2017-03-06 | 19:30 | A-9060C01 | 17002743 | 96S | PASS | 17.5 | 99.58 | PASS | PASS | <6B | PASS | PASS | PASS | 6级 | 微量 |  | 微量 | PASS | PASS | PASS | 李小娟
2017-03-06 | 21:00 | A-9060C01 | 17002741 | 92S | PASS | 17.5 | 99.69 | PASS | PASS | <6B | PASS | PASS | PASS | 6级 | 微量 |  | 微量 | PASS | PASS | PASS | 李小娟
2017-03-06 | 23:30 | A-9000 | 17002770 |  | PASS | 20 | 99.65 | PASS | PASS |  | PASS |  |  | 6级 | 微量 |  | 微量 | PASS | PASS |  | 李建丽
2017-03-06 | 23:30 | A-9060A01 | 17002773 | 12 |  | 20 | 99.82 | PASS | PASS | <6B | PASS | PASS | PASS | 6级 | 微量 |  | 微量 | PASS | PASS | PASS | 李小娟
2017-03-07 | 9:30 | A-9000 | 17002771 | 63 | PASS | 20 | 99.58 | PASS | PASS |  | PASS |  |  | 6级 | 微量 |  | 微量 |  | PASS |  | 谭娇娇
2017-03-07 | 10:30 | A-9060A01 | 17002774 | 11.8 |  | 20 | 99.54 | PASS | PASS | 6B | PASS | PASS | PASS | 7级残 | 微量 |  | 微量 | PASS | PASS |  | 谭娇娇
2017-03-07 | 11:00 | A-9060B深蓝 | 17002796 | 20 | PASS | 20 | 99.55 | PASS | PASS | 3B | PASS | PASS | PASS | 7级残 | 微量 |  | 微量 | PASS | PASS |  | 谭娇娇
2017-03-07 | 11:00 | A-9060C01 | 17002742 | 92S | PASS | 20 | 99.25 | PASS | PASS |  | PASS | PASS | PASS | 6级 | 微量 |  | 微量 | PASS | PASS |  | 谭娇娇
2017-03-07 | 13:30 | A-9060(10) | 17002772 | 11.9 | PASS | 20 | 99.32 | PASS | PASS |  | PASS |  |  | 6级 | 微量 |  | 微量 | PASS | PASS |  | 黄桂泉
2017-03-07 | 17:30 | A-9000 | 17002739 | 64 | PASS | 有杂质 | 99.65 | PASS | PASS |  | PASS |  |  | 6级 | 微量 |  | 微量 | PASS | PASS |  | 李小娟
2017-03-07 | 19:30 | A-9060C有 色 | 17002804 | 11.7 | PASS | 20 | 99.87 | PASS | PASS | <6B | PASS | PASS | PASS | 6级 | 微量 |  | 微量 | PASS | PASS | PASS | 李建丽
2017-03-07 | 20:30 | A-9060A01 | 17002805 | 11.4 | PASS | 17.5 | 99.37 | PASS | PASS | <6B | PASS | PASS | PASS | 6级 | 微量 |  | 微量 | PASS | PASS | PASS | 李小娟
2017-03-07 | 22:30 | A-9060C有 色 | 17002803 | 11.8 | PASS | 20 | 99.85 | PASS | PASS | <6B | PASS | PASS | PASS | 6级 | 微量 |  | 微量 | PASS | PASS | PASS | 李小娟
2017-03-07 | 22:30 | A-9000 | 17002738 | 66 | PASS | 20 | 99.65 | PASS | PASS |  | PASS |  |  | 6级 | 微量 |  | 微量 | PASS | PASS |  | 李小娟
2017-03-08 | 8:00 | A-9060C深蓝 | 17002836 | 11.7 | PASS | 20 | 99.37 | PASS | PASS |  | PASS | PASS | PASS | 7级残 | 微量 |  | 微量 | PASS | PASS | PASS | 周菊明
2017-03-08 | 9:30 | A-9060A01 | 17002837 | 11.4 |  | 20 | 99.54 | PASS | PASS | 6B | PASS | PASS | PASS | 7级 | 微量 |  | 微量 | PASS | PASS |  | 黄桂泉
2017-03-08 | 9:30 | A-9060C深蓝 | 17002835 | 11.5 | PASS | 20 | 99.81 | PASS | PASS | <6B | PASS | PASS | PASS | 6级残 | 微量 |  | 微量 | PASS | PASS |  | 黄桂泉
2017-03-08 | 9:30 | A-9000 | 17002834 | 66 | PASS | 20 | 99.57 | PASS | PASS |  | PASS |  |  | 5级 | 微量 |  | 微量 | PASS | PASS |  | 黄桂泉
2017-03-08 | 9:30 | A-9000 | 17002833 | 66 | PASS | 20 | 99.61 | PASS | PASS |  | PASS |  |  | 5级 | 微量 |  | 微量 | PASS | PASS |  | 黄桂泉
2017-03-08 | 19:30 | A-9000 | 17002867 | 66 | PASS | 20 | 99.88 | PASS | PASS |  | PASS |  |  | 6级 | 微量 |  | 微量 | PASS | PASS |  | 李建丽
2017-03-08 | 19:30 | A-9060C01 | 17002871 | 96 | PASS | 20 | 99.87 | PASS | PASS | <6B | PASS | PASS | PASS | 6级 | 微量 |  | 微量 | PASS | PASS | PASS | 李建丽
2017-03-08 | 22:30 | A-9060C01 | 17002870 | 96S | PASS | 20 | 99.92 | PASS | PASS | <6B | PASS | PASS | PASS | 6级 | 微量 |  | 微量 | PASS | PASS | PASS | 李建丽
2017-03-08 | 23:30 | A-9000 | 17002868 | 66 | PASS | 20 | 99.65 | PASS | PASS |  | PASS |  |  | 6级 | 微量 |  | 微量 | PASS | PASS |  | 李小娟
2017-03-09 | 8:00 | A-9060C01 | 17002872 | 98S | PASS | 20 | 99.54 | PASS | PASS |  | PASS |  |  | 6级 | 微量 |  |  | PASS | PASS |  | 谭娇娇
2017-03-09 | 9:00 | A-9000 | 17002869 | 66 | PASS | 20 | 99.88 | PASS | PASS |  | PASS |  |  | 6级 | 微量 |  |  | PASS | PASS |  | 周菊明
2017-03-09 | 9:00 | A-9000 | 17002899 | 63 | PASS | 20 | 99.67 | PASS | PASS |  | PASS |  |  | 6级 | 微量 |  |  | PASS | PASS |  | 周菊明
2017-03-09 | 10:00 | A-9060A01 | 17002901 | 11.5 |  | 20 | 99.84 | PASS | PASS | <6B | PASS | PASS | PASS | 6级 | 微量 |  |  | PASS | PASS |  | 黄桂泉
2017-03-09 | 10:00 | A-9060A01 | 17002902 | 11.7 |  | 20 | 99.67 | PASS | PASS | 6B | PASS | PASS | PASS | 6级 | 微量 |  |  | PASS | PASS |  | 黄桂泉
2017-03-09 | 10:00 | A-9060C有 色 | 17002903 | 11.6 | PASS | 20 | 99.55 | PASS | PASS | <6B | PASS | PASS | PASS | 6级 | 微量 |  |  | PASS | PASS |  | 黄桂泉
2017-03-09 | 13:30 | A-9060A01 | 17002942 | 11.6 |  | 20 |  | PASS | PASS | <6B | PASS | PASS | PASS | 6级 | 微量 |  |  | PASS | PASS |  | 周菊明
2017-03-09 | 13:30 | A-9000 | 17002900 | 66 | PASS | 20 |  | PASS | PASS |  | PASS | PASS |  | 6级 | 微量 |  |  | PASS | PASS |  | 周菊明
2017-03-09 | 19:30 | A-9000 | 17002937 | 66 | PASS | 20 | 99.62 | PASS | PASS |  | PASS |  |  | 6级 | 微量 |  |  | PASS | PASS |  | 李建丽
2017-03-09 | 20:30 | A-9060C01 | 17002941 | 98S | PASS | 17.5 | 99.89 | PASS | PASS | <6B | PASS | PASS | PASS | 6级 | 微量 |  |  | PASS | PASS | PASS | 李小娟
2017-03-09 | 22:30 | A-9060C01 | 17002940 | 94S | PASS | 20 | 99.86 | PASS | PASS | <6B | PASS | PASS | PASS | 6级 | 微量 |  |  | PASS | PASS | PASS | 李小娟
2017-03-09 | 23:30 | A-9000 | 17002938 | 64 | PASS | 20 | 99.85 | PASS | PASS |  | PASS |  |  | 6级 | 微量 |  |  | PASS | PASS |  | 李小娟
2017-03-10 | 9:00 | A-9000 | 17002969 | 66 | PASS | 20 | 99.65 | PASS | PASS |  | PASS |  |  | 6级 | 微量 |  |  | PASS | PASS |  | 周菊明
2017-03-10 | 9:30 | A-9060A01 | 17002970 | 11 |  | 20 | 99.51 | PASS | PASS | <6B | PASS | PASS | PASS | 6级 | 微量 |  |  | PASS | PASS | PASS | 周菊明
2017-03-10 | 9:30 | A-9000 | 17002939 | 65 | PASS | 20 | 99.88 | PASS | PASS |  | PASS |  |  | 6级 | 微量 |  |  | PASS | PASS |  | 周菊明
2017-03-10 | 10:30 | A-9060C01 | 17002971 | 98S | PASS | 20 | 99.87 | PASS | PASS | <6B | PASS | PASS | PASS | 6级 | 微量 |  |  | PASS | PASS | PASS | 周菊明
2017-03-10 | 10:30 | A-9060C01 | 17002972 | 97S | PASS | 20 | 99.67 | PASS | PASS | <6B | PASS | PASS | PASS | 6级 | 微量 |  |  | PASS | PASS | PASS | 周菊明
2017-03-10 | 11:30 | A-9000 | 17002968 | 63 | PASS | 20 | 99.34 | PASS | PASS |  | PASS |  |  | 6级 | 微量 |  |  | PASS | PASS |  | 谭娇娇
2017-03-10 | 17:30 | A-9060C有 色 | 17003010 | 11.7 | PASS | 20 | 99.85 | PASS | PASS | <6B | PASS | PASS | PASS | 6级 | 微量 |  |  | PASS | PASS | PASS | 李小娟
2017-03-10 | 17:30 | A-9000 | 17003006 | 65 | PASS | 20 | 99.65 | PASS | PASS |  | PASS |  |  | 6级 | 微量 |  |  | PASS | PASS |  | 李小娟
2017-03-10 | 23:00 | A-9000 | 17003007 | 96S | PASS | 20 | 99.88 | PASS | PASS |  | PASS |  |  | 6级 | 微量 |  |  | PASS | PASS |  | 李小娟
2017-03-10 | 23:00 | A-9000A10 | 17003009 | 50 | PASS | 20 | 99.87 | PASS | PASS |  | PASS |  |  | 6级 | 微量 |  |  | PASS | PASS |  | 李小娟
2017-03-10 | 24:00 | A-9060C有 色 | 17003012 | 96S | PASS | 20 | 99.67 | PASS | PASS | <6B | PASS | PASS | PASS | 6级 | 微量 |  |  | PASS | PASS | PASS | 李建丽
2017-03-10 | 24:00 | A-9060C有 色 | 17003011 | 11.8 | PASS | 20 | 99.86 | PASS | PASS | <6B | PASS | PASS | PASS | 6级 | 微量 |  |  | PASS | PASS | PASS | 李建丽
2017-03-11 | 9:30 | A-9000 | 17003039 | 65 | PASS | 20 | 99.65 | PASS | PASS |  | PASS |  |  | 6级 | 微量 |  |  | PASS | PASS |  | 谭娇娇
2017-03-11 | 9:30 | A-9060C崇达 | 17003042 | 11.5 | PASS | 20 | 99.63 | PASS | PASS | 6B | PASS | PASS | PASS | 5级 | 微量 |  |  | PASS | PASS | PASS | 谭娇娇
2017-03-11 | 9:30 | A-9060C03 | 17003041 | 20 | PASS | 20 | 99.27 | PASS | PASS | 3B | PASS | PASS | PASS | 7级 | 微量 |  |  | PASS | PASS | PASS | 谭娇娇
2017-03-11 | 9:30 | A-9060C崇达 | 17003043 | 11.5 | PASS | 20 | 99.88 | PASS | PASS | 6B | PASS | PASS | PASS | 6级 | 微量 |  |  | PASS | PASS | PASS | 谭娇娇
2017-03-11 | 9:30 | A-9060C崇达 | 17003044 | 11.4 | PASS | 20 | 99.27 | PASS | PASS | <6B | PASS | PASS | PASS | 6级 | 微量 |  |  | PASS | PASS | PASS | 谭娇娇
2017-03-11 | 10:30 | A-9000 | 17003008 | 65 | PASS | 20 | 99.76 | PASS | PASS |  | PASS |  |  | 6级 | 微量 |  |  | PASS | PASS |  | 谭娇娇
2017-03-11 | 13:30 | A-9000 | 17003040 | 63 | PASS | 20 | 99.57 | PASS | PASS |  | PASS |  |  | 6级 | 微量 |  |  | PASS | PASS |  | 黄桂泉
2017-03-11 | 15:00 | A-9060C01 | 17003073 | 98" | PASS | 20 | 99.86 | PASS | PASS | <6B | PASS | PASS | PASS | 6级 | 微量 |  |  | PASS | PASS | PASS | 黄桂泉
2017-03-11 | 19:30 | A-9060A01 | 17003075 | 11.5 | PASS | 20 | 99.87 | PASS | PASS | <6B | PASS | PASS | PASS | 6级残 | 微量 |  |  | PASS | PASS | PASS | 李建丽
2017-03-11 | 19:30 | A-9060C01 | 17003074 | 94S | PASS | 20 | 99.91 | PASS | PASS | <6B | PASS | PASS | PASS | 6级 | 微量 |  |  | PASS | PASS | PASS | 李建丽
2017-03-11 | 20:30 | A-9000 | 17003071 | 66 | PASS | 20 | 99.68 | PASS | PASS |  | PASS |  |  | 6级 | 微量 |  |  | PASS | PASS |  | 李建丽
2017-03-11 | 22:30 | A-9000 | 17003072 | 66 | PASS | 20 | 99.56 | PASS | PASS | 6B | PASS |  |  | 7级 | 微量 |  |  | PASS | PASS |  | 李小娟
2017-03-13 | 9:30 | A-9060A01 | 17003105 | 11.2 | PASS | 20 | 99.92 | PASS | PASS | 6B | PASS | PASS | PASS | 6级 | 微量 |  | 严残 | PASS | PASS | PASS | 李建丽
2017-03-13 | 9:30 | A-906C有色 | 17003103 | 11.5 | PASS | 20 | 99.92 | PASS | PASS | 6B | PASS | PASS | PASS | 6级 | 微量 |  | 严残 | PASS | PASS | PASS | 李建丽
2017-03-13 | 9:30 | A-9060C01 | 17003104 | 98S | PASS | 20 | 99.9 | PASS | PASS | 6B | PASS | PASS | PASS | 6级 | 微量 |  | 严残 | PASS | PASS | PASS | 李建丽
2017-03-13 | 10:30 | A-9000 | 17003101 | 68 | PASS | 20 | 99.52 | PASS | PASS |  | PASS |  |  | 6级 | 微量 |  | 少量多 | PASS | PASS |  | 李小娟
2017-03-13 | 11:30 | A-9000 | 17003102 | 67 | PASS | 20 | 99.65 | PASS | PASS |  | PASS |  |  | 6级 | 微量 |  | 少量多 | PASS | PASS |  | 李小娟
2017-03-13 | 17:30 | A-9060C01 | 17003138 | 94S | PASS | 20 | 99.65 | PASS | PASS | <6B | PASS | PASS | PASS | 6级残 | 微量 |  | 严残 | PASS | PASS |  | 黄桂泉
2017-03-13 | 19:00 | A-9060C01 | 17003139 | 95" | PASS | 20 | 99.88 | PASS | PASS | <6B | PASS | PASS | PASS | 6级 | 微量 |  | 严残 | PASS | PASS |  | 黄桂泉
2017-03-13 | 20:00 | A-9060A上海美维 | 17003137 | 10.2 | PASS | 20 | 99.81 | PASS | PASS | <6B | PASS | PASS | PASS | 6级 | 微量 |  | 严残 | PASS | PASS |  | 谭娇娇
2017-03-13 | 20:00 | A-9000 | 17003136 | 67 | PASS | 20 | 99.35 | PASS | PASS |  | PASS |  |  | 6级 | 微量 |  | 有残 | PASS | PASS |  | 谭娇娇
2017-03-13 | 22:00 | A-9060A01 | 17003140 | 11.4 | PASS | 20 | 99.74 | PASS | PASS | <6B | PASS | PASS | PASS | 7级残 | 微量 |  | 严残 | PASS | PASS | PASS | 黄桂泉
2017-03-13 | 23:00 | A-9000 | 17003135 | 63 | PASS | 20 | 99.66 | PASS | PASS |  | PASS |  |  | 6级 | 微量 |  | 严残 | PASS | PASS |  | 谭娇娇
2017-03-14 | 8:00 | A-9060C有色 | 17003169 | 11.5 | PASS | 20 | 99.86 | PASS | PASS | <6B | PASS | PASS | PASS | 6级 | 微量 |  | 严残 | PASS | PASS | PASS | 李小娟
2017-03-14 | 11:30 | A-9000 | 17003167 | 67 | PASS | 20 | 99.86 | PASS | PASS |  | PASS |  |  | 7级 | 微量 |  | 有残 | PASS | PASS |  | 李小娟
2017-03-14 | 13:30 | A-9000 | 17003168 | 67 | PASS | 20 | 99.69 | PASS | PASS |  | PASS |  |  | 7级 | 微量 |  | 少量多 | PASS | PASS |  | 李小娟
2017-03-14 | 14:30 | A-9060C有 色 | 17003170 | 11.8 | PASS | 20 | 99.89 | PASS | PASS | <6B | PASS | PASS | PASS | 6级 | 微量 |  | 严残 | PASS | PASS | PASS | 李小娟
2017-03-14 | 14:30 | A-9060A01 | 17003171 | 11.6 | PASS | 20 | 99.92 | PASS | PASS | <6B | PASS | PASS | PASS | 6级 | 微量 |  | 严残 | PASS | PASS | PASS | 李小娟
2017-03-14 | 17:30 | A-9060A01 | 17003196 | 11.2 | PASS | 20 | 99.51 | PASS | PASS | <6B | PASS | PASS | PASS | 7级 | 微量 |  | 严残 | PASS | PASS |  | 谭娇娇
2017-03-14 | 19:00 | A-9000 | 17003194 | 62 | PASS | 25 | 99.61 | PASS | PASS |  | PASS |  |  | 6级残 | 微量 |  | 少量多 | PASS | PASS |  | 谭娇娇
2017-03-14 | 19:00 | A-9060A01 | 17003197 | 11.9 |  | 20 | 99.51 | PASS | PASS | <6B | PASS | PASS | PASS | 6级 | 微量 |  | 严残 | PASS | PASS |  | 谭娇娇
2017-03-14 | 23:30 | A-9000 | 17003193 | 66 | PASS | 20 | 99.28 | PASS | PASS |  | PASS |  |  | 6级 | 微量 |  | 有残 | PASS | PASS |  | 黄桂泉
2017-03-15 | 8:00 | A-9060C崇达 | 17003223 | 11.7 | PASS | 20 | 99.51 | PASS | PASS | <6B | PASS | PASS | PASS | 7级残 | 微量 |  | 严残 | PASS | PASS | PASS | 李小娟
2017-03-15 | 9:00 | A-9060C崇达 | 17003224 | 11.4 | PASS | 20 | 99.94 | PASS | PASS | <6B | PASS | PASS | PASS | 6级 | 微量 |  | 严残 | PASS | PASS | PASS | 李小娟
2017-03-15 | 9:00 | A-9000B1 | 17003221 | 61 | PASS | 20 | 99.46 | PASS | PASS |  | PASS |  |  | 8级 | 微量 |  | 严残 | PASS | PASS |  | 李小娟
2017-03-15 | 9:30 | A-9000 | 17003222 | 65 | PASS | 20 | 99.79 | PASS | PASS |  | PASS |  |  | 6级 | 微量 |  | 少量多 | PASS | PASS |  | 李建丽
2017-03-15 | 9:30 | A-9060C崇达 | 17003225 | 11.9 | PASS | 20 | 99.26 | PASS | PASS | 6B | PASS | PASS | PASS | 6级 | 微量 |  | 严残 | PASS | PASS | PASS | 李建丽
2017-03-15 | 14:30 | A-9000 | 17003251 | 69 | PASS | 20 | 99.65 | PASS | PASS |  | PASS |  |  | 6级 | 微量 |  | 有残 | PASS | PASS |  | 李小娟
2017-03-15 | 19:00 | A-9060C有 色 | 17003252 | 11.2 | PASS | 20 | 99.47 | PASS | PASS | 6B | PASS | PASS | PASS | 6级 | 微量 |  | 严残 | PASS | PASS |  | 黄桂泉
2017-03-15 | 23:00 | A-9060A01 | 17003253 | 11.5 |  | 20 | 99.88 | PASS | PASS | 6B | PASS | PASS | PASS | 6级 | 微量 |  | 严残 | PASS | PASS |  | 黄桂泉
2017-03-15 | 23:00 | A-9060A01 | 17003254 | 11.6 |  | 20 | 99.57 | PASS | PASS | 6B | PASS | PASS | PASS | 6级 | 微量 |  | 严残 | PASS | PASS |  | 黄桂泉
2017-03-15 | 23:30 | A-9000 | 17003250 | 62 | PASS | 20 | 99.28 | PASS | PASS | 6B | PASS | PASS | PASS | 5级 | 微量 |  | 有残 | PASS | PASS |  | 黄桂泉
2017-03-16 | 9:30 | A-9060A金 像 | 17003285 | 11.8 | PASS | 20 | 99.62 | PASS | PASS | 6B | PASS | PASS | PASS | 7级残 | 微量 |  | 严残 | PASS | PASS | PASS | 李建丽
2017-03-16 | 9:30 | A-9000 | 17003282 | 66 | PASS | 20 | 99.75 | PASS | PASS |  | PASS |  |  | 6级 | 微量 |  | 少量多 | PASS | PASS |  | 李建丽
2017-03-16 | 10:30 | A-9060C有 色 | 17003284 | 11.8 | PASS | 20 | 99.94 | PASS | PASS | <6B | PASS | PASS | PASS | 6级残 | 微量 |  | 有残 | PASS | PASS | PASS | 李小娟
2017-03-16 | 10:30 | A-9060A金 像 | 17003286 | 11.5 | PASS | 20 | 99.46 | PASS | PASS | <6B | PASS | PASS | PASS | 6级 | 微量 |  | 严残 | PASS | PASS | PASS | 李小娟
2017-03-16 | 13:30 | A-9000 | 17003326 | 66 | PASS | 20 | 99.86 | PASS | PASS |  | PASS |  |  | 6级 | 微量 |  | 少量 | PASS | PASS |  | 李建丽
2017-03-16 | 13:30 | A-9000 | 17003283 | 65 | PASS | 20 | 99.9 | PASS | PASS |  | PASS |  |  | 6级 | 微量 |  | 少量多 | PASS | PASS |  | 李建丽
2017-03-16 | 17:30 | A-9000 | 17003327 | 67 | PASS | 20 | 99.61 | PASS | PASS |  | PASS |  |  | 6级 | 微量 |  | 有残 | PASS | PASS |  | 黄桂泉
2017-03-16 | 19:30 | A-9060C深蓝 | 17003328 | 11.7 | PASS | 20 | 99.71 | PASS | PASS | <6B | PASS | PASS | PASS | 6级残 | 微量 |  | 严残 | PASS | PASS | PASS | 黄桂泉
2017-03-16 | 21:00 | A-9060A金 像 | 17003330 | 11.5 |  | 20 | 99.66 | PASS | PASS | <6B | PASS | PASS | PASS | 6级 | 微量 |  | 严残 | PASS | PASS |  | 黄桂泉
2017-03-16 | 22:30 | A-9000 | 17003356 | 11.6 | PASS | 20 | 99.84 | PASS | PASS |  | PASS |  |  | 6级 | 微量 |  | 少量多 | PASS | PASS |  | 黄桂泉
2017-03-16 | 23:30 | A-9060C深蓝 | 17003329 | 11.6 | PASS | 20 | 99.88 | PASS | PASS | <6B | PASS |  |  | 6级 | 微量 |  | 严残 | PASS | PASS |  | 黄桂泉
2017-03-17 | 8:00 | A-9060C有 色 | 17003358 | 11.5 | PASS | 20 | 99.67 | PASS | PASS | 6B | PASS | PASS | PASS | 7级残 | 微量 |  | 严残 | PASS | PASS | PASS | 李建丽
2017-03-17 | 9:30 | A-9060C深蓝 | 17003359 | 11.9 | PASS | 20 | 99.9 | PASS | PASS | 6B | PASS | PASS | PASS | 7级残 | 微量 |  | 严残 | PASS | PASS | PASS | 李建丽
2017-03-17 | 11:30 | A-9000 | 17003357 | 64 | PASS | 20 | 99.68 | PASS | PASS |  | PASS |  |  | 7级 | 微量 |  | 少量 | PASS | PASS |  | 李小娟
2017-03-17 | 13:30 | A-9000 | 17003391 | 67 | PASS | 20 | 99.63 | PASS | PASS |  | PASS |  |  | 6级残 | 微量 |  | 少量多 | PASS | PASS |  | 李建丽
2017-03-17 | 13:30 | A-9060A金像 | 17003360 | 11.8 | PASS | 20 | 99.78 | PASS | PASS | <6B | PASS | PASS | PASS | 6级 | 微量 |  | 严残 | PASS | PASS | PASS | 李小娟
2017-03-17 | 14:30 | A-9060C01试样 | 17003394 | 98S | PASS | 20 | 99.63 | PASS | PASS | <6B | PASS | PASS | PASS | 6级残 | 微量 |  | 严残 | PASS | PASS | PASS | 李小娟
2017-03-17 | 17:30 | A-9000 | 17003392 | 66 | PASS | 20 | 99.23 | PASS | PASS |  | PASS |  |  | 6级 | 微量 |  | 少量多 | PASS | PASS |  | 黄桂泉
2017-03-17 | 18:00 | A-9060C崇达 | 17003395 | 11.3 | PASS | 20 | 99.46 | PASS | PASS | <6B | PASS | PASS | PASS | 7级 | 微量 |  | 严残 | PASS | PASS |  | 黄桂泉
2017-03-17 | 19:30 | A-9000A10 | 17003393 | 47 | PASS | 20 | 99.51 | PASS | PASS |  | PASS |  |  | 7级 | 微量 |  | 严残 | PASS | PASS |  | 黄桂泉
2017-03-17 | 19:30 | A-9060A01 | 17003396 | 11 |  | 20 | 99.88 | PASS | PASS | 6B | PASS | PASS | PASS | 7级残 | 微量 |  | 严残 | PASS | PASS |  | 谭娇娇
2017-03-17 | 20:30 | A-9000 | 17003392 | 65 | PASS | 20 | 99.78 | PASS | PASS |  | PASS |  |  | 6级 | 微量 |  | 少量多 | PASS | PASS |  | 谭娇娇
2017-03-18 | 8:00 | A-9060C崇达 | 17003426 | 11 | PASS | 20 | 99.78 | PASS | PASS |  | PASS | PASS | PASS | 6级 | 微量 |  |  | PASS | PASS | PASS | 李小娟
2017-03-18 | 9:30 | A-9000 | 17003424 | 60 | PASS | 20 | 99.23 | PASS | PASS |  | PASS |  |  | 6级 | 微量 |  |  | PASS | PASS |  | 李小娟
2017-03-18 | 9:30 | A-9060C崇达 | 17003427 | 11.8 | PASS | 20 | 99.46 | PASS | PASS |  | PASS | PASS | PASS | 6级残 | 微量 |  |  | PASS | PASS | PASS | 李小娟
2017-03-18 | 9:30 | A-9060A01 | 17003428 | 11.3 |  | 20 | 99.23 | PASS | PASS |  | PASS | PASS | PASS | 6级残 | 微量 |  |  | PASS | PASS | PASS | 李小娟
2017-03-18 | 11:30 | A-9000A10 | 17003425 | 49 | PASS | 20 | 99.04 | PASS | PASS |  | PASS |  |  | 7级 | 微量 |  |  | PASS | PASS |  | 李小娟
2017-03-18 | 13:30 | A-9000 | 17003461 | 65 | PASS | 20 | 99.75 | PASS | PASS |  | PASS |  |  | 6级 | 微量 |  |  | PASS | PASS |  | 李小娟
2017-03-18 | 17:30 | A-9000 | 17003423 | 63 | PASS | 20 | 99.74 | PASS | PASS |  | PASS |  |  | 7级残 | 微量 |  |  | PASS | PASS |  | 黄桂泉
2017-03-18 | 19:30 | A-9060C01试样 | 17003463 | 92'' | PASS | 20 | 99.65 | PASS | PASS | 6B | PASS | PASS | PASS | 6级残 | 微量 |  |  | PASS | PASS |  | 黄桂泉
2017-03-18 | 19:30 | A-9060C01 | 17003464 | 96" | PASS | 20 | 99.81 | PASS | PASS | 6B | PASS | PASS | PASS | 6级 | 微量 |  |  | PASS | PASS |  | 黄桂泉
2017-03-18 | 19:30 | A-9000 | 17003462 | 64 | PASS | 20 | 99.61 | PASS | PASS |  | PASS |  |  | 6级 | 微量 |  |  | PASS | PASS |  | 黄桂泉
2017-03-18 | 21:00 | A-9060A01 | 17003465 | 11.5 |  | 20 | 99.78 | PASS | PASS | 6B | PASS | PASS | PASS | 6级 | 微量 |  |  | PASS | PASS | PASS | 黄桂泉
2017-03-20 | 8:00 | A-9060A01 | 17003496 | 11.6 |  | 20 | 99.8 | PASS | PASS | <6B | PASS | PASS | PASS | 7级残 | 微量 |  |  | PASS | PASS | PASS | 黄桂泉
2017-03-20 | 9:30 | A-9060C深蓝 | 17003495 | 11.5 | PASS | 17.5 | 99.93 | PASS | PASS | <6B | PASS | PASS | PASS | 5级 | 微量 |  |  | PASS | PASS | PASS | 黄桂泉
2017-03-20 | 9:30 | A-9060C深蓝 | 17003494 | 11.5 | PASS | 17.5 | 99.88 | PASS | PASS | <6B | PASS | PASS | PASS | 5级 | 微量 |  |  | PASS | PASS | PASS | 黄桂泉
2017-03-20 | 10:30 | A-9000 | 17003492 | 68 | PASS | 20 | 99.76 | PASS | PASS |  | PASS |  |  | 7级 | 微量 |  |  | PASS | PASS |  | 李小娟
2017-03-20 | 17:30 | A-9060 40PS华东办 | 17003519 | 42 | PASS | 20 | 99.81 | PASS | PASS |  | PASS |  |  | 7级 | 微量 |  |  | PASS | PASS |  | 李建丽
2017-03-20 | 17:30 | A-9060A金像 | 17003525 | 11.6 |  | 20 | 99.61 | PASS | PASS | <6B | PASS | PASS | PASS | 7级 | 微量 |  |  | PASS | PASS |  | 李建丽
2017-03-20 | 19:00 | A-9060A01 | 17003527 | 11.2 |  | 20 | 99.31 | PASS | PASS | <6B | PASS | PASS | PASS | 7级 | 微量 |  |  | PASS | PASS |  | 周菊明
2017-03-20 | 19:00 | A-9000 | 17003523 | 66 | PASS | 20 | 99.47 | PASS | PASS |  | PASS |  |  | 7级 | 微量 |  |  | PASS | PASS |  | 周菊明
2017-03-20 | 20:30 | A-9060A金像 | 17003526 | 11.9 |  | 20 | 99.37 | PASS | PASS | <6B | PASS | PASS | PASS | 6级 | 微量 |  |  | PASS | PASS |  | 周菊明
2017-03-20 | 23:00 | A-9000 | 17003524 | 66 | PASS | 20 | 99.37 | PASS | PASS |  | PASS |  |  | 7级 | 微量 |  |  | PASS | PASS |  | 周菊明
2017/3//21 | 8:00 | A-9060A01 | 17003528 | 12 |  | 20 | 99.61 | PASS | PASS | 6B | PASS | PASS | PASS | 6级 | 微量 |  |  | PASS | PASS |  | 周菊明
2017/3//21 | 8:00 | A-9000 | 17003556 | 68 | PASS | 20 | 99.82 | PASS | PASS | 6B | PASS |  |  | 7级 | 微量 |  |  | PASS | PASS |  | 周菊明
2017/3//21 | 9:30 | A-9060C深蓝 | 17003558 | 10.4 | PASS | 20 | 99.65 | PASS | PASS | 6B | PASS | PASS | PASS | 7级 | 微量 |  |  | PASS | PASS |  | 黄桂泉
2017/3//21 | 9:30 | A-9060A上海美维 | 17003561 | 11.4 | PASS | 20 | 99.27 | PASS | PASS | 6B | PASS | PASS | PASS | 7级 | 微量 |  |  | PASS | PASS |  | 黄桂泉
2017/3//21 | 9:30 | A-9060C深蓝 | 17003560 | 11.2 | PASS | 20 | 99.84 | PASS | PASS | 6B | PASS | PASS | PASS | 6级 | 微量 |  |  | PASS | PASS |  | 黄桂泉
2017/3//21 | 10:30 | A-9060C深蓝 | 17003559 | 11 | PASS | 20 | 99.82 | PASS | PASS | 6B | PASS | PASS | PASS | 6级 | 微量 |  |  | PASS | PASS |  | 黄桂泉
2017/3//21 | 10:30 | A-9000 | 17003557 | 63 | PASS | 20 | 99.67 | PASS | PASS |  | PASS |  |  | 8级残 | 微量 |  |  | PASS | PASS |  | 黄桂泉
2017/3//21 | 17:30 | A-9000 | 17003587 | 65 | PASS | 20 | 99.63 | PASS | PASS |  | PASS |  |  | 7级 | 微量 |  |  | PASS | PASS |  | 李建丽
2017/3//21 | 19:30 | A-9060C崇达 | 17003590 | 11.7 | PASS | 20 | 99.78 | PASS | PASS | <6B | PASS | PASS | PASS | 7级 | 微量 |  |  | PASS | PASS | PASS | 李建丽
2017/3//21 | 19:30 | A-9060C崇达 | 17003589 | 11.7 | PASS | 20 | 99.78 | PASS | PASS | <6B | PASS | PASS | PASS | 7级 | 微量 |  |  | PASS | PASS | PASS | 李建丽
2017/3//21 | 19:30 | A-9000 | 17003586 | 67 | PASS | 20 | 99.23 | PASS | PASS |  | PASS |  |  | 7级 | 微量 |  |  | PASS | PASS |  | 李建丽
2017/3//21 | 22:30 | A-9060C03试样 | 17003591 | 19.3 | 浅了 | 20 | 96.7 | PASS | PASS | <6B | PASS | PASS | PASS | 9级残 | 微量 |  |  | PASS | PASS | PASS | 李小娟
2017/3//21 | 23:30 | A-9000B1 | 17003619 | 65 | PASS | 20 | 99.34 | PASS | PASS |  | PASS |  |  | 9级 | 微量 |  |  | PASS | PASS |  | 李小娟
2017/3//21 | 23:30 | A-9060B深蓝 | 17003588 | 20 | 深了 | 20 | 99.45 | PASS | PASS |  | PASS | PASS | PASS | 8级 | 微量 |  |  | PASS | PASS | PASS | 李小娟
2017-03-22 | 8:00 | A-9060A金 像 | 17003623 | 11.8 |  | 20 | 99.51 | PASS | PASS | 6B | PASS | PASS | PASS | 6级 | 微量 |  |  | PASS | PASS |  | 黄桂泉
2017-03-22 | 8:00 | A-9000B1 | 17003618 | 65 | PASS | 20 | 99.67 | PASS | PASS |  | PASS |  |  | 9级残 | 微量 |  |  | PASS | PASS |  | 黄桂泉
2017-03-22 | 10:30 | A-9060C崇达 | 17003621 | 11.5 | PASS | 20 | 99.67 | PASS | PASS | 6B | PASS | PASS | PASS | 7级 | 微量 |  |  | PASS | PASS |  | 谭娇娇
2017-03-22 | 10:30 | A-9060C崇达 | 17003622 | 11.7 | PASS | 20 | 99.81 | PASS | PASS | 6B | PASS | PASS | PASS | 7级 | 微量 |  |  | PASS | PASS |  | 谭娇娇
2017-03-22 | 14:30 | A-9060B深蓝 | 17003620 | 20 | 浅了 | 20 | 99.84 | PASS | PASS |  | PASS | PASS | PASS | 8级 | 微量 |  |  | PASS | PASS |  | 谭娇娇
2017-03-22 | 14:30 | A-9000 | 17003651 | 65 | PASS | 20 | 99.57 | PASS | PASS |  | PASS |  |  | 6级 | 微量 |  |  | PASS | PASS |  | 谭娇娇
2017-03-22 | 15:30 | A-9060A01 | 17003652 | 11.6 |  | 20 | 99.57 | PASS | PASS | 6B | PASS | PASS | PASS | 7级 | 微量 |  |  | PASS | PASS |  | 谭娇娇
2017-03-22 | 19:30 | A-9000 | 17003650 | 66 | PASS | 有杂质 | 99.67 | PASS | PASS |  | PASS |  |  | 7级 | 微量 |  |  | PASS | PASS |  | 李小娟
2017-03-22 | 19:30 | A-9060C崇达 | 17003653 | 11.8 | PASS | 20 | 99.63 | PASS | PASS | <6B | PASS | PASS | PASS | 6级 | 微量 |  |  | PASS | PASS | PASS | 李小娟
2017-03-22 | 21:30 | A-9060C有色 | 17003654 | 11.8 | PASS | 20 | 99.85 | PASS | PASS | <6B | PASS | PASS | PASS | 6级残 | 微量 |  |  | PASS | PASS | PASS | 李小娟
2017-03-22 | 22:30 | A-9000 | 17003682 | 66 | PASS | 20 | 99.75 | PASS | PASS |  | PASS |  |  | 7级残 | 微量 |  |  | PASS | PASS |  | 李建丽
2017-03-23 | 9:30 | A-9000 | 17003681 | 62 | PASS | 20 | 99.74 | PASS | PASS |  | PASS |  |  | 7级残 | 微量 |  |  | PASS | PASS |  | 李建丽
2017-03-23 | 10:30 | A-9060C有色试样 | 17003684 | 12 | PASS | 20 | 99.58 | PASS | PASS | <6B | PASS | PASS | PASS | 6级 | 微量 |  |  | PASS | PASS |  | 李建丽
2017-03-23 | 10:30 | A-9060A01 | 17003685 | 11.6 |  | 20 | 99.58 | PASS | PASS | <6B | PASS | PASS |  | 6级 | 微量 |  |  | PASS | PASS |  | 李建丽
2017-03-23 | 10:30 | A-9060C01试样 | 17003683 | 98" | PASS | 20 | 99.17 | PASS | PASS | <6B | PASS | PASS | PASS | 6级 | 微量 |  |  | PASS | PASS |  | 李建丽
2017-03-23 | 11:30 | A-9060A02 | 17003721 | 11.5 | PASS | 20 | 99.34 | PASS | PASS | <6B | PASS | PASS | PASS | 7级 | 微量 |  |  | PASS | PASS |  | 周菊明
2017-03-23 | 14:30 | A-9060A01 | 17003724 | 11.3 |  | 20 | 99.45 | PASS | PASS | <6B | PASS | PASS | PASS | 7级 | 微量 |  |  | PASS | PASS |  | 谭娇娇
2017-03-23 | 19:00 | A-9060C深蓝 | 17003726 | 11.7 | PASS | 20 | 99.86 | PASS | PASS | <6B | PASS | PASS | PASS | 6级 | 微量 |  |  | PASS | PASS | PASS | 李小娟
2017-03-23 | 19:00 | A-9000 | 17003722 | 67 | PASS | 25 | 99.65 | PASS | PASS |  | PASS |  |  | 7级 | 微量 |  |  | PASS | PASS |  | 李小娟
2017-03-23 | 21:00 | A-9060C01 | 17003725 | 92S | PASS | 17.5 | 99.91 | PASS | PASS | <6B | PASS | PASS | PASS | 6级 | 微量 |  |  | PASS | PASS | PASS | 李建丽
2017-03-23 | 23:00 | A-9000 | 17003723 | 67 | PASS | 20 | 99.65 | PASS | PASS |  | PASS |  |  | 7级 | 微量 |  |  | PASS | PASS |  | 李小娟
2017-03-24 | 8:00 | A-9000 | 17003754 | 67 | PASS | 20 | 99.57 | PASS | PASS |  | PASS |  |  | 7级 | 微量 |  |  | PASS | PASS |  | 李建丽
2017-03-24 | 8:00 | A-9060C01 | 17003756 | 97'' | PASS | 20 | 99.67 | PASS | PASS | 6B | PASS | PASS | PASS | 7级 | 微量 |  |  | PASS | PASS |  | 谭娇娇
2017-03-24 | 9:30 | A-9060C01 | 17003757 | 12 | PASS | 20 | 99.84 | PASS | PASS | 6B | PASS | PASS | PASS | 7级 | 微量 |  |  | PASS | PASS |  | 谭娇娇
2017-03-24 | 9:30 | A-9060 40PS华东办 | 17003755 | 39 | PASS | 20 | 99.66 | PASS | PASS |  | PASS |  |  | 7级 | 微量 |  |  | PASS | PASS |  | 谭娇娇
2017-03-24 | 9:30 | A-9060A01 | 17003758 | 11.5 |  | 20 | 99.84 | PASS | PASS | 6B | PASS | PASS | PASS | 7级 | 微量 |  |  | PASS | PASS |  | 谭娇娇
2017-03-24 | 13:30 | A-9060C01试样 | 17003788 | 95" | PASS | 20 | 99.54 | PASS | PASS | <6B | PASS | PASS | PASS | 7级残 | 微量 |  |  | PASS | PASS |  | 谭娇娇
2017-03-24 | 14:30 | A-9060C01试样 | 17003787 | 96" | PASS | 20 | 99.65 | PASS | PASS | <6B | PASS | PASS | PASS | 7级 | 微量 |  |  | PASS | PASS |  | 李建丽
2017-03-24 | 17:30 | A-9060A01 | 17003786 | 11.7 | PASS | 20 | 99.52 | PASS | PASS | <6B | PASS | PASS | PASS | 6级 | 微量 |  |  | PASS | PASS | PASS | 李小娟
2017-03-24 | 19:30 | A-9000 | 17003783 | 63 | PASS | 20 | 99.76 | PASS | PASS |  | PASS |  |  | 7级 | 微量 |  |  | PASS | PASS |  | 李建丽
2017-03-24 | 21:00 | A-9060B深蓝 | 17003785 | 21.7 | 深了 | 20 | 99.45 | PASS | PASS | 3B | PASS | PASS | PASS | 7级 | 微量 |  |  | PASS | PASS |  | 李建丽
2017-03-24 | 23:00 | A-9000 | 17003784 | 65 | PASS | 20 | 99.69 | PASS | PASS |  | PASS |  |  | 6级 | 微量 |  |  | PASS | PASS |  | 李建丽
2017-03-25 | 9:00 | A-9000B1 | 17003816 | 64 | PASS | 20 | 99.51 | PASS | PASS |  | PASS |  |  | 9级 | 微量 |  |  | PASS | PASS |  | 谭娇娇
2017-03-25 | 9:00 | A-9060A01 | 17003821 | 11.5 |  | 20 | 99.24 | PASS | PASS | <6B | PASS | PASS | PASS | 5级 | 微量 |  |  | PASS | PASS | PASS | 谭娇娇
2017-03-25 | 10:30 | A-9060C深蓝 | 17003820 | 11.6 | PASS | 20 | 99.23 | PASS | PASS | <6B | PASS | PASS | PASS | 6级 | 微量 |  |  | PASS | PASS | PASS | 黄桂泉
2017-03-25 | 10:30 | A-9000B1 | 17003817 | 66 | PASS | 20 | 99.44 | PASS | PASS |  | PASS |  |  | 7级 | 微量 |  |  | PASS | PASS |  | 黄桂泉
2017-03-25 | 10:30 | A-9060B深蓝 | 17003818 | 20 | PASS | 20 | 99.47 | PASS | PASS | 4B | PASS | PASS | PASS | 6级 | 微量 |  |  | PASS | PASS | PASS | 黄桂泉
2017-03-25 | 12:00 | A-9060C深蓝 | 17003819 | 11.5 | PASS | 20 | 99.54 | PASS | PASS | <6B | PASS | PASS | PASS | 7级 | 微量 |  |  | PASS | PASS |  | 谭娇娇
2017-03-25 | 14:30 | A-9000 | 17003863 | 66 | PASS | 20 | 99.68 | PASS | PASS |  | PASS |  |  | 7级 | 微量 |  |  | PASS | PASS |  | 黄桂泉
2017-03-25 | 15:30 | A-9060A01 | 17003864 | 11.5 | PASS | 20 | 99.67 | PASS | PASS | <6B | PASS | PASS | PASS | 7级 | 微量 |  |  | PASS | PASS | PASS | 黄桂泉
2017-03-25 | 19:30 | A-9000 | 17003862 | 66 | PASS | 20 | 99.84 | PASS | PASS |  | PASS |  |  | 6级 | 微量 |  |  | PASS | PASS |  | 李建丽
2017-03-25 | 19:30 | A-9060C01 | 17003866 | 92S | PASS | 20 | 99.83 | PASS | PASS | <6B | PASS | PASS | PASS | 6级 | 微量 |  |  | PASS | PASS | PASS | 李建丽
2017-03-25 | 21:00 | A-9060C01试样 | 17003865 | 97S | PASS | 20 | 99.86 | PASS | PASS | <6B | PASS | PASS | PASS | 6级 | 微量 |  |  | PASS | PASS | PASS | 李建丽
2017-03-25 | 23:00 | A-9000 | 17003895 | 66 | PASS | 20 | 99.45 | PASS | PASS |  | PASS |  |  | 6级 | 微量 |  |  | PASS | PASS | PASS | 李小娟
2017-03-27 | 9:30 | A-9000 | 17003894 | 67 | PASS | 20 | 99.76 | PASS | PASS |  | PASS |  |  | 6级 | 微量 |  |  | PASS | PASS |  | 谭娇娇
2017-03-27 | 10:30 | A-9060C有色 | 17003896 | 11.8 | PASS | 20 | 99.86 | PASS | PASS | 6B | PASS | PASS | PASS | 6级 | 微量 |  |  | PASS | PASS | PASS | 李建丽
2017-03-27 | 10:30 | A-9060A金 像 | 17003898 | 11.8 |  | 20 | 99.73 | PASS | PASS | <6B | PASS | PASS | PASS | 7级残 | 微量 |  |  | PASS | PASS | PASS | 李建丽
2017-03-27 | 11:30 | A-9060C有 色 | 17003897 | 11.6 | PASS | 20 | 99.86 | PASS | PASS | 6B | PASS | PASS | PASS | 6级 | 微量 |  |  | PASS | PASS | PASS | 李小娟
2017-03-27 | 15:30 | A-9000 | 17003934 | 66 | PASS | 20 | 99.73 | PASS | PASS |  | PASS |  |  | 6级 | 微量 |  |  | PASS | PASS |  | 李建丽
2017-03-27 | 19:00 | A-9060C崇达 | 17003937 | 11.5 | PASS | 20 | 99.57 | PASS | PASS | <6B | PASS | PASS | PASS | 6级 | 微量 |  |  | PASS | PASS |  | 黄桂泉
2017-03-27 | 20:00 | A-9000 | 17003933 | 62 | PASS | 20 | 99.34 | PASS | PASS |  | PASS |  |  | 6级 | 微量 |  |  | PASS | PASS |  | 周菊明
2017-03-27 | 20:30 | A-9060A上海美维 | 17003935 | 11.5 | PASS | 20 | 99.38 | PASS | PASS | 6B | PASS | PASS | PASS | 6级 | 微量 |  |  | PASS | PASS |  | 周菊明
2017-03-27 | 22:30 | A-9060A01 | 17003936 | 11.4 | PASS | 20 | 99.58 | PASS | PASS | <6B | PASS | PASS | PASS | 6级 | 微量 |  |  | PASS | PASS |  | 黄桂泉
2017-03-27 | 23:30 | A-9060C崇达 | 17003938 | 11.2 | PASS | 20 | 99.68 | PASS | PASS | <6B | PASS | PASS | PASS | 6级残 | 微量 |  |  | PASS | PASS |  | 黄桂泉
2017-03-28 | 8:00 | A-9060C有 色 | 17003968 | 11.8 | PASS | 20 | 99.75 | PASS | PASS | <6B | PASS | PASS | PASS | 6级残 | 微量 |  |  | PASS | PASS | PASS | 李小娟
2017-03-28 | 9:30 | A-9060C有 色 | 17003969 | 11.6 | PASS | 20 | 99.45 | PASS | PASS | <6B | PASS | PASS | PASS | 6级残 | 微量 |  |  | PASS | PASS | PASS | 谭娇娇
2017-03-28 | 9:30 | A-9000 | 17003967 | 67 | PASS | 20 | 99.69 | PASS | PASS |  | PASS |  |  | 5级 | 微量 |  |  | PASS | PASS |  | 谭娇娇
2017-03-28 | 10:30 | A-9000 | 17003966 | 67 | PASS | 20 | 99.65 | PASS | PASS |  | PASS |  |  | 5级 | 微量 |  |  | PASS | PASS |  | 谭娇娇
2017-03-28 | 10:30 | A-9060A01 | 17003970 | 11.6 |  | 20 | 99.78 | PASS | PASS | <6B | PASS | PASS | PASS | 7级 | 微量 |  |  | PASS | PASS |  | 谭娇娇
2017-03-28 | 17:30 | A-9060A01 | 17004008 | 11.1 |  | 20 | 99.58 | PASS | PASS | <6B | PASS | PASS | PASS | 7级 | 微量 |  |  | PASS | PASS |  | 周菊明
2017-03-28 | 19:00 | A-9060C崇达 | 17004011 | 11.5 | PASS | 20 | 99.58 | PASS | PASS | <6B | PASS | PASS | PASS | 6级 | 微量 |  |  | PASS | PASS |  | 周菊明
2017-03-28 | 20:00 | A-9060C崇达 | 17004010 | 11.5 | PASS | 20 | 99.87 | PASS | PASS | <6B | PASS | PASS | PASS | 6级 | 微量 |  |  | PASS | PASS |  | 周菊明
2017-03-28 | 22:00 | A-9060A01 | 17004009 | 11.4 |  | 20 | 99.39 | PASS | PASS | <6B | PASS | PASS | PASS | 6级 | 微量 |  |  | PASS | PASS |  | 黄桂泉
2017-03-28 | 23:30 | A-9000 | 17004004 | 67 | PASS | 20 | 99.64 | PASS | PASS |  | PASS |  |  | 6级 | 微量 |  |  |  | PASS |  | 周菊明
2017-03-29 | 8:00 | A-9060C崇达 | 17004043 | 11.5 | PASS | 20 | 99.84 | PASS | PASS | <6B | PASS | PASS | PASS | 6级 | 微量 |  |  | PASS | PASS | PASS | 谭娇娇
2017/2/29 | 9:30 | A-9060A01 | 17004045 | 11.1 |  | 20 | 99.51 | PASS | PASS | <6B | PASS | PASS | PASS | 7级残 | 微量 |  |  | PASS | PASS | PASS | 李建丽
2017/2/29 | 9:30 | A-9060A01 | 17004046 | 11.6 |  | 20 | 99.76 | PASS | PASS | <6B | PASS | PASS | PASS | 7级残 | 微量 |  |  | PASS | PASS | PASS | 李建丽
2017/2/29 | 10:30 | A-9060A10 | 17004007 | 49 | PASS | 20 | 99.39 | PASS | PASS |  | PASS |  |  | 6级残 | 微量 |  |  | PASS | PASS |  | 李建丽
2017/2/29 | 10:30 | A-9060C深蓝 | 17004044 | 11.8 | PASS | 20 | 99.64 | PASS | PASS | 6B | PASS | PASS | PASS | 6级 | 微量 |  |  | PASS | PASS | PASS | 谭娇娇
2017/2/29 | 13:30 | A-9000 | 17004005 | 66 | PASS | 20 | 99.76 | PASS | PASS |  | PASS |  |  | 5级 | 微量 |  |  | PASS | PASS |  | 李建丽
2017/2/29 | 14:30 | A-9060A02有色 | 17004073 | 11.8 | PASS | 20 | 99.86 | PASS | PASS | 5B | PASS | PASS | PASS | 7级残 | 微量 |  |  | PASS | PASS | PASS | 李建丽
2017/2/29 | 17:30 | A-9000 | 17004076 | 66 | PASS | 20 | 99.58 | PASS | PASS |  | PASS |  |  | 6级 | 微量 |  |  | PASS | PASS |  | 周菊明
2017/2/29 | 17:30 | A-9060{10} | 17004006 | 11.3 | PASS | 20 | 99.47 | PASS | PASS |  | PASS |  |  | 7级 | 微量 |  |  | PASS | PASS |  | 周菊明
2017/2/29 | 19:00 | A-9060A01 | 17004080 | 11 | PASS | 20 | 99.67 | PASS | PASS | <6B | PASS | PASS | PASS | 6级 | 微量 |  |  | PASS | PASS | PASS | 周菊明
2017/2/29 | 22:00 | A-9060C深蓝 | 17004082 | 11.6 | PASS | 20 | 99.34 | PASS | PASS | <6B | PASS | PASS | PASS | 5级 | 微量 |  |  | PASS | PASS | PASS | 黄桂泉
2017/2/29 | 23:30 | A-9060C深蓝 | 17004081 | 11.6 | PASS | 20 | 99.42 | PASS | PASS | <6B | PASS | PASS | PASS | 5级 | 微量 |  |  | PASS | PASS | PASS | 黄桂泉
2017/2/29 | 23:30 | A-9000 | 17004077 | 66 | PASS | 20 | 99.57 | PASS | PASS |  | PASS |  |  | 6级 | 微量 |  |  | PASS | PASS |  | 黄桂泉
2017-03-30 | 8:00 | A-9060A01 | 17004079 | 11.5 | PASS | 20 | 99.67 | PASS | PASS | <6B | PASS | PASS | PASS | 7级残 | 微量 |  |  | PASS | PASS | PASS | 李建丽
2017-03-30 | 9:30 | A-9060A金像 | 17004116 | 11.8 |  | 20 | 99.78 | PASS | PASS | 6B | PASS | PASS | PASS | 6级 | 微量 |  |  | PASS | PASS | PASS | 李建丽
2017-03-30 | 9:30 | A-9060C有 色 | 17004115 | 11.1 | PASS | 20 | 99.92 | PASS | PASS | <6B | PASS | PASS | PASS | 6级残 | 微量 |  |  | PASS | PASS | PASS | 李建丽
2017-03-30 | 9:30 | A-9060A金 像 | 17004117 | 11.1 |  | 20 | 99.86 | PASS | PASS | 6B | PASS | PASS | PASS | 6级 | 微量 |  |  | PASS | PASS | PASS | 李建丽
2017-03-30 | 13:30 | A-9060A上海美 | 17004078 | 11.8 | PASS | 20 | 99.86 | PASS | PASS | 6B | PASS |  |  | 6级 | 微量 |  |  | PASS | PASS | PASS | 李小娟
2017-03-30 | 13:30 | A-9000 | 17004113 | 61 | PASS | 20 | 99.75 | PASS | PASS |  | PASS |  |  | 5级 | 微量 |  |  | PASS | PASS |  | 李小娟
2017-03-30 | 17:30 | A-9000 | 17004152 | 65 | PASS | 20 | 99.62 | PASS | PASS |  | PASS |  |  | 6级残 | 微量 |  |  | PASS | PASS |  | 黄桂泉
2017-03-30 | 17:30 | A-9060A01 | 17004155 | 11.6 |  | 20 | 99.37 | PASS | PASS | 6B | PASS | PASS | PASS | 5级 | 微量 |  |  | PASS | PASS | PASS | 黄桂泉
2017-03-30 | 19:30 | A-9060A01 | 17004156 | 11.2 |  | 20 | 99.64 | PASS | PASS | <6B | PASS | PASS | PASS | 5级 | 微量 |  |  | PASS | PASS | PASS | 黄桂泉
2017-03-30 | 20:30 | A-9060C01 | 17004158 | 10.5 | PASS | 20 | 99.58 | PASS | PASS | <6B | PASS | PASS | PASS | 5级 | 微量 |  |  | PASS | PASS | PASS | 周菊明
2017-03-30 | 22:00 | A-9060B深蓝 | 17004154 | 20 | PASS | 20 | 99.17 | PASS | PASS | 4B | PASS | PASS | PASS | 6级 | 微量 |  |  | PASS | PASS | PASS | 周菊明
2017-03-30 | 22:30 | A-9000 | 17004153 | 68 | PASS | 20 | 99.57 | PASS | PASS |  | PASS |  |  | 6级 | 微量 |  |  | PASS | PASS |  | 周菊明
2017-03-30 | 22:30 | A-9060C01 | 17004157 | 98" | PASS | 20 | 99.49 | PASS | PASS | <6B | PASS | PASS | PASS | 5级 | 微量 |  |  | PASS | PASS | PASS | 黄桂泉
2017-03-31 | 10:30 | A-9060A金像 | 17004195 | 11 |  | 20 | 99.92 | PASS | PASS | <6B | PASS | PASS | PASS | 6级残 | 微量 |  |  | PASS | PASS | PASS | 谭娇娇
2017-03-31 | 10:30 | A-9060A金像 | 17004194 | 11.4 |  | 20 | 99.92 | PASS | PASS | <6B | PASS | PASS | PASS | 6级残 | 微量 |  |  | PASS | PASS | PASS | 谭娇娇
2017-03-31 | 10:30 | A-9000高粘度 | 17004191 | 113 | PASS | 20 | 99.05 | PASS | PASS |  |  |  |  | 5级 | 微量 |  |  | PASS | PASS |  | 李小娟
2017-03-31 | 11:00 | A-9060C01 | 17004192 | 98" | PASS | 20 | 99.86 | PASS | PASS | <6B | PASS | PASS | PASS | 5级 | 微量 |  |  | PASS | PASS | PASS | 李小娟
2017-03-31 | 12:00 | A-9060C01 | 17004193 | 97S | PASS | 20 | 99.75 | PASS | PASS | 6B | PASS | PASS | PASS | 5级 | 微量 |  |  | PASS | PASS | PASS | 谭娇娇
2017-03-31 | 13:30 | A-9000 | 17004190 | 65 | PASS | 20 | 99.64 | PASS | PASS |  | PASS |  |  | 5级 | 微量 |  |  | PASS | PASS | PASS | 李小娟
2017-03-31 | 17:30 | A-9060A01 | 17004234 | 11.7 |  | 20 | 99.56 | PASS | PASS | <6B | PASS | PASS | PASS | 5级 | 微量 |  |  | PASS | PASS | PASS | 周菊明
2017-03-31 | 19:00 | A-9060C01 | 17004237 | 98" | PASS | 20 | 99.78 | PASS | PASS | <6B | PASS | PASS | PASS | 5级 | 微量 |  |  | PASS | PASS | PASS | 黄桂泉
2017-03-31 | 20:30 | A-9060C01 | 17004236 | 98" | PASS | 20 | 99.38 | PASS | PASS | <6B | PASS | PASS | PASS | 5级残 | 微量 |  |  | PASS | PASS | PASS | 黄桂泉
2017-03-31 | 20:30 | A-9000 | 17004232 | 65 | PASS | 20 | 99.59 | PASS | PASS |  | PASS |  |  | 5级残 | 微量 |  |  | PASS | PASS |  | 黄桂泉
2017-03-31 | 23:30 | A-9060B深蓝 | 17004233 | 18 | PASS | 20 | 99.85 | PASS | PASS | 3B | PASS | PASS | PASS | 5级 | 微量 |  |  | PASS | PASS | PASS | 黄桂泉
2017-03-31 | 23:30 | A-9060A01 | 17004235 | 11.8 |  | 20 | 99.47 | PASS | PASS | <6B | PASS | PASS | PASS | 5级 | 微量 |  |  | PASS | PASS |  | 黄桂泉
2017-04-01 | 8:00 | A-9000 | 17004231 | 66 | PASS | 20 | 99.63 | PASS | PASS |  | PASS |  |  | 5级 | 微量 |  |  | PASS | PASS |  | 谭娇娇
2017-04-01 | 9:30 | A-9000 | 17004266 | 66 |  | 20 | 99.91 | PASS | PASS |  | PASS |  |  | 6级残 | 微量 |  |  | PASS | PASS |  | 李建丽
2017-04-01 | 9:30 | A-9000 | 17004267 | 65 |  | 20 | 99.86 | PASS | PASS |  | PASS |  |  | 6级残 | 微量 |  |  | PASS | PASS |  | 李建丽
2017-04-01 | 9:30 | A-9060A金 像 | 17004271 | 11.8 |  | 20 | 99.9 | PASS | PASS | 6B | PASS | PASS | PASS | 7级残 | 微量 |  |  | PASS | PASS | PASS | 谭娇娇
2017-04-01 | 9:30 | A-9060C崇达 | 17004268 | 11.9 | PASS | 20 | 99.93 | PASS | PASS | 6B | PASS | PASS | PASS | 6级 | 微量 |  |  | PASS | PASS | PASS | 谭娇娇
2017-04-01 | 9:30 | A-9060A金 像 | 17004270 | 11.3 |  | 20 | 99.86 | PASS | PASS | 6B | PASS | PASS | PASS | 6级 | 微量 |  |  | PASS | PASS | PASS | 谭娇娇
2017-04-01 | 10:30 | A-9060C崇达 | 17004269 | 11.3 | PASS | 20 | 99.93 | PASS | PASS | <6B | PASS | PASS | PASS | 6级残 | 微量 |  |  | PASS | PASS | PASS | 李建丽
2017-04-01 | 14:30 | A-9060A01 | 17004303 | 11.6 | PASS | 20 | 99.56 | PASS | PASS | 6B | PASS | PASS | PASS | 6级残 | 微量 |  |  | PASS | PASS | PASS | 李小娟
2017-04-01 | 14:30 | A-9000 | 17004299 | 64 | PASS | 20 | 99.78 | PASS | PASS |  | PASS |  |  | 5级 | 微量 |  |  | PASS | PASS |  | 李小娟
2017-04-01 | 17:30 | A-9060A01 | 17004302 | 11.7 | PASS | 20 | 99.34 | PASS | PASS | <6B | PASS | PASS | PASS | 5级 | 微量 |  |  | PASS | PASS | PASS | 黄桂泉
2017-04-01 | 22:00 | A-9060C有色 | 17004304 | 11.5 | PASS | 20 | 99.37 | PASS | PASS | 6B | PASS | PASS | PASS | 5级 | 微量 |  |  | PASS | PASS | PASS | 黄桂泉
2017-04-01 | 24:00 | A-9060B深蓝 | 17004301 | 21 | PASS | 20 | 99.46 | PASS | PASS | 3B | PASS | PASS | PASS | 5级 | 微量 |  |  | PASS | PASS | PASS | 黄桂泉
2017-04-02 | 9:30 | A-9060C01试样 | 17004335 | 95" | PASS | 20 | 99.62 | PASS | PASS | <6B | PASS | PASS | PASS | 4级 | 微量 |  |  | PASS | PASS | PASS | 李小娟
2017-04-02 | 9:30 | A-9060C01 | 17004336 | 96S | PASS | 20 | 99.37 | PASS | PASS | <6B | PASS | PASS | PASS | 4级 | 微量 |  |  | PASS | PASS | PASS | 李小娟
2017-04-02 | 9:30 | A-9060C01 | 17004337 | 96S | PASS | 20 | 99.64 | PASS | PASS | <6B | PASS | PASS | PASS | 4级 | 微量 |  |  | PASS | PASS | PASS | 李小娟
2017-04-02 | 10:30 | A-9000 | 17004334 | 68 | PASS | 20 | 99.91 | PASS | PASS |  | PASS |  |  | 5级 | 微量 |  |  | PASS | PASS |  | 李建丽
2017-04-02 | 10:30 | A-9000 | 17004333 | 70 | PASS | 20 | 99.86 | PASS | PASS |  | PASS |  |  | 5级 | 微量 |  |  | PASS | PASS |  | 李建丽
2017-04-02 | 13:30 | A-9000 | 17004366 | 65 | PASS | 20 | 99.39 | PASS | PASS |  | PASS |  |  | 5级 | 微量 |  |  | PASS | PASS |  | 李建丽
2017-04-02 | 17:30 | A-9000 | 17004367 | 68 | PASS | 20 | 99.38 | PASS | PASS |  | PASS |  |  | 5级 | 微量 |  |  | PASS | PASS |  | 黄桂泉
2017-04-02 | 18:30 | A-9060C有色 | 17004370 | 11.5 | PASS | 20 | 99.61 | PASS | PASS | <6B | PASS | PASS | PASS | 5级残 | 微量 |  |  | PASS | PASS |  | 黄桂泉
2017-04-02 | 20:00 | A-9060C有色 | 17007371 | 96" | PASS | 20 | 99.57 | PASS | PASS | <6B | PASS | PASS | PASS | 5级残 | 微量 |  |  | PASS | PASS | PASS | 黄桂泉
2017-04-02 | 22:30 | A-9060C有色 | 17004369 | 11.5 | PASS | 20 | 99.38 | PASS | PASS | 6B | PASS | PASS | PASS | 5级 | 微量 |  |  | PASS | PASS | PASS | 黄桂泉
2017-04-02 | 23:00 | A-9060A02有色 | 17004368 | 11.5 | PASS | 20 | 99.44 | PASS | PASS | 4B | PASS | PASS | PASS | 5级 | 微量 |  |  | PASS | PASS | PASS | 黄桂泉
2017-04-05 | 8:00 | A-9000 | 17004397 | 66 | PASS | 20 | 99.75 | PASS | PASS |  | PASS | PASS |  | 6级残 | 微量 |  |  |  | PASS |  | 周菊明
2017-04-05 | 9:30 | A-9060A金 像 | 17004399 | 11.6 | PASS | 20 | 99.57 | PASS | PASS | <6B | PASS | PASS | PASS | 6级 | 微量 |  |  | PASS | PASS | PASS | 周菊明
2017-04-05 | 9:30 | A-9061A金 像 | 17004400 | 11.5 | PASS | 20 | 99.28 | PASS | PASS | <6B | PASS | PASS | PASS | 6级 | 微量 |  |  | PASS | PASS | PASS | 周菊明
2017-04-05 | 10:30 | A-9060C01 | 17004401 | 98" | PASS | 20 | 99.57 | PASS | PASS | <6B | PASS | PASS | PASS | 6级残 | 微量 |  |  | PASS | PASS | PASS | 周菊明
2017-04-05 | 13:30 | A-9000 | 17004427 | 62 | PASS | 20 | 99.62 | PASS | PASS |  | PASS |  |  | 6级 | 微量 |  |  | PASS | PASS |  | 黄桂泉
2017-04-05 | 13:30 | A-9060(10) | 17004398 | 11 | PASS | 20 | 99.45 | PASS | PASS |  | PASS |  |  | 7级 | 微量 |  |  | PASS | PASS |  | 黄桂泉
2017-04-05 | 20:00 | A-9000 | 17004428 | 68 | PASS | 20 | 99.75 | PASS | PASS |  | PASS |  |  | 6级 | 微量 |  |  | PASS | PASS |  | 李小娟
2017-04-05 | 20:00 | A-9060C有色 | 17004432 | 11.2 | PASS | 17.5 | 99.86 | PASS | PASS | <6B | PASS | PASS | PASS | 6级残 | 微量 |  |  | PASS | PASS | PASS | 李小娟
2017-04-05 | 23:00 | A-9060C崇达 | 17004431 | 11.8 | PASS | 20 | 99.68 | PASS | PASS | <6B | PASS | PASS | PASS | 7级残 | 微量 |  |  | PASS | PASS | PASS | 李建丽
2017-04-05 | 24:00 | A-9060C崇达 | 17004430 | 11.7 | PASS | 20 | 99.63 | PASS | PASS | <6B | PASS | PASS | PASS | 6级 | 微量 |  |  | PASS | PASS | PASS | 李建丽
2017-04-05 | 0:30 | A-9060A夏日 | 17004423 | 50 | PASS | 20 | 99.86 | PASS | PASS |  | PASS |  |  | 6级残 | 微量 |  |  | PASS | PASS |  | 李建丽
2017-04-06 | 8:00 | A-9000 | 17004462 | 68 | PASS | 20 | 99.54 | PASS | PASS |  | PASS |  |  | 6级 | 微量 |  |  | PASS | PASS |  | 谭娇娇
2017-04-06 | 9:30 | A-9060C有 色 | 17004467 | 11.8 | PASS | 20 | 99.58 | PASS | PASS | <6B | PASS | PASS | PASS | 6级残 | 微量 |  |  | PASS | PASS |  | 周菊明
2017-04-06 | 9:30 | A-9060A金 像 | 17004465 | 11.1 | PASS | 20 | 99.78 | PASS | PASS | <6B | PASS | PASS | PASS | 6级残 | 微量 |  |  | PASS | PASS |  | 周菊明
2017-04-06 | 9:30 | A-9060A金 像 | 17004464 | 11.4 | PASS | 20 | 99.67 | PASS | PASS | <6B | PASS | PASS | PASS | 6级残 | 微量 |  |  | PASS | PASS |  | 周菊明
2017-04-06 | 9:30 | A-9060A金 像 | 17004466 | 11 | PASS | 20 | 99.37 | PASS | PASS | <6B | PASS | PASS | PASS | 6级残 | 微量 |  |  | PASS | PASS |  | 周菊明
2017-04-06 | 10:30 | A-9000 | 17004463 | 64 | PASS | 20 | 99.47 | PASS | PASS |  | PASS | PASS |  | 6级 | 微量 |  |  | PASS | PASS |  | 周菊明
2017-04-06 | 11:30 | A-9060C有色 | 17004429 | 11.8 | PASS | 20 | 99.71 | PASS | PASS | 6B | PASS | PASS | PASS | 7级 | 微量 |  |  | PASS | PASS |  | 谭娇娇
2017-04-06 | 13:30 | A-9000 | 17004490 | 68 | PASS | 20 | 99.48 | PASS | PASS |  | PASS |  |  | 6级 | 微量 |  |  | PASS | PASS |  | 谭娇娇
2017-04-06 | 15:00 | A-9060C崇达 | 17004492 | 11.5 | PASS | 20 | 99.51 | PASS | PASS | 6B | PASS | PASS | PASS | 6级 | 微量 |  |  | PASS | PASS |  | 谭娇娇
2017-04-06 | 17:30 | A-9060C崇达 | 17004493 | 11.2 | PASS | 20 | 99.88 | PASS | PASS | <6B | PASS | PASS | PASS | 6级 | 微量 |  |  | PASS | PASS |  | 周菊明
2017-04-06 | 19:30 | A-9000 | 17004491 | 67 | PASS | 20 | 99.57 | PASS | PASS |  | PASS |  |  | 6级 | 微量 |  |  | PASS | PASS |  | 李建丽
2017-04-06 | 20:30 | A-9060C崇达 | 17004494 | 10.4 | PASS | 20 | 99.38 | PASS | PASS | <6B | PASS | PASS | PASS | 6级残 | 微量 |  |  | PASS | PASS |  | 李建丽
2017-04-06 | 20:30 | A-9060C崇达 | 17004495 | 11.7 | PASS | 20 | 99.67 | PASS | PASS | <6B | PASS | PASS | PASS | 6级 | 微量 |  |  | PASS | PASS |  | 李建丽
2017-04-07 | 8:00 | A-9000B1 | 17004527 | 65 | PASS | 20 | 99.48 | PASS | PASS |  | PASS |  |  | 8级 | 微量 |  |  |  | PASS |  | 周菊明
2017-04-07 | 9:30 | A-9060A金像 | 17004529 | 11.5 | PASS | 20 | 99.67 | PASS | PASS | <6B | PASS | PASS | PASS | 7级残 | 微量 |  |  | PASS | PASS | PASS | 黄桂泉
2017-04-07 | 9:30 | A-9060A金像 | 17004530 | 11 | PASS | 20 | 99.82 | PASS | PASS | 6B | PASS | PASS | PASS | 7级残 | 微量 |  |  | PASS | PASS | PASS | 黄桂泉
2017-04-07 | 9:30 | A-9060A金像 | 17004528 | 11.4 | PASS | 20 | 99.79 | PASS | PASS | <6B | PASS | PASS | PASS | 7级残 | 微量 |  |  | PASS | PASS | PASS | 黄桂泉
2017-04-07 | 10:30 | A-9060C01 | 17004531 | 98" | PASS | 20 | 99.76 | PASS | PASS | <6B | PASS | PASS | PASS | 6级 | 微量 |  |  | PASS | PASS | PASS | 谭娇娇
2017-04-07 | 13:30 | A-9060C有 色 | 17004569 | 11.7 | PASS | 20 | 99.58 | PASS | PASS | <6B | PASS | PASS | PASS | 6级 | 微量 |  |  | PASS | PASS | PASS | 周菊明
2017-04-07 | 15:30 | A-9000B1 | 17004526 | 62 | PASS | 20 | 99.46 | PASS | PASS |  | PASS |  |  | 9级 | 微量 |  |  | PASS | PASS |  | 谭娇娇
2017-04-07 | 17:30 | A-9000 | 17004567 | 65 | PASS | 20 | 99.66 | PASS | PASS |  | PASS |  |  | 6级 | 微量 |  |  | PASS | PASS |  | 李建丽
2017-04-07 | 19:30 | A-9060A01 | 17004570 | 11.4 |  | 17.5 | 99.9 | PASS | PASS | <6B | PASS | PASS | PASS | 6级 | 微量 |  |  | PASS | PASS | PASS | 李建丽
2017-04-07 | 21:00 | A-9000 | 17004568 | 67 | PASS | 20 | 99.25 | PASS | PASS |  | PASS |  |  | 6级 | 微量 |  |  | PASS | PASS |  | 李小娟
2017-04-07 | 22:00 | A-9060A01 | 17004571 | 11.6 | PASS | 20 | 99.58 | PASS | PASS | <6B | PASS | PASS | PASS | 6级 | 微量 |  |  | PASS | PASS | PASS | 李小娟
2017-04-08 | 8:00 | A-9000 | 17004600 | 68 | PASS | 20 | 99.66 | PASS | PASS |  | PASS |  |  | 6级 | 微量 |  |  | PASS | PASS |  | 黄桂泉
2017-04-08 | 8:00 | A-9060C有 色 | 17004602 | 11.6 | PASS | 20 | 99.9 | PASS | PASS | <6B | PASS | PASS | PASS | 6级残 | 微量 |  |  | PASS | PASS | PASS | 黄桂泉
2017-04-08 | 10:00 | A-9060A金 像 | 17004601 | 11 |  | 20 | 99.9 | PASS | PASS | <6B | PASS | PASS | PASS | 6级残 | 微量 |  |  | PASS | PASS | PASS | 李小娟
2017-04-08 | 10:00 | A-9060A金 像 | 17004623 | 11.2 |  | 20 | 99.86 | PASS | PASS | <6B | PASS | PASS | PASS | 6级残 | 微量 |  |  | PASS | PASS | PASS | 李小娟
2017-04-08 | 15:30 | A-9000B1 | 17004628 | 62 | PASS | 20 | 99.48 | PASS | PASS |  | PASS |  |  | 9级 | 微量 |  |  | PASS | PASS |  | 谭娇娇
2017-04-08 | 19:30 | A-9060C有 色 | 17004632 | 11.8 |  | 20 | 99.76 | PASS | PASS | <6B | PASS | PASS | PASS | 6级残 | 微量 |  |  | PASS | PASS |  | 李建丽
2017-04-08 | 19:30 | A-9000B1 | 17004629 | 68 | 浅了 | 20 | 99.58 | PASS | PASS |  |  |  |  | 9级残 | 微量 |  |  |  | PASS |  | 李建丽
2017-04-08 | 20:30 | A-9060C有 色 | 17004631 | 11.8 | PASS | 20 | 99.47 | PASS | PASS | <6B |  | PASS | PASS | 6级 | 微量 |  |  | PASS | PASS |  | 李建丽
2017-04-10 | 8:00 | A-9060C有色 | 17004630 | 11.8 | PASS | 20 | 99.57 | PASS | PASS | <6B | PASS | PASS | PASS | 7级 | 微量 |  |  | PASS | PASS | PASS | 李建丽
2017-04-10 | 9:00 | A-9060A金 像 | 17004657 | 11.8 |  | 20 | 99.58 | PASS | PASS | <6B | PASS | PASS | PASS | 7级 | 微量 |  |  | PASS | PASS | PASS | 李建丽
2017-04-10 | 9:00 | A-9060A金 像 | 17004658 | 11.5 |  | 20 | 99.37 | PASS | PASS | <6B | PASS | PASS | PASS | 7级 | 微量 |  |  | PASS | PASS | PASS | 李建丽
2017-04-10 | 9:30 | A-9060C深蓝 | 17004659 | 11.6 | PASS | 20 | 99.58 | PASS | PASS | <6B | PASS | PASS | PASS | 7级 | 微量 |  |  | PASS | PASS | PASS | 李建丽
2017-04-10 | 10:30 | A-9000A1 | 17004656 | 50 | 浅了 | 20 | 99.49 | PASS | PASS |  | PASS |  |  | 6级 | 微量 |  |  |  | PASS |  | 周菊明
2017-04-10 | 13:30 | A-9000 | 17004695 | 66 | PASS | 20 | 99.45 | PASS | PASS |  | PASS |  |  | 6级 | 微量 |  |  |  | PASS | PASS | 李建丽
2017-04-10 | 15:30 | A-9000 | 17004700 | 67 | PASS | 20 | 99.65 | PASS | PASS |  | PASS |  |  | 6级 | 微量 |  |  |  | PASS | PASS | 谭娇娇
2017-04-10 | 19:30 | A-9000 | 17004699 | 66 | PASS | 20 | 99.57 | PASS | PASS |  | PASS |  |  | 7级残 | 微量 |  |  | PASS | PASS |  | 黄桂泉
2017-04-10 | 19:30 | A-9060A01 | 17004703 | 11.2 |  | 20 | 99.48 | PASS | PASS | <6B | PASS | PASS | PASS | 7级残 | 微量 |  |  | PASS | PASS | PASS | 黄桂泉
2017-04-10 | 23:00 | A-9060A01 | 17004702 | 11 | PASS | 20 | 99.47 | PASS | PASS | <6B | PASS | PASS | PASS | 6级 | 微量 | 5级 |  | PASS | PASS | PASS | 黄桂泉
2017-04-11 | 8:00 | A-9060B深蓝 | 17004701 | 20 | PASS | 20 | 99.54 | PASS | PASS | 3B | PASS | PASS | PASS | 7级 | 微量 | 6级 | 有残 | PASS | PASS | PASS | 谭娇娇
2017-04-11 | 8:00 | A-9060C深蓝 | 17004734 | 11.5 | PASS | 20 | 99.68 | PASS | PASS | <6B | PASS | PASS | PASS | 6级 | 微量 | 5级 | 严残 | PASS | PASS | PASS | 谭娇娇
2017-04-11 | 9:00 | A-9000 | 17004732 | 68 | PASS | 20 | 99.69 | PASS | PASS |  | PASS |  |  | 5级 | 微量 | 6级 | 有残 | PASS | PASS | PASS | 谭娇娇
2017-04-11 | 9:00 | A-9000 | 17004733 | 68 | PASS | 20 | 99.72 | PASS | PASS |  | PASS |  |  | 5级 | 微量 | 6级 | 有残 | PASS | PASS | PASS | 谭娇娇
2017-04-11 | 10:30 | A-9060C01 | 17004735 | 97S | PASS | 20 | 99.88 | PASS | PASS | <6B | PASS | PASS | PASS | 7级残 | 微量 | 6级残 | 严残 | PASS | PASS | PASS | 谭娇娇
2017-04-11 | 17:30 | A-9060A有色新 | 17004901 | 14.4 | PASS | 20 | 99.37 | PASS | PASS | 4B | PASS | PASS | PASS | 7级 | 微量 | 6级 | 有残 | PASS | PASS | PASS | 黄桂泉
2017-04-11 | 19:00 | A-9000 | 17004768 | 68 | PASS | 20 | 99.66 | PASS | PASS |  | PASS |  |  | 5级 | 微量 | 6级 | 少量 | PASS | PASS | PASS | 黄桂泉
2017-04-11 | 19:30 | A-9060C深蓝 | 17004899 | 11.4 | PASS | 20 | 99.57 | PASS | PASS | <6B | PASS | PASS | PASS | 7级 | 微量 | 6级 | 严残 | PASS | PASS | PASS | 周菊明
2017-04-11 | 21:00 | A-9060A金 像 | 17004772 | 11.4 | PASS | 20 | 99.48 | PASS | PASS | <6B | PASS | PASS | PASS | 6级 | 微量 | 5级 | 严残 | PASS | PASS | PASS | 黄桂泉
2017-04-11 | 22:30 | A-9000 | 17004769 | 66 | PASS | 20 | 99.19 | PASS | PASS |  | PASS |  |  | 6级 | 微量 | 6级残 | 少量 | PASS | PASS | PASS | 黄桂泉
2017-04-11 | 24:00 | A-9060C深蓝 | 17004900 | 11.5 | PASS | 20 | 99.67 | PASS | PASS | <6B | PASS | PASS | PASS | 6级 | 微量 | 6级 | 严残 | PASS | PASS | PASS | 黄桂泉
2017-04-11 | 24:00 | A-9060B深蓝 | 17004770 | 21.6 | PASS | 20 | 99.59 | PASS | PASS | 5B | PASS | PASS | PASS | 6级 | 微量 | 7级 | 严残 | PASS | PASS | PASS | 黄桂泉
2017-04-12 | 9:30 | A-9000 | 17004799 | 67 | PASS | 20 | 99.65 | PASS | PASS |  | PASS |  |  | 6级 | 微量 | 5级 | 少量多 | PASS | PASS |  | 李小娟
2017-04-12 | 9:30 | A-9000 | 17004800 | 67 | PASS | 20 | 99.57 | PASS | PASS |  | PASS |  |  | 6级 | 微量 | 5级 | 少量多 | PASS | PASS |  | 李小娟
2017-04-12 | 10:30 | A-9060C01 | 17004803 | 96S | PASS | 20 | 99.9 | PASS | PASS | <6B | PASS | PASS | PASS | 6级 | 微量 | 5级 | 有残 | PASS | PASS | PASS | 李小娟
2017-04-12 | 10:30 | A-9060A金 像 | 17004801 | 10.5 |  | 20 | 99.89 | PASS | PASS | <6B | PASS | PASS | PASS | 6级 | 微量 | 5级 | 有残 | PASS | PASS | PASS | 李小娟
2017-04-12 | 11:30 | A-9060C01 | 17004802 | 98S | PASS | 20 | 99.86 | PASS | PASS | <6B | PASS | PASS | PASS | 6级 | 微量 | 5级 | 有残 | PASS | PASS | PASS | 李建丽
2017-04-12 | 14:30 | A-9000 | 17004838 | 64 | 浅了 | 20 | 99.59 | PASS | PASS |  | PASS |  |  | 5级 | 微量 | 5级 | 少量 | PASS | PASS |  | 李小娟
2017-04-12 | 15:30 | A-9030深蓝 | 17004836 | 62 | 浅了 | 20 | 99.45 | PASS | PASS |  | PASS |  |  | 6级 | 微量 | 6级 | 有残 | PASS | PASS |  | 谭娇娇
2017-04-12 | 17:30 | A-9000 | 17004837 | 67 | PASS | 20 | 99.68 | PASS | PASS |  | PASS |  |  | 6级 | 微量 | 5级 | 少量多 | PASS | PASS |  | 周菊明
2017-04-12 | 19:30 | A-9060C崇达 | 17004841 | 11.5 | PASS | 20 | 99.64 | PASS | PASS | <6B | PASS | PASS | PASS | 6级残 | 微量 | 6级 | 有残 | PASS | PASS |  | 周菊明
2017-04-12 | 20:30 | A-9060A金 像 | 17004771 | 11.5 | PASS | 20 | 99.58 | PASS | PASS | <6B | PASS | PASS | PASS | 6级 | 微量 | 5级 | 有残 | PASS | PASS |  | 周菊明
2017-04-12 | 23:30 | A-9060C崇达 | 17004842 | 12 | PASS | 20 | 99.61 | PASS | PASS | <6B | PASS | PASS | PASS | 6级 | 微量 | 6级 | 有残 | PASS | PASS |  | 黄桂泉
2017-04-13 | 8:00 | A-9060C03 | 17004975 | 20 | PASS | 20 | 99.86 | PASS | PASS | <6B | PASS | PASS | PASS | 7级 | 微量 | 5级 | 有残 | PASS | PASS |  | 李建丽
2017-04-13 | 9:30 | A-9000 | 17004871 | 68 | PASS | 20 | 99.65 | PASS | PASS |  | PASS |  |  | 5级 | 微量 | 5级 | 少量 | PASS | PASS |  | 谭娇娇
2017-04-13 | 9:30 | A-9000 | 17004872 | 68 | PASS | 20 | 99.57 | PASS | PASS |  | PASS |  |  | 5级 | 微量 | 5级 | 少量 | PASS | PASS |  | 谭娇娇
2017-04-13 | 10:30 | A-9060A金 像 | 17004873 | 10.2 | PASS | 20 | 99.86 | PASS | PASS |  | PASS | PASS | PASS | 5级 | 微量 | 5级 | 有残 | PASS | PASS | PASS | 谭娇娇
2017-04-13 | 11:00 | A-9060C01 | 17004874 | 98S | PASS | 20 | 99.86 | PASS | PASS | <6B | PASS | PASS | PASS | 6级残 | 微量 | 5级 | 有残 | PASS | PASS | PASS | 李建丽
2017-04-13 | 11:00 | A-9060C01 | 17004875 | 97S | PASS | 20 | 99.59 | PASS | PASS | <6B | PASS | PASS | PASS | 6级残 | 微量 | 5级 | 有残 | PASS | PASS | PASS | 李建丽
2017-04-13 | 15:30 | A-9000 | 17004911 | 63 | PASS | 20 | 99.66 | PASS | PASS |  | PASS |  |  | 5级 | 微量 | 5级 | 少量 | PASS | PASS |  | 李建丽
2017-04-13 | 19:30 | A-9060C01 | 17004915 | 92S | PASS | 20 | 99.58 | PASS | PASS | <6B | PASS | PASS | PASS | 5级 | 微量 | 5级 | 有残 | PASS | PASS | PASS | 黄桂泉
2017-04-13 | 21:00 | A-9060A金象 | 17004914 | 11.5 |  | 20 | 99.67 | PASS | PASS | <6B | PASS | PASS | PASS | 5级 | 微量 | 5级 | 有残 | PASS | PASS | PASS | 黄桂泉
2017-04-13 | 21:00 | A-9000 | 17004912 | 65 | PASS | 20 | 99.53 | PASS | PASS |  | PASS | PASS | PASS | 5级 | 微量 | 5级 | 少量 | PASS | PASS |  | 周菊明
2017-04-13 | 22:30 | A-9060A金 像 | 17004813 | 11.7 |  | 20 | 99.46 | PASS | PASS | <6B | PASS | PASS | PASS | 5级 | 微量 | 5级 | 有残 | PASS | PASS | PASS | 黄桂泉
2017-04-13 | 23:30 | A-9060A01 | 17004947 | 11.7 |  | 20 | 99.37 | PASS | PASS | <6B | PASS | PASS | PASS | 5级 | 微量 | 5级 | 有残 | PASS | PASS | PASS | 黄桂泉
2017-04-14 | 8:00 | A-9000 | 17004946 | 63 | PASS | 20 | 99.67 | PASS | PASS |  | PASS |  |  | 5级 | 微量 | 5级 | 少量 | PASS | PASS | PASS | 李建丽
2017-04-14 | 9:30 | A-9000 | 17004945 | 67 | PASS | 20 | 99.66 | PASS | PASS |  | PASS |  |  | 5级 | 微量 | 5级 | 少量 | PASS | PASS |  | 李小娟
2017-04-14 | 9:30 | A-9060A01无色 | 17005052 | 11.6 |  | 20 | 99.86 | PASS | PASS | 6B | PASS | PASS | PASS | 6级 | 微量 | 5级 | 严残 | PASS | PASS | PASS | 李小娟
2017-04-14 | 11:00 | A-9060C01 | 17004949 | 98S | PASS | 20 | 99.86 | PASS | PASS | <6B | PASS | PASS | PASS | 6级残 | 微量 | 5级 | 严残 | PASS | PASS | PASS | 李建丽
2017-04-14 | 13:30 | A-9000 | 17004982 | 66 | PASS | 20 | 99.75 | PASS | PASS |  | PASS |  |  | 5级 | 微量 | 5级 | 少量多 | PASS | PASS |  | 李小娟
2017-04-14 | 17:30 | A-9000 | 17004983 | 63 | PASS | 20 | 99.54 | PASS | PASS |  | PASS |  |  | 6级 | 微量 | 5级 | 少量多 | PASS | PASS |  | 周菊明
2017-04-14 | 19:30 | A-9060C崇达 | 17004987 | 11 | PASS | 20 | 99.81 | PASS | PASS | <6B | PASS |  |  | 5级 | 微量 | 5级 | 严残 | PASS | PASS |  | 谭娇娇
2017-04-14 | 19:30 | A-9060C崇达 | 17004988 | 11.5 | PASS | 20 | 99.67 | PASS | PASS | <6B | PASS |  |  | 6级 | 微量 | 5级 | 严残 | PASS | PASS |  | 谭娇娇
2017-04-14 | 22:00 | A-9060A金像 | 17004986 | 11.7 |  | 20 | 99.67 | PASS | PASS | <6B | PASS |  |  | 6级 | 微量 | 5级 | 严残 | PASS | PASS |  | 谭娇娇
2017-04-14 | 22:30 | A-9061A金像 | 17004985 | 11.7 |  | 20 | 99.67 | PASS | PASS | <6B | PASS | PASS | PASS | 6级 | 微量 | 5级 | 严残 | PASS | PASS |  | 周菊明
2017-04-14 | 23:00 | A-9000 | 17005019 | 62 | PASS | 20 | 99.67 | PASS | PASS |  | PASS |  |  | 5级 | 微量 | 5级 | 少量 | PASS | PASS |  | 谭娇娇
2017-04-15 | 8:00 | A-9060C深蓝 | 17005024 | 11.5 | PASS | 20 | 99.89 | PASS | PASS | <6B | PASS | PASS | PASS | 6级残 | 微量 | 5级 | 有残 | PASS | PASS | PASS | 李小娟
2017-04-15 | 9:30 | A-9060A01 | 17005023 | 11.2 |  | 20 | 99.86 | PASS | PASS | <6B | PASS | PASS | PASS | 6级残 | 微量 | 6级 | 有残 | PASS | PASS | PASS | 李小娟
2017-04-15 | 9:30 | A-9000 | 17005018 | 64 | PASS | 20 | 99.66 | PASS | PASS |  | PASS |  |  | 5级 | 微量 | 5级 | 少量 | PASS | PASS |  | 谭娇娇
2017-04-15 | 10:30 | A-9060A01 | 17005022 | 11 |  | 20 | 99.54 | PASS | PASS | 6B | PASS | PASS | PASS | 6级残 | 微量 | 6级残 | 严残 | PASS | PASS | PASS | 谭娇娇
2017-04-15 | 10:30 | A-9060B深蓝 | 17005021 | 21 | PASS | 20 | 99.22 | PASS | PASS | 3B | PASS | PASS | PASS | 5级 | 微量 | 5级 | 有残 | PASS | PASS | PASS | 谭娇娇
2017-04-15 | 11:00 | A-9060C深蓝 | 17005025 | 11.8 | PASS | 20 | 99.88 | PASS | PASS | <6B | PASS | PASS | PASS | 6级残 | 微量 | 6级残 | 有残 | PASS | PASS | PASS | 李小娟
2017-04-15 | 14:00 | A-9000 | 17005056 | 64 | PASS | 20 | 99.65 | PASS | PASS |  | PASS |  |  | 5级 | 微量 | 5级 | 少量多 | PASS | PASS |  | 谭娇娇
2017-04-15 | 19:00 | A-9060C有 色 | 17005063 | 11.5 | PASS | 20 | 99.28 | PASS | PASS | <6B | PASS | PASS | PASS | 5级 | 微量 | 5级 | 严残 | PASS | PASS | PASS | 黄桂泉
2017-04-15 | 19:30 | A-9000 | 17005057 | 62 | PASS | 20 | 99.46 | PASS | PASS |  | PASS |  |  | 5级 | 微量 | 5级 | 少量多 | PASS | PASS |  | 黄桂泉
2017-04-15 | 21:30 | A-9060A金 像 | 17005061 | 11.5 |  | 20 | 99.47 | PASS | PASS | <6B | PASS | PASS | PASS | 5级 | 微量 | 5级 | 有残 | PASS | PASS | PASS | 黄桂泉
2017-04-15 | 21:30 | A-9060C有 色 | 17005098 | 11.6 | PASS | 20 | 99.28 | PASS | PASS | <6B | PASS | PASS | PASS | 5级 | 微量 | 5级 | 有残 | PASS | PASS | PASS | 黄桂泉
2017-04-15 | 22:30 | A-9000A10 | 17004984 | 45 | PASS | 20 | 99.33 | PASS | PASS |  | PASS | PASS |  | 5级 | 微量 | 5级 | 少量多 | PASS | PASS |  | 周菊明
2017-04-16 | 8:00 | A-9000 | 17005092 | 62 | PASS | 20 | 99.83 | PASS | PASS |  | PASS |  |  | 6级 | 微量 | 6级 | 少量 | PASS | PASS |  | 李小娟
2017-04-16 | 8:00 | A-9060B深蓝 | 17005059 | 20 | PASS | 20 | 99.88 | PASS | PASS | 3B | PASS | PASS | PASS | 7级残 | 微量 | 6级 | 有残 | PASS | PASS | PASS | 李小娟
2017-04-16 | 8:00 | A-9060A金像 | 17005060 | 11.5 |  | 20 | 99.89 | PASS | PASS | <6B | PASS | PASS | PASS | 6级残 | 微量 | 5级 | 有残 | PASS | PASS | PASS | 李小娟
2017-04-16 | 9:30 | A-9060A01 | 17005096 | 11.1 |  | 20 | 99.89 | PASS | PASS | <6B | PASS | PASS | PASS | 6级 | 微量 | 6级 | 有残 | PASS | PASS | PASS | 谭娇娇
2017-04-16 | 9:30 | A-9060A01 | 17005095 | 11.6 |  | 20 | 99.78 | PASS | PASS | <6B | PASS | PASS | PASS | 6级 | 微量 | 5级 | 有残 | PASS | PASS | PASS | 谭娇娇
2017-04-16 | 9:30 | A-9060C有 色 | 17005138 | 11.8 | PASS | 20 | 99.86 | PASS | PASS | <6B | PASS | PASS | PASS | 6级 | 微量 | 5级 | 有残 | PASS | PASS | PASS | 谭娇娇
2017-04-16 | 9:30 | A-9000 | 17005093 | 65 | PASS | 20 | 99.8 | PASS | PASS |  | PASS |  |  | 6级 | 微量 | 6级残 | 少量 | PASS | PASS | PASS | 李小娟
2017-04-16 | 10:30 | A-9060C有 色 | 17005097 | 11.8 | PASS | 20 | 99.83 | PASS | PASS | <6B | PASS | PASS | PASS | 6级残 | 微量 | 5级 | 有残 | PASS | PASS | PASS | 李小娟
2017-04-16 | 14:00 | A-9000 | 17005134 | 62 | PASS | 20 | 99.84 | PASS | PASS |  | PASS |  |  | 6级 | 微量 | 6级 | 少量多 | PASS | PASS | PASS | 谭娇娇
2017-04-16 | 17:30 | A-9000 | 17005133 | 66 | PASS | 20 | 99.64 | PASS | PASS |  | PASS |  |  | 6级 | 微量 | 5级 | 少量 | PASS | PASS |  | 周菊明
2017-04-16 | 19:30 | A-9060C有 色 | 17005139 | 10.5 | PASS | 20 | 99.79 | PASS | PASS | <6B | PASS | PASS | PASS | 6级 | 微量 | 5级 | 少量多 | PASS | PASS |  | 周菊明
2017-04-16 | 19:30 | A-9000A10 | 17005091 | 46 | PASS | 20 | 99.67 | PASS | PASS |  | PASS |  |  | 6级 | 微量 | 5级 | 有残 | PASS | PASS |  | 周菊明
2017-04-16 | 20:30 | A-9060C有色 | 17005250 | 11 | PASS | 20 | 99.37 | PASS | PASS | <6B | PASS | PASS | PASS | 6级残 | 微量 | 5级 | 少量多 | PASS | PASS | PASS | 黄桂泉
2017-04-17 | 8:00 | A-9060A金 像 | 17005136 | 10.5 |  | 20 | 99.58 | PASS | PASS | <6B | PASS |  |  | 5级 | 微量 | 5级 | 少量多 | PASS | PASS |  | 黄桂泉
2017-04-17 | 8:00 | A-9000 | 17005162 | 65 |  | 20 | 99.67 | PASS | PASS |  | PASS |  |  | 5级 | 微量 | 5级 | 少量 | PASS | PASS |  | 黄桂泉
2017-04-17 | 10:00 | A-9060C01 | 17005165 | 92S | PASS | 20 | 99.29 | PASS | PASS | <6B | PASS | PASS | PASS | 6级残 | 微量 | 5级 | 有残 | PASS | PASS | PASS | 黄桂泉
2017-04-17 | 10:00 | A-9060A金象 | 17005137 | 11.5 |  | 20 | 99.37 | PASS | PASS | <6B | PASS | PASS | PASS | 6级残 | 微量 | 5级 | 有残 | PASS | PASS | PASS | 黄桂泉
2017-04-17 | 10:00 | A-9060B二厂 | 17005166 | 11.5 |  | 20 | 99.59 | PASS | PASS | <6B | PASS | PASS | PASS | 6级残 | 微量 | 5级 | 有残 | PASS | PASS | PASS | 黄桂泉
2017-04-17 | 10:00 | A-9060C01 | 17005164 | 92S | PASS | 20 | 99.49 | PASS | PASS | <6B | PASS | PASS | PASS | 6级残 | 微量 | 5级 | 有残 | PASS | PASS | PASS | 黄桂泉
2017-04-17 | 10:00 | A-9060C03 | 17005135 | 20 | PASS | 20 | 99.67 | PASS | PASS | 5B | PASS | PASS | PASS | 6级残 | 微量 | 5级 | 有残 | PASS | PASS | PASS | 黄桂泉
2017-04-17 | 13:30 | A-9000 | 17005163 | 63 | PASS | 20 | 99.84 | PASS | PASS |  | PASS |  |  | 6级 | 微量 | 6级 | 有残 | PASS | PASS | PASS | 谭娇娇
2017-04-17 | 13:30 | A-9060B二厂 | 17005167 | 11.8 |  | 20 | 99.84 | PASS | PASS | <6B | PASS | PASS | PASS | 7级残 | 微量 | 6级 | 有残 | PASS | PASS | PASS | 谭娇娇
2017-04-17 | 17:30 | A-9000 | 17005188 | 64 | PASS | 20 | 99.79 | PASS | PASS |  | PASS | PASS |  | 6级 | 微量 | 6级 | 少量多 | PASS | PASS |  | 李小娟
2017-04-17 | 17:30 | A-9060A01 | 17005191 | 11 |  | 20 | 99.86 | PASS | PASS | <6B | PASS | PASS | PASS | 6级残 | 微量 | 6级 | 有残 | PASS | PASS | PASS | 李小娟
2017-04-17 | 19:30 | A-9060C01 | 17005193 | 98" | PASS | 20 | 99.86 | PASS | PASS | <6B | PASS | PASS | PASS | 6级残 | 微量 | 6级 | 少量多 | PASS | PASS | PASS | 李建丽
2017-04-17 | 20:30 | A-9000 | 17005187 | 65 |  | 20 | 99.67 | PASS | PASS |  | PASS | PASS | PASS | 6级残 | 微量 | 6级 | 少量多 | PASS | PASS | PASS | 李建丽
2017-04-17 | 20:30 | A-9060A上海美 | 17005189 | 11.9 | PASS | 20 | 99.87 | PASS | PASS | <6B | PASS | PASS | PASS | 7级残 | 微量 | 6级 | 有残 | PASS | PASS | PASS | 李建丽
2017-04-17 | 22:00 | A-9060C01 | 17005192 | 98S | PASS | 20 | 99.89 | PASS | PASS | <6B | PASS | PASS | PASS | 6级残 | 微量 | 5级 | 少量多 | PASS | PASS | PASS | 李建丽
2017-04-17 | 22:00 | A-9060A01 | 17005190 | 11.6 |  | 20 | 99.86 | PASS | PASS | <6B | PASS | PASS | PASS | 6级 | 微量 | 5级 | 有残 | PASS | PASS | PASS | 李建丽
2017-04-17 | 24:00 | A-9000 | 17005221 | 64 | PASS | 20 | 99.45 | PASS | PASS |  | PASS |  |  | 6级 | 微量 | 6级 | 少量 | PASS | PASS | PASS | 李建丽
2017-04-18 | 8:00 | A-9060C深蓝 | 17005223 | 11.3 | PASS | 20 | 99.33 | PASS | PASS | <6B | PASS | PASS | PASS | 6级 | 微量 | 6级 | 少量 | PASS | PASS | PASS | 黄桂泉
2017-04-18 | 9:00 | A-9060C深蓝 | 17005224 | 11.5 | PASS | 20 | 99.61 | PASS | PASS | <6B | PASS | PASS | PASS | 6级 | 微量 | 6级 | 少量 | PASS | PASS | PASS | 周菊明
2017-04-18 | 11:00 | A-9060B二厂 | 17005225 | 11.6 |  | 20 | 99.37 | PASS | PASS | <6B | PASS | PASS | PASS | 6级 | 微量 | 6级 | 少量 | PASS | PASS | PASS | 谭娇娇
2017-04-18 | 11:00 | A-9061B二厂 | 17005226 | 11.5 |  | 20 | 99.85 | PASS | PASS | <6B | PASS | PASS | PASS | 6级 | 微量 | 6级 | 少量 | PASS | PASS | PASS | 谭娇娇
2017-04-18 | 13:30 | A-9060C | 17005261 | 11.6 | PASS | 20 | 99.64 | PASS | PASS | <6B | PASS | PASS | PASS | 6级 | 微量 | 6级 | 少量 | PASS | PASS | PASS | 周菊明
2017-04-18 | 13:30 | A-9000 | 17005222 | 65 | PASS | 20 | 99.49 | PASS | PASS |  | PASS |  |  | 7级 | 微量 | 6级 | 少量 | PASS | PASS |  | 周菊明
2017-04-18 | 17:30 | A-9000高粘度 | 17005257 | 107 | PASS | 20 | 99.75 | PASS | PASS |  | PASS |  |  | 7级 | 微量 | 6级 | 少量 | PASS | PASS |  | 李小娟
2017-04-18 | 17:30 | A-9060B二厂 | 17005258 | 11.2 |  | 20 | 99.86 | PASS | PASS | <6B | PASS | PASS | PASS | 6级 | 微量 | 6级 | 少量 | PASS | PASS | PASS | 李小娟
2017-04-18 | 21:30 | A-9060C崇达 | 17005260 | 11.6 |  | 20 | 99.86 | PASS | PASS | <6B | PASS | PASS | PASS | 6级 | 微量 | 6级 | 少量 | PASS | PASS | PASS | 李小娟
2017-04-18 | 22:30 | A-9060C崇达 | 17005259 | 11.5 |  | 20 | 99.67 | PASS | PASS | <6B | PASS | PASS | PASS | 6级 | 微量 | 6级 | 少量 | PASS | PASS | PASS | 李小娟
2017-04-18 | 23:30 | A-9000 | 17005256 | 64 |  | 20 | 99.75 | PASS | PASS |  | PASS |  |  | 6级 | 微量 | 6级 | 少量 | PASS | PASS | PASS | 李建丽
2017-04-19 | 8:00 | A-9060A01 | 17005293 | 11.6 |  | 20 | 99.84 | PASS | PASS | <6B | PASS | PASS | PASS | 7级 | 微量 | 6级 | 少量 | PASS | PASS | PASS | 谭娇娇
2017-04-19 | 9:30 | A-9000 | 17005259 | 66 | PASS | 20 | 99.67 | PASS | PASS |  | PASS |  |  | 6级 | 微量 | 6级 | 少量 | PASS | PASS |  | 谭娇娇
2017-04-19 | 9:30 | A-9000 | 17005291 | 66 | PASS | 20 | 99.61 | PASS | PASS |  | PASS |  |  | 6级 | 微量 | 6级 | 少量 | PASS | PASS |  | 谭娇娇
2017-04-19 | 10:30 | A-9060C崇达 | 17005295 | 11.6 | PASS | 20 | 99.57 | PASS | PASS | <6B | PASS | PASS | PASS | 7级 | 微量 | 6级 | 少量 | PASS | PASS |  | 谭娇娇
2017-04-19 | 10:30 | A-9060A01 | 17005294 | 11.5 |  | 20 | 99.81 | PASS | PASS | <6B | PASS | PASS | PASS | 7级 | 微量 | 6级 | 少量 | PASS | PASS |  | 谭娇娇
2017-04-19 | 12:00 | A-9060C有 色 | 17005297 | 11.6 | PASS | 20 | 99.58 | PASS | PASS | <6B | PASS | PASS | PASS | 7级 | 微量 | 6级 | 少量 | PASS | PASS |  | 谭娇娇
2017-04-19 | 12:00 | A-9060C有 色 | 17005296 | 10.8 | PASS | 20 | 99.67 | PASS | PASS | <6B | PASS | PASS | PASS | 6级 | 微量 | 6级 | 少量 | PASS | PASS |  | 谭娇娇
2017-04-19 | 13:30 | A-9000 | 17005333 | 68 | PASS | 20 | 99.64 | PASS | PASS |  | PASS |  |  | 7级 | 微量 | 6级 | 少量 | PASS | PASS |  | 周菊明
2017-04-19 | 14:30 | A-9060A金 像 | 17005336 | 11.5 |  | 20 | 99.54 | PASS | PASS | <6B | PASS | PASS | PASS | 7级 | 微量 | 6级 | 少量 | PASS | PASS |  | 谭娇娇
2017-04-19 | 15:30 | A-9060A金像 | 17005337 | 11.4 |  | 20 | 99.67 | PASS | PASS | <6B | PASS | PASS | PASS | 7级 | 微量 | 6级 | 少量 | PASS | PASS |  | 周菊明
2017-04-19 | 17:30 | A-9000A1 | 17005334 | 48 | PASS | 20 | 99.87 | PASS | PASS |  | PASS |  |  | 7级 | 微量 | 6级 | 少量 | PASS | PASS |  | 李建丽
2017-04-19 | 19:30 | A-9060C有 色 | 17005338 | 11.8 | PASS | 20 | 99.63 | PASS | PASS | <6B | PASS | PASS | PASS | 6级 | 微量 | 6级 | 少量 | PASS | PASS | PASS | 李建丽
2017-04-19 | 23:00 | A-9060C有 色 | 17005339 | 11.8 | PASS | 27.5 | 99.89 | PASS | PASS | <6B | PASS | PASS | PASS | 6级 | 微量 | 6级 | 少量 | PASS | PASS | PASS | 李建丽
2017-04-19 | 23:00 | A-9000 | 17005368 | 64 | PASS | 20 | 99.63 | PASS | PASS |  | PASS |  |  | 6级残 | 微量 | 6级 | 少量 | PASS | PASS |  | 李小娟
2017-04-20 | 9:00 | A-9000 | 17005369 | 68 | PASS | 20 | 99.67 | PASS | PASS |  | PASS |  |  | 7级 | 微量 | 6级 | 少量 |  | PASS |  | 周菊明
2017-04-20 | 10:30 | A-9060A01 | 17005370 | 11.7 |  | 20 | 99.81 | PASS | PASS | <6B | PASS | PASS | PASS | 7级 | 微量 | 6级 | 少量 | PASS | PASS |  | 谭娇娇
2017-04-20 | 11:00 | A-9060C01试样 | 17005372 | 11.5 | PASS | 20 | 99.67 | PASS | PASS | <6B | PASS | PASS | PASS | 6级 | 微量 | 6级 | 少量 | PASS | PASS |  | 谭娇娇
2017-04-20 | 13:30 | A-9000 | 17005409 | 68 | PASS | 20 | 99.65 | PASS | PASS |  | PASS |  |  | 7级 | 微量 | 6级 | 少量 | PASS | PASS |  | 周菊明
2017-04-19 | 14:30 | A-9060A01无色试样 | 17005335 | 11.7 | PASS | 20 | 99.73 | PASS | PASS | <6B | PASS | PASS | PASS | 6级 | 微量 | 6级 | 少量 | PASS | PASS | PASS | 周菊明
2017-04-20 | 17:30 | A-9000 | 17005408 | 68 | PASS | 有颗粒 | 99.61 | PASS | PASS |  | PASS |  |  | 5级 | 微量 | 6级 | 少量 | PASS | PASS |  | 李小娟
2017-04-20 | 17:30 | A-9060C01 | 17005371 | 98 | PASS | 20 | 99.78 | PASS | PASS | <6B | PASS | PASS | PASS | 7级残 | 微量 | 6级 | 少量 | PASS | PASS | PASS | 李小娟
2017-04-20 | 21:00 | A-9060A金像 | 17005411 | 11.6 | PASS | 20 | 99.86 | PASS | PASS | <6B | PASS | PASS | PASS | 7级残 | 微量 | 6级 | 少量 | PASS | PASS | PASS | 李建丽
2017-04-20 | 23:30 | A-9000 | 17005441 | 65 | PASS | 20 | 99.67 | PASS | PASS |  | PASS |  |  | 6级 | 微量 | 6级 | 少量 | PASS | PASS | PASS | 李建丽
2017-04-21 | 8:00 | A-9060C03试样 | 17005410 | 20 | 浅了 | 20 | 99.6 | PASS | PASS | <6B | PASS | PASS | PASS | 7级 | 微量 | 7级 | 少量 | PASS | PASS | PASS | 谭娇娇
2017-04-21 | 9:30 | A-9000C深蓝 | 17005414 | 11.2 | PASS | 20 | 99.51 | PASS | PASS | <6B | PASS | PASS | PASS | 6级 | 微量 | 6级 | 有残 | PASS | PASS | PASS | 周菊明
2017-04-21 | 14:30 | A-9060A金象 | 17005412 | 11.5 |  | 20 | 99.68 | PASS | PASS | <6B | PASS | PASS | PASS | 7级 | 微量 | 7级残 | 少量 | PASS | PASS | PASS | 谭娇娇
2017-04-21 | 16:00 | A-9060C01 | 17005373 | 98S | PASS | 20 | 99.65 | PASS | PASS | 6B | PASS | PASS | PASS | 6级残 | 微量 | 5级 | 少量 | PASS | PASS | PASS | 黄桂泉
2017-04-21 | 20:00 | A-9060(10) | 17005442 | 11.3 | PASS | 20 | 99.63 | PASS | PASS |  | PASS |  |  | 7级残 | 微量 | 7级残 | 少量 | PASS | PASS | PASS | 李小娟
2017-04-21 | 20:00 | A-9060C崇达 | 17005443 | 11.6 | PASS | 20 | 99.86 | PASS | PASS | <6B | PASS | PASS | PASS | 6级 | 微量 | 6级 | 有残 | PASS | PASS | PASS | 李小娟
2017-04-21 | 20:00 | A-9000 | 17005480 | 66 | PASS | 20 | 99.66 | PASS | PASS |  | PASS |  |  | 7级残 | 微量 | 6级 | 少量 | PASS | PASS | PASS | 李小娟
2017-04-21 | 23:00 | A-9060A01 | 17005481 | 11.5 | PASS | 20 | 99.84 | PASS | PASS | <6B | PASS | PASS | PASS | 7级残 | 微量 | 6级 | 少量 | PASS | PASS | PASS | 李建丽
2017-04-21 | 24:00 | A-9000 | 17005479 | 67 | PASS | 20 | 99.65 | PASS | PASS |  | PASS |  |  | 6级 | 微量 | 6级 | 少量 | PASS | PASS |  | 李建丽
2017-04-22 | 8:00 | A-9060C深蓝 | 17005413 | 11.9 | PASS | 20 | 99.57 | PASS | PASS | <6B | PASS | PASS | PASS | 7级残 | 微量 | 6级 | 少量 | PASS | PASS |  | 谭娇娇
2017-04-22 | 9:00 | A-9000 | 17005514 | 67 | PASS | 20 | 99.64 | PASS | PASS |  | PASS |  |  | 5级 | 微量 | 5级 | 少量 | PASS | PASS |  | 黄桂泉
2017-04-22 | 9:30 | A-9060C崇达 | 17005445 | 11.5 | PASS | 20 | 99.78 | PASS | PASS | <6B | PASS | PASS | PASS | 6级 | 微量 | 5级 | 少量 | PASS | PASS | PASS | 周菊明
2017-04-22 | 9:30 | A-9061C崇达 | 17005516 | 11.7 | PASS | 20 | 99.37 | PASS | PASS | <6B | PASS | PASS | PASS | 6级 | 微量 | 5级 | 少量 | PASS | PASS | PASS | 周菊明
2017-04-22 | 10:30 | A-9000 | 17005515 | 65 | PASS | 20 | 99.57 | PASS | PASS |  | PASS |  |  | 6级 | 微量 | 5级 | 少量 | PASS | PASS |  | 周菊明
2017-04-22 | 15:30 | A-9060C崇达 | 17005517 | 11.5 | PASS | 20 | 99.68 | PASS | PASS | <6B | PASS | PASS | PASS | 6级 | 微量 | 5级 | 少量 | PASS | PASS |  | 谭娇娇
2017-04-22 | 15:30 | A-9000 | 17005545 | 64 | PASS | 20 | 99.57 | PASS | PASS |  | PASS | PASS | PASS | 6级 | 微量 | 5级 | 少量 | PASS | PASS |  | 谭娇娇
2017-04-22 | 17:30 | A-9060C崇达 | 17005446 | 11.4 | PASS | 20 | 99.67 | PASS | PASS | <6B | PASS | PASS | PASS | 6级残 | 微量 | 5级 | 少量 | PASS | PASS | PASS | 李建丽
2017-04-22 | 20:30 | A-9000A1 | 17005546 | 50 | PASS | 20 | 99.84 | PASS | PASS |  | PASS | PASS | PASS | 6级 | 微量 | 5级 | 有残 | PASS | PASS |  | 李建丽
2017-04-22 | 20:30 | A-9060C有色 | 17005549 | 11.8 | PASS | 20 | 99.65 | PASS | PASS | <6B | PASS | PASS | PASS | 6级残 | 微量 | 5级 | 少量 | PASS | PASS | PASS | 李建丽
2017-04-22 | 23:00 | A-9030 | 17005547 | 69 | 浅了 | 20 | 99.76 | PASS | PASS | <7B | PASS | PASS | PASS | 7级 | 微量 | 6级 | 少量 | PASS | PASS |  | 李小娟
2017-04-22 | 23:00 | A-9060C有 色 | 17005550 | 11.7 | PASS | 20 | 99.89 | PASS | PASS | <8B | PASS | PASS | PASS | 6级残 | 微量 | 5级 | 少量 | PASS | PASS | PASS | 李小娟
2017-04-22 | 23:00 | A-9060A金像 | 17005548 | 11.5 |  | 20 | 99.63 | PASS | PASS | <9B | PASS | PASS | PASS | 6级残 | 微量 | 5级 | 少量 | PASS | PASS | PASS | 李小娟
2017-04-23 | 8:00 | A-9060C崇达 | 17005519 | 11.8 | PASS | 20 | 99.54 | PASS | PASS | <10B | PASS | PASS | PASS | 6级 | 微量 | 6级 | 少量 | PASS | PASS |  | 谭娇娇
2017-04-23 | 8:00 | A-9000 | 17005578 | 65 | PASS | 20 | 99.65 | PASS | PASS |  | PASS |  |  | 6级 | 微量 | 6级 | 少量 | PASS | PASS |  | 谭娇娇
2017-04-23 | 9:30 | A-9060C深蓝 | 17005581 | 11.5 | PASS | 20 | 99.81 | PASS | PASS | <6B | PASS | PASS | PASS | 6级 | 微量 | 6级 | 少量 | PASS | PASS |  | 谭娇娇
2017-04-23 | 9:30 | A-9000 | 17005577 | 65 | PASS | 20 | 99.24 | PASS | PASS |  | PASS |  |  | 6级 | 微量 | 6级 | 少量 | PASS | PASS |  | 谭娇娇
2017-04-23 | 11:00 | A-9060A金 像 | 17005579 | 11.5 |  | 20 | 99.57 | PASS | PASS | <6B | PASS | PASS | PASS | 7级残 | 微量 | 6级 | 少量 | PASS | PASS |  | 谭娇娇
2017-04-23 | 14:00 | A-9060C有色 | 17005580 | 11.6 | PASS | 20 | 99.65 | PASS | PASS | <6B | PASS | PASS | PASS | 7级残 | 微量 | 6级 | 少量 | PASS | PASS |  | 谭娇娇
2017-04-23 | 14:00 | A-9000 | 17005626 | 68 | PASS | 20 | 99.67 | PASS | PASS |  | PASS |  |  | 6级 | 微量 | 6级 | 少量 | PASS | PASS |  | 周菊明
2017-04-23 | 15:30 | A-9060B二厂 | 17005628 | 11.6 | PASS | 20 | 99.37 | PASS | PASS | <6B | PASS | PASS | PASS | 6级 | 微量 | 6级 | 少量 | PASS | PASS | PASS | 周菊明
2017-04-23 | 17:30 | A-9060B二厂 | 17005627 | 11.5 |  | 20 | 99.86 | PASS | PASS | <6B | PASS | PASS | PASS | 6级 | 微量 | 6级 | 少量 | PASS | PASS | PASS | 李小娟
2017-04-23 | 21:00 | A-9060C01 | 17005629 | 96S | PASS | 20 | 99.86 | PASS | PASS | <6B | PASS | PASS | PASS | 6级 | 微量 | 6级 | 少量 | PASS | PASS | PASS | 李小娟
2017-04-23 | 8:00 | A-9060C01 | 17005630 | 97S | PASS | 20 | 99.84 | PASS | PASS | <6B | PASS | PASS | PASS | 6级 | 微量 | 6级 | 少量 | PASS | PASS | PASS | 李建丽
2017-04-24 | 8:00 | A-9000 | 17005658 | 67 | PASS | 20 | 99.68 | PASS | PASS |  | PASS |  |  | 6级 | 微量 | 6级 | 少量 | PASS | PASS |  | 李建丽
2017-04-24 | 9:30 | A-9000 | 17005659 | 68 | PASS | 20 | 99.74 | PASS | PASS |  | PASS |  |  | 6级 | 微量 | 6级 | 少量 | PASS | PASS |  | 谭娇娇
2017-04-24 | 10:30 | A-9060A01 | 17005660 | 11.7 | PASS | 20 | 99.24 | PASS | PASS | <6B | PASS | PASS | PASS | 6级 | 微量 | 6级 | 少量 | PASS | PASS | PASS | 李建丽
2017-04-24 | 11:00 | A-9060B二厂 | 17005661 | 11.7 | PASS | 20 | 99.57 | PASS | PASS | <6B | PASS | PASS | PASS | 6级 | 微量 | 6级 | 少量 | PASS | PASS | PASS | 李建丽
2017-04-24 | 11:00 | A-9060C深蓝 | 17005662 | 11.8 | PASS | 20 | 99.65 | PASS | PASS | <6B | PASS | PASS | PASS | 7级残 | 微量 | 6级 | 少量 | PASS | PASS | PASS | 李小娟
2017-04-24 | 11:30 | A-9060C深蓝 | 17005663 | 11.8 | PASS | 20 | 99.57 | PASS | PASS | <6B | PASS | PASS | PASS | 7级 | 微量 | 6级 | 少量 | PASS | PASS | PASS | 谭娇娇
2017-04-24 | 13:30 | A-9000 | 17005689 | 67 | PASS | 有颗粒 | 99.65 | PASS | PASS |  | PASS |  |  | 6级 | 微量 | 5级 | 少量 | PASS | PASS |  | 李建丽
2017-04-24 | 17:30 | A-9000 | 17005690 | 65 | PASS | 有颗粒 | 99.58 | PASS | PASS |  | PASS |  |  | 6级 | 微量 | 5级 | 少量 |  | PASS |  | 周菊明
2017-04-24 | 19:00 | A-9060C 01 | 17005697 | 98" | PASS | 20 | 99.67 | PASS | PASS | <6B | PASS | PASS | PASS | 6级 | 微量 | 5级 | 少量 | PASS | PASS |  | 黄桂泉
2017-04-24 | 21:30 | A-9060C01 | 17005693 | 96" | PASS | 20 | 99.37 | PASS | PASS | 6B | PASS | PASS | PASS | 6级 | 微量 | 5级 | 少量 | PASS | PASS | PASS | 黄桂泉
2017-04-24 | 22:30 | A-9000 | 17005724 | 65 | PASS | 20 | 99.46 | PASS | PASS |  | PASS |  |  | 6级 | 微量 | 5级 | 少量 | PASS | PASS |  | 周菊明
2017-04-24 | 23:30 | A-9060C崇达 | 17005692 | 11.7 | PASS | 20 | 99.38 | PASS | PASS | 6B | PASS | PASS | PASS | 6级残 | 微量 | 5级 | 少量 | PASS | PASS | PASS | 黄桂泉
2017-04-25 | 9:30 | A-9060C有色 | 17005728 | 11.7 | PASS | 20 | 99.65 | PASS | PASS | <6B | PASS | PASS | PASS | 6级残 | 微量 | 5级 | 严残 | PASS | PASS | PASS | 谭娇娇
2017-04-25 | 9:30 | A-9060A01 | 17005725 | 11.7 | PASS | 20 | 99.76 | PASS | PASS | <6B | PASS | PASS | PASS | 6级 | 微量 | 5级 | 严残 | PASS | PASS | PASS | 谭娇娇
2017-04-25 | 10:30 | A-9060A01 | 17005726 | 11.6 | PASS | 20 | 99.89 | PASS | PASS | <6B | PASS | PASS | PASS | 6级 | 微量 | 5级 | 严残 | PASS | PASS | PASS | 谭娇娇
2017-04-25 | 10:30 | A-9060A01 | 17005727 | 11.7 | PASS | 20 | 99.86 | PASS | PASS | <6B | PASS | PASS | PASS | 7级 | 微量 | 5级 | 严残 | PASS | PASS | PASS | 李建丽
2017-04-25 | 13:30 | A-9000 | 17005750 | 69 | PASS | 20 | 99.63 | PASS | PASS |  | PASS |  |  | 6级 | 微量 | 5级 | 有残 | PASS | PASS | PASS | 李建丽
2017-04-25 | 13:30 | A-9060C崇达 | 17005691 | 11.6 | PASS | 20 | 99.52 | PASS | PASS | <6B | PASS | PASS | PASS | 7级残 | 微量 | 5级 | 严残 | PASS | PASS | PASS | 谭娇娇
2017-04-25 | 15:30 | A-9000 | 17005723 | 68 | PASS | 20 | 99.69 | PASS | PASS |  | PASS |  |  | 6级 | 微量 | 5级 | 有残 | PASS | PASS |  | 谭娇娇
2017-04-25 | 17:30 | A-9000 | 17005751 | 67 | PASS | 20 | 99.37 | PASS | PASS |  | PASS |  |  | 6级 | 微量 | 5级 | 有残 | PASS | PASS |  | 周菊明
2017-04-25 | 17:30 | A-9060A01 | 17005752 | 11.3 | PASS | 20 | 99.58 | PASS | PASS | <6B | PASS | PASS | PASS | 6级 | 微量 | 5级 | 严残 | PASS | PASS |  | 周菊明
2017-04-25 | 19:30 | A-9060C01 | 17005754 | 95" | PASS | 20 | 99.37 | PASS | PASS | <6B | PASS | PASS | PASS | 6级残 | 微量 | 5级 | 严残 | PASS | PASS | PASS | 黄桂泉
2017-04-25 | 20:30 | A-9060C01 | 17005755 | 94S | PASS | 20 | 99.67 | PASS | PASS | <6B | PASS | PASS | PASS | 6级残 | 微量 | 5级 | 严残 | PASS | PASS | PASS | 周菊明
2017-04-25 | 22:00 | A-9060C01 | 17005753 | 92S | PASS | 20 | 99.35 | PASS | PASS | 6B | PASS | PASS | PASS | 6级残 | 微量 | 5级 | 严残 | PASS | PASS | PASS | 黄桂泉
2017-04-25 | 22:00 | A-9000 | 17005782 | 67 | PASS | 20 | 99.69 | PASS | PASS |  | PASS |  |  | 6级 | 微量 | 5级 | 有残 | PASS | PASS |  | 黄桂泉
2017-04-26 | 8:00 | A-9060A01 | 17005784 | 11.8 | PASS | 20 | 99.88 | PASS | PASS | <6B | PASS | PASS | PASS | 6级 | 微量 | 6级 | 有残 | PASS | PASS |  | 李小娟
2017-04-26 | 9:30 | A-9000 | 17005783 | 64 | PASS | 20 | 99.86 | PASS | PASS |  | PASS |  |  | 6级残 | 微量 | 5级 | 有残 | PASS | PASS | PASS | 李小娟
2017-04-26 | 10:30 | A-9060C深蓝 | 17005786 | 11.8 | PASS | 20 | 99.92 | PASS | PASS | <6B | PASS | PASS | PASS | 7级 | 微量 | 7级 | 有残 | PASS | PASS | PASS | 李建丽
2017-04-26 | 10:30 | A-9060C深蓝 | 17005785 | 11.8 | PASS | 20 | 99.87 | PASS | PASS | <6B | PASS | PASS | PASS | 7级 | 微量 | 7级 | 有残 | PASS | PASS | PASS | 李建丽
2017-04-26 | 14:30 | A-9000 | 17005817 | 67 | PASS | 20 | 99.45 | PASS | PASS |  | PASS |  |  | 6级 | 微量 | 6级 | 少量 | PASS | PASS |  | 李小娟
2017-04-26 | 19:00 | A-9000 | 17005818 | 64 | PASS | 20 | 99.67 | PASS | PASS |  | PASS |  |  | 6级 | 微量 | 6级 | 少量 | PASS | PASS |  | 周菊明
2017-04-26 | 19:00 | A-9060C01 | 17005821 | 92'' | PASS | 20 | 99.58 | PASS | PASS | <6B | PASS | PASS | PASS | 6级 | 微量 | 6级 | 有残 | PASS | PASS | PASS | 周菊明
2017-04-26 | 22:30 | A-9060C03 | 17005819 | 20 | PASS | 20 | 99.37 | PASS | PASS | 6B | PASS | PASS | PASS | 6级残 | 微量 | 5级 | 有残 | PASS | PASS | PASS | 黄桂泉
2017-04-26 | 22:30 | A-9060C01 | 17005822 | 95" | PASS | 20 | 99.44 | PASS | PASS | 6B | PASS | PASS | PASS | 6级 | 微量 | 6级 | 有残 | PASS | PASS | PASS | 黄桂泉
2017-04-26 | 23:30 | A-9060A金像 | 17005820 | 11.5 |  | 20 | 99.52 | PASS | PASS | 6B | PASS | PASS | PASS | 6级 | 微量 | 6级 | 有残 | PASS | PASS | PASS | 黄桂泉
2017-04-26 | 23:30 | A-9000高粘度 | 17005846 | 112 | PASS | 20 | 99.38 | PASS | PASS |  | PASS |  |  | 5级 | 微量 | 5级 | 少量 | PASS | PASS |  | 黄桂泉
2017-04-27 | 8:00 | A-9060A金 像 | 17005847 | 11.6 |  | 20 | 99.57 | PASS | PASS | 6B | PASS | PASS | PASS | 7级残 | 微量 | 6级 | 有残 | PASS | PASS | PASS | 谭娇娇
2017-04-27 | 10:30 | A-9060C有 色 | 17005849 | 11.8 | PASS | 20 | 99.37 | PASS | PASS | <6B | PASS | PASS | PASS | 6级 | 微量 | 5级 | 少量 | PASS | PASS | PASS | 李小娟
2017-04-27 | 10:30 | A-9060C有色 | 17005848 | 11.8 | PASS | 20 | 99.58 | PASS | PASS | <6B | PASS | PASS | PASS | 6级 | 微量 | 5级 | 有残 | PASS | PASS | PASS | 李小娟
2017-04-27 | 15:30 | A-9000 | 17005883 | 65 | PASS | 20 | 99.77 | PASS | PASS |  | PASS |  |  | 6级 | 微量 | 5级 | 少量 | PASS | PASS |  | 谭娇娇
2017-04-27 | 17:30 | A-9000 | 17005882 | 63 | PASS | 20 | 99.37 | PASS | PASS |  | PASS |  |  | 6级 | 微量 | 5级 | 少量 | PASS | PASS |  | 周菊明
2017-04-27 | 20:30 | A-9060C深蓝 | 17005886 | 11.4 | PASS | 20 | 99.52 | PASS | PASS | <6B | PASS | PASS | PASS | 7级 | 微量 | 6级 | 少量多 | PASS | PASS | PASS | 李建丽
2017-04-27 | 22:30 | A-9060C崇达 | 17005887 | 11.6 | PASS | 22.5 | 99.67 | PASS | PASS | <6B | PASS | PASS | PASS | 6级残 | 微量 | 5级 | 有残 | PASS | PASS | PASS | 李建丽
2017-04-27 | 22:30 | A-9000 | 17005916 | 68 | PASS | 20 | 99.58 | PASS | PASS |  | PASS |  |  | 6级 | 微量 | 6级 | 少量 | PASS | PASS | PASS | 李建丽
2017-04-27 | 23:00 | A-9060A上海美维17005884 | 17005884 | 11.2 | PASS | 20 | 99.37 | PASS | PASS | <6B | PASS | PASS | PASS | 7级残 | 微量 | 6级残 | 有残 | PASS | PASS | PASS | 李建丽
2017-04-28 | 9:30 | A-9060C崇达 | 17005888 | 11.6 | PASS | 20 | 99.89 | PASS | PASS | <6B | PASS | PASS | PASS | 5级 | 微量 | 5级 | 少量 | PASS | PASS | PASS | 李小娟
2017-04-28 | 10:30 | A-9060A金 像 | 17005917 | 11.6 |  | 20 | 99.79 | PASS | PASS | <6B | PASS | PASS | PASS | 6级残 | 微量 | 5级 | 少量 | PASS | PASS | PASS | 李小娟
2017-04-28 | 11:30 | A-9000 | 17005915 | 67 | PASS | 20 | 99.75 | PASS | PASS |  | PASS |  |  | 6级 | 微量 | 5级 | 少量 | PASS | PASS |  | 李小娟
2017-04-28 | 14:30 | A-9060C深蓝 | 17005885 | 11.9 | PASS | 20 | 99.48 | PASS | PASS | <6B | PASS | PASS | PASS | 7级 | 微量 | 6级 | 有残 | PASS | PASS | PASS | 李小娟
2017-04-28 | 17:30 | A-9000 | 17005956 | 67 | PASS | 20 | 99.68 | PASS | PASS |  | PASS |  |  | 6级 | 微量 | 5级 | 少量 | PASS | PASS |  | 周菊明
2017-04-28 | 19:30 | A-9060C深蓝 | 17005959 | 11.5 | PASS | 20 | 99.34 | PASS | PASS | <6B | PASS | PASS | PASS | 6级 | 微量 | 5级 | 少量 | PASS | PASS | PASS | 黄桂泉
2017-04-28 | 21:30 | A-9000 | 17005957 | 63 | PASS | 20 | 99.67 | PASS | PASS |  | PASS |  |  | 6级残 | 微量 | 5级 | 少量 | PASS | PASS |  | 周菊明
2017-04-29 | 8:00 | A-9000 | 17005984 | 65 | PASS | 20 | 99.79 | PASS | PASS |  | PASS |  |  | 6级 | 微量 | 6级 | 有残 | PASS | PASS |  | 李小娟
2017-04-29 | 8:00 | A-9060C深蓝 | 17005958 | 11.8 | PASS | 20 | 99.92 | PASS | PASS | <6B | PASS | PASS | PASS | 6级 | 微量 | 5级残 | 少量 | PASS | PASS | PASS | 李小娟
2017-04-29 | 9:30 | A-9000 | 17005985 | 66 | PASS | 20 | 99.65 | PASS | PASS |  | PASS |  |  | 5级 | 微量 | 6级 | 有残 | PASS | PASS |  | 李小娟
2017-04-29 | 11:00 | A-9060C有色 | 17005987 | 11.8 | PASS | 20 | 99.58 | PASS | PASS | <6B | PASS | PASS | PASS | 6级 | 微量 | 6级残 | 少量 | PASS | PASS | PASS | 李建丽
2017-04-29 | 11:00 | A-9060C有色 | 17005988 | 11.8 | PASS | 27.5 | 99.77 | PASS | PASS | <6B | PASS | PASS | PASS | 6级 | 微量 | 6级 | 严残 | PASS | PASS | PASS | 李建丽
2017-04-29 | 14:30 | A-9000 | 17006025 | 69 | PASS | 有颗粒 | 99.69 | PASS | PASS |  | PASS |  |  | 5级 | 微量 | 6级 | 有残 | PASS | PASS |  | 谭娇娇
2017-04-29 | 20:00 | A-9000 | 17006024 | 63 | PASS | 20 | 99.37 | PASS | PASS |  | PASS |  |  | 6级 | 微量 | 6级残 | 严残 | PASS | PASS |  | 周菊明
2017-04-29 | 20:00 | A-9060C深蓝 | 17006027 | 11.9 | PASS | 20 | 99.59 | PASS | PASS | <6B | PASS | PASS | PASS | 6级 | 微量 | 5级残 | 有残 | PASS | PASS | PASS | 周菊明
2017-04-29 | 22:00 | A-9060C深蓝 | 17006026 | 10.8 | PASS | 20 | 99.38 | PASS | PASS | <6B | PASS | PASS | PASS | 6级 | 微量 | 6级残 | 有残 | PASS | PASS | PASS | 黄桂泉
2017-04-29 | 24:00 | A-9060A02有色 | 17006134 | 11.5 | PASS | 20 | 99.39 | PASS | PASS | 4B | PASS | PASS | PASS | 7级残 | 微量 | 7级 | 严残 | PASS | PASS | PASS | 黄桂泉
2017-05-02 | 9:30 | A-9000高粘度 | 17006052 | 108 | 稍深 | 20 | 99.04 | PASS | PASS |  | PASS |  |  | 6级残 | 微量 | 6级 | 严残 | PASS | PASS |  | 黄桂泉
2017-05-02 | 10:30 | A-9060A01 | 17006053 | 11.04 | PASS | 20 | 99.37 | PASS | PASS | <6B | PASS | PASS | PASS | 6级 | 微量 | 6级残 | 严残 | PASS | PASS | PASS | 黄桂泉
2017-05-02 | 11:00 | A-9060A01 | 17006028 | 11.5 |  | 20 | 99.22 | PASS | PASS | <6B | PASS | PASS | PASS | 6级残 | 微量 | 6级 | 严残 | PASS | PASS | PASS | 黄桂泉
2017-05-02 | 11:00 | A-9060C 01 | 17006055 | 98" | PASS | 20 | 99.47 | PASS | PASS | <6B | PASS | PASS | PASS | 6级 | 微量 | 6级残 | 严残 | PASS | PASS | PASS | 黄桂泉
2017-05-02 | 11:30 | A-9060C01 | 17006054 | 95" | PASS | 20 | 99.35 | PASS | PASS | 6B | PASS | PASS | PASS | 5级 | 微量 | 6级 | 少量 | PASS | PASS | PASS | 黄桂泉
2017-05-02 | 17:30 | A-9060A01 | 17006084 | 11.4 | PASS | 20 | 99.67 | PASS | PASS | <6B | PASS | PASS | PASS | 6级 | 微量 | 6级 | 有残 | PASS | PASS | PASS | 李小娟
2017-05-02 | 19:30 | A-9060C深蓝 | 17006082 | 11.7 | PASS | 20 | 99.92 | PASS | PASS | <6B | PASS | PASS | PASS | 6级 | 微量 | 6级 | 少量 | PASS | PASS | PASS | 李小娟
2017-05-02 | 19:30 | A-9000 | 17006080 | 68 | PASS | 20 | 99.65 | PASS | PASS |  | PASS |  |  | 6级 | 微量 | 6级 | 少量 | PASS | PASS | PASS | 李小娟
2017-05-02 | 22:00 | A-9060C深蓝 | 17006083 | 11.8 | PASS | 20 | 99.58 | PASS | PASS | <6B | PASS | PASS | PASS | 6级残 | 微量 | 6级残 | 有残 | PASS | PASS | PASS | 李建丽
2017-05-03 | 8:00 | A-9060A01 | 17006113 | 11 |  | 20 | 99.64 | PASS | PASS | <6B | PASS | PASS | PASS | 7级 | 微量 | 7级残 | 有残 | PASS | PASS | PASS | 周菊明
2017-05-03 | 10:30 | A-9060C有色 | 17006115 | 11 | PASS | 20 | 99.37 | PASS | PASS | <6B | PASS | PASS | PASS | 5级 | 微量 | 6级 | 有残 | PASS | PASS | PASS | 黄桂泉
2017-05-03 | 10:30 | A-9060C有色 | 17006116 | 11.1 | PASS | 20 | 99.47 | PASS | PASS | <6B | PASS | PASS | PASS | 5级 | 微量 | 5级 | 有残 | PASS | PASS | PASS | 黄桂泉
2017-05-03 | 10:30 | A-9060A01 | 17006114 | 11 |  | 20 | 99.55 | PASS | PASS | 6B | PASS | PASS | PASS | 6级残 | 微量 | 6级 | 少量 | PASS | PASS | PASS | 黄桂泉
2017-05-03 | 11:00 | A-9000 | 17006081 | 67 | PASS | 20 | 99.51 | PASS | PASS |  | PASS |  |  | 6级 | 微量 | 6级 | 有残 | PASS | PASS |  | 谭娇娇
2017-05-03 | 11:00 | A-9000 | 17006139 | 63 | PASS | 20 | 99.68 | PASS | PASS |  | PASS |  |  | 6级 | 微量 | 6级残 | 少量 | PASS | PASS |  | 谭娇娇
2017-05-03 | 17:30 | A-9000 | 17006140 | 68 | PASS | 20 | 99.78 | PASS | PASS |  | PASS |  |  | 6级 | 微量 | 6级 | 有残 | PASS | PASS |  | 李建丽
2017-05-03 | 19:30 | A-9060A01 | 17006142 | 11.5 |  | 20 | 99.89 | PASS | PASS | <6B | PASS | PASS | PASS | 7级残 | 微量 | 7级 | 少量 | PASS | PASS | PASS | 李建丽
2017-05-03 | 22:30 | A-9060C深蓝 | 17006141 | 11.3 | PASS | 20 | 99.81 | PASS | PASS | <6B | PASS | PASS | PASS | 5级 | 微量 | 6级残 | 少量 | PASS | PASS | PASS | 李建丽
2017-05-03 | 22:30 | A-9060B深蓝 | 17006144 | 20 | PASS | 20 | 99.86 | PASS | PASS | 4B | PASS | PASS | PASS | 7级残 | 微量 | 7级残 | 少量多 | PASS | PASS | PASS | 李建丽
2017-05-03 | 23:30 | A-9000 | 17006275 | 65 | PASS | 20 | 99.75 | PASS | PASS |  | PASS |  |  | 5级 | 微量 | 6级 | 有残 | PASS | PASS |  | 李小娟
2017-05-03 | 23:30 | A-9060A01 | 17006143 | 11.2 |  | 20 | 99.89 | PASS | PASS | <6B | PASS | PASS | PASS | 6级 | 微量 | 6级残 | 有残 | PASS | PASS | PASS | 李建丽
2017-05-04 | 9:00 | A-9060A金 像 | 17006171 | 11 |  | 20 | 99.34 | PASS | PASS | <6B | PASS | PASS | PASS | 6级残 | 微量 | 6级 | 少量 | PASS | PASS | PASS | 黄桂泉
2017-05-04 | 9:00 | A-9060A金 像 | 17006172 | 10.7 |  | 20 | 99.42 | PASS | PASS | 6B | PASS | PASS | PASS | 6级残 | 微量 | 6级 | 少量 | PASS | PASS | PASS | 黄桂泉
2017-05-04 | 9:00 | A-9000 | 17006170 | 67 | PASS | 20 | 99.53 | PASS | PASS |  | PASS |  |  | 6级 | 微量 | 6级 | 有残 | PASS | PASS |  | 周菊明
2017-05-04 | 10:30 | A-9060C01 | 17006173 | 92'' | PASS | 20 | 99.52 | PASS | PASS | 6B | PASS | PASS | PASS | 6级 | 微量 | 6级残 | 有残 | PASS | PASS |  | 谭娇娇
2017-05-04 | 10:30 | A-9060C01 | 17006174 | 98" | PASS | 20 | 99.65 | PASS | PASS | 7B | PASS | PASS | PASS | 6级 | 微量 | 6级 | 有残 | PASS | PASS |  | 谭娇娇
2017-05-04 | 14:30 | A-9000B1 | 17006211 | 69 | PASS | 20 | 99.65 | PASS | PASS |  | PASS |  |  | 9级 | 微量 | 9级残 | 有残 | PASS | PASS |  | 周菊明
2017-05-04 | 15:30 | A-9060A01 | 17006216 | 11.6 | PASS | 20 | 99.67 | PASS | PASS | <6B | PASS | PASS | PASS | 7级残 | 微量 | 7级 | 少量 | PASS | PASS | PASS | 周菊明
2017-05-04 | 19:30 | A-9060A01 | 17006217 | 11.3 |  | 20 | 99.89 | PASS | PASS | <6B | PASS | PASS | PASS | 6级 | 微量 | 6级 | 有残 | PASS | PASS | PASS | 李建丽
2017-05-04 | 19:30 | A-9060C崇达 | 17006215 | 11.8 | PASS | 20 | 99.79 | PASS | PASS | <6B | PASS | PASS | PASS | 6级 | 微量 | 6级残 | 少量 | PASS | PASS | PASS | 李建丽
2017-05-04 | 20:30 | A-9000B1 | 17006212 | 61 | PASS | 20 | 99.58 | PASS | PASS |  | PASS |  |  | 8级 | 微量 | 8级残 | 有残 | PASS | PASS |  | 李建丽
2017-05-04 | 24:00 | A-9060C崇达 | 17006214 | 11 | PASS | 20 | 99.64 | PASS | PASS | <6B | PASS | PASS | PASS | 7级残 | 微量 | 7级 | 少量 | PASS | PASS | PASS | 李建丽
2017-05-04 | 24:00 | A-9000 | 17006245 | 65 | PASS | 20 | 99.75 | PASS | PASS |  | PASS |  |  | 7级 | 微量 | 7级 | 少量 | PASS | PASS |  | 李建丽
2017-05-05 | 9:00 | A-9060B二厂 | 17006247 | 11.9 |  | 20 | 99.51 | PASS | PASS | <6B | PASS | PASS | PASS | 6级残 | 微量 | 6级 | 少量多 | PASS | PASS |  | 谭娇娇
2017-05-05 | 10:30 | A-9060C有色 | 17006249 | 11.5 | PASS | 20 | 99.65 | PASS | PASS | <6B | PASS | PASS | PASS | 6级残 | 微量 | 6级 | 有残 | PASS | PASS |  | 谭娇娇
2017-05-05 | 10:30 | A-9060C有色 | 17006250 | 11.9 | PASS | 20 | 99.33 | PASS | PASS | <6B | PASS | PASS |  | 6级 | 微量 | 6级 | 有残 | PASS | PASS |  | 黄桂泉
2017-05-05 | 11:00 | A-9060B二厂 | 17006248 | 11.8 |  | 20 | 99.46 | PASS | PASS | <6B | PASS | PASS |  | 7级 | 微量 | 7级残 | 少量 | PASS | PASS |  | 黄桂泉
2017-05-05 | 14:30 | A-9060C崇达 | 17006281 | 11.2 | PASS | 20 | 99.67 | PASS | PASS | <6B | PASS | PASS | PASS | 6级 | 微量 | 6级残 | 少量 | PASS | PASS | PASS | 周菊明
2017-05-05 | 14:30 | A-9000A10 | 17006213 | 48 | PASS | 有颗粒 | 99.37 | PASS | PASS |  | PASS | PASS |  | 6级残 | 微量 | 6级 | 有残 | PASS | PASS |  | 周菊明
2017-05-05 | 16:00 | A-9060 40PS华东办 | 17006246 | 39 | PASS | 20 | 99.34 | PASS | PASS |  | PASS |  |  | 7级 | 微量 | 7级 | 有残 | PASS | PASS |  | 黄桂泉
2017-05-05 | 16:30 | A-9060A01 | 17006283 | 11.8 |  | 20 | 99.45 | PASS | PASS | 6B | PASS | PASS | PASS | 7级 | 微量 | 7级残 | 有残 | PASS | PASS | PASS | 黄桂泉
2017-05-05 | 19:30 | A-9060A01 | 17006284 | 11.8 |  | 20 | 99.86 | PASS | PASS | <6B | PASS | PASS | PASS | 7级残 | 微量 | 7级 | 有残 | PASS | PASS | PASS | 李建丽
2017-05-05 | 20:30 | A-9000 | 17006279 | 62 | PASS | 20 | 99.74 | PASS | PASS |  | PASS |  |  | 7级残 | 微量 | 6级 | 少量 | PASS | PASS |  | 李建丽
2017-05-05 | 22:30 | A-9060C崇达 | 17006282 | 11.3 | PASS | 20 | 99.68 | PASS | PASS | <6B | PASS | PASS | PASS | 7级残 | 微量 | 7级残 | 有残 | PASS | PASS | PASS | 李小娟
2017-05-06 | 8:00 | A-9000 | 17006278 | 67 |  | 20 | 99.53 | PASS | PASS |  | PASS |  |  | 6级 | 微量 | 6级 | 少量 | PASS | PASS | PASS | 谭娇娇
2017-05-06 | 8:00 | A-9060B二厂 | 17006315 | 11.7 |  | 20 | 99.52 | PASS | PASS | <6B | PASS | PASS | PASS | 6级 | 微量 | 6级 | 有残 | PASS | PASS | PASS | 谭娇娇
2017-05-06 | 9:00 | A-9060C有 色 | 17006317 | 11.8 | PASS | 20 | 99.65 | PASS | PASS | <6B | PASS | PASS | PASS | 6级 | 微量 | 6级残 | 少量 | PASS | PASS | PASS | 周菊明
2017-05-06 | 9:00 | A-9060B二厂 | 17006314 | 11 |  | 20 | 99.38 | PASS | PASS | <6B | PASS | PASS | PASS | 6级 | 微量 | 6级残 | 少量 | PASS | PASS | PASS | 周菊明
2017-05-06 | 9:00 | A-9060C有色 | 17006316 | 11.5 | PASS | 20 | 99.56 | PASS | PASS | <6B | PASS | PASS | PASS | 6级 | 微量 | 6级残 | 少量多 | PASS | PASS | PASS | 周菊明
2017-05-06 | 10:30 | A-9000 | 17006313 | 63 | PASS | 20 | 99.62 | PASS | PASS |  | PASS |  |  | 6级 | 微量 | 6级 | 有残 | PASS | PASS | PASS | 李建丽
2017-05-06 | 11:00 | A-9000 | 17006312 | 62 | PASS | 20 | 99.52 | PASS | PASS |  | PASS |  |  | 6级 | 微量 | 5级残 | 有残 |  | PASS |  | 周菊明
2017-05-06 | 15:30 | A-9060A金像 | 17006355 | 11.5 | PASS | 20 | 99.62 | PASS | PASS | 6B | PASS | PASS | PASS | 7级 | 微量 | 7级残 | 少量 | PASS | PASS | PASS | 谭娇娇
2017-05-06 | 21:00 | A-9060C01 | 17006353 | 92'' | PASS | 20 | 99.62 | PASS | PASS | 6B | PASS | PASS | PASS | 5级 | 微量 | 6级残 | 少量 | PASS | PASS | PASS | 黄桂泉
2017-05-06 | 22:00 | A-9060C03 | 17006473 | 21.8 | PASS | 20 | 99.62 | PASS | PASS | 5B | PASS | PASS | PASS | 7级残 | 微量 | 7级残 | 有残 | PASS | PASS | PASS | 黄桂泉
2017-05-06 | 22:00 | A-9000 | 17006349 | 67 | PASS | 20 | 99.65 | PASS | PASS |  | PASS |  |  | 7级残 | 微量 | 7级残 | 有残 | PASS | PASS |  | 李小娟
2017-05-08 | 9:30 | A-9060C01 | 17006352 | 96" | PASS | 20 | 99.65 | PASS | PASS | 6B | PASS | PASS | PASS | 7级残 | 微量 | 6级残 | 有残 | PASS | PASS | PASS | 谭娇娇
2017-05-08 | 10:30 | A-9000 | 17006348 | 63 | PASS | 20 | 99.19 | PASS | PASS |  | PASS |  |  | 6级残 | 微量 | 6级残 | 有残 | PASS | PASS |  | 李小娟
2017-05-08 | 13:30 | A-9000A10 | 17006280 | 50 | PASS | 20 | 99.3 | PASS | PASS |  | PASS |  |  | 6级 | 微量 | 6级残 | 少量 | PASS | PASS |  | 李建丽
2017-05-08 | 14:30 | A-9060C01 | 17006488 | 92'' | PASS | 20 | 99.54 | PASS | PASS | 6B | PASS | PASS | PASS | 6级 | 微量 | 5级残 | 有残 | PASS | PASS |  | 谭娇娇
2017-05-08 | 14:30 | A-9060B二厂 | 17006383 | 11.6 |  |  | 99.68 | PASS | PASS | 6B | PASS | PASS | PASS | 6级 | 微量 | 6级 | 少量 | PASS | PASS |  | 谭娇娇
2017-05-08 | 17:30 | A-9000 | 17006417 | 68 | PASS | 20 | 99.38 | PASS | PASS |  | PASS |  |  | 5级 | 微量 | 6级残 | 有残 | PASS | PASS | PASS | 黄桂泉
2017-05-08 | 19:30 | A-9060C01 | 17006421 | 95 | PASS | 20 | 99.36 | PASS | PASS | <6B | PASS | PASS | PASS | 5级 | 微量 | 7级残 | 少量 | PASS | PASS | PASS | 黄桂泉
2017-05-08 | 19:30 | A-9060C01 | 17006420 | 98 | PASS | 20 | 99.41 | PASS | PASS | <6B | PASS | PASS | PASS | 5级 | 微量 | 5级 | 少量 | PASS | PASS | PASS | 黄桂泉
2017-05-08 | 20:30 | A-9000 | 17006418 | 63 | PASS | 20 | 99.64 | PASS | PASS |  | PASS |  |  | 7级残 | 微量 | 6级 | 少量多 | PASS | PASS |  | 周菊明
2017-05-08 | 22:00 | A-9060A金像 | 17006422 | 10.6 | PASS | 20 | 99.67 | PASS | PASS | <6B | PASS | PASS | PASS | 6级 | 微量 | 6级 | 有残 | PASS | PASS | PASS | 黄桂泉
2017-05-08 | 23:00 | A-9060A金像 | 17006423 | 11.4 | PASS | 20 | 99.38 | PASS | PASS | <6B | PASS | PASS | PASS | 6级 | 微量 | 6级残 | 有残 | PASS | PASS | PASS | 黄桂泉
2017-05-09 | 8:00 | A-9060(10) | 17006419 | 11.5 | PASS | 20 | 99.79 | PASS | PASS |  | PASS |  |  | 7级 | 微量 | 5级残 | 少量 | PASS | PASS |  | 李建丽
2017-05-09 | 8:00 | A-9060C崇达 | 17006455 | 11.5 | PASS | 20 | 99.86 | PASS | PASS | <6B | PASS | PASS | PASS | 6级残 | 微量 | 5级 | 严残 | PASS | PASS | PASS | 李建丽
2017-05-09 | 9:30 | A-9000B1 | 17006381 | 65 | PASS | 20 | 99.76 | PASS | PASS |  | PASS |  |  | 8级 | 微量 | 9级残 | 有残 | PASS | PASS |  | 谭娇娇
2017-05-09 | 9:30 | A-9060C崇达 | 17006456 | 11 | PASS | 20 | 99.89 | PASS | PASS | <6B | PASS | PASS | PASS | 6级 | 微量 | 6级残 | 严残 | PASS | PASS | PASS | 谭娇娇
2017-05-09 | 9:30 | A-9000 | 17006452 | 63 | PASS | 20 | 99.58 | PASS | PASS |  | PASS |  |  | 6级 | 微量 | 7级 | 有残 | PASS | PASS |  | 谭娇娇
2017-05-09 | 10:30 | A-9000 | 17006451 | 68 | PASS | 20 | 99.75 | PASS | PASS |  | PASS |  |  | 6级 | 微量 | 7级 | 有残 | PASS | PASS |  | 李建丽
2017-05-09 | 11:00 | A-9060B二厂 | 17006454 | 11.8 |  | 20 | 99.86 | PASS | PASS | <6B | PASS | PASS | PASS | 6级 | 微量 | 6级残 | 严残 | PASS | PASS | PASS | 李建丽
2017-05-09 | 11:30 | A-9060B二厂 | 17006453 | 11 |  | 20 | 99.42 | PASS | PASS | <6B | PASS | PASS | PASS | 6级 | 微量 | 6级残 | 严残 | PASS | PASS | PASS | 李建丽
2017-05-09 | 17:30 | A-9060C01 | 17006494 | 99'S | PASS | 20 | 99.67 | PASS | PASS | <6B | PASS | PASS | PASS | 7级 | 微量 | 6级残 | 严残 | PASS | PASS | PASS | 周菊明
2017-05-09 | 21:30 | A-9060C01 | 17006493 | 98" | PASS | 20 | 99.68 | PASS | PASS | <6B | PASS | PASS | PASS | 6级残 | 微量 | 6级残 | 严残 | PASS | PASS | PASS | 周菊明
2017-05-09 | 22:30 | A-9060A金 像 | 17006496 | 11.8 |  | 20 | 99.48 | PASS | PASS | <6B | PASS | PASS | PASS | 7级残 | 微量 | 5级残 | 严残 | PASS | PASS | PASS | 李建丽
2017-05-09 | 23:30 | A-9060B深蓝 | 17006492 | 21 | PASS | 20 | 99.58 | PASS | PASS | <6B | PASS | PASS | PASS | 7级 | 微量 | 8级残 | 少量 | PASS | PASS | PASS | 李建丽
2017-05-09 | 24:00 | A-9000 | 17006490 | 64 | 稍浅 | 20 | 99.54 | PASS | PASS |  | PASS |  |  | 7级 | 微量 | 7级残 | 少量多 | PASS | PASS |  | 周菊明
2017-05-10 | 9:30 | A-9060B二厂 | 17006525 | 11.8 |  | 20 | 99.57 | PASS | PASS | <6B | PASS | PASS | PASS | 7级残 | 微量 | 6级 | 严残 | PASS | PASS | PASS | 李建丽
2017-05-10 | 9:30 | A-9060B二厂 | 17006524 | 11.4 |  | 20 | 99.55 | PASS | PASS | <6B | PASS | PASS | PASS | 7级残 | 微量 | 7级残 | 严残 | PASS | PASS | PASS | 李建丽
2017-05-10 | 9:30 | A-9060C崇达 | 17006527 | 11.5 | PASS | 20 | 99.68 | PASS | PASS | <6B | PASS | PASS | PASS | 7级残 | 微量 | 6级 | 严残 | PASS | PASS | PASS | 李建丽
2017-05-10 | 10:30 | A-9060C崇达 | 17006526 | 11.6 | PASS | 20 | 99.58 | PASS | PASS | <6B | PASS | PASS | PASS | 6级 | 微量 | 7级残 | 严残 | PASS | PASS | PASS | 谭娇娇
2017-05-10 | 13:00 | A-9000 | 17006491 | 68 | PASS | 20 | 99.68 | PASS | PASS |  |  |  |  | 6级 | 微量 | 7级残 | 少量 | PASS | PASS | PASS | 李小娟
2017-05-10 | 13:30 | A-9060A金像 | 17006495 | 11.8 | PASS | 20 | 99.75 | PASS | PASS | <6B | PASS | PASS | PASS | 6级 | 微量 | 6级 | 严残 | PASS | PASS | PASS | 李小娟
2017-05-10 | 15:30 | A-9000 | 17006522 | 70 | PASS | 20 | 99.54 | PASS | PASS |  | PASS |  |  | 7级残 | 微量 | 7级残 | 少量多 | PASS | PASS | PASS | 李建丽
2017-05-10 | 19:00 | A-9000 | 17006523 | 66 | PASS | 20 | 99.35 | PASS | PASS |  | PASS |  |  | 5级 | 微量 | 7级残 | 少量多 | PASS | PASS |  | 黄桂泉
2017-05-10 | 19:30 | A-9060A01 | 17006565 | 11.7 |  | 20 | 99.47 | PASS | PASS | <6B | PASS | PASS | PASS | 6级残 | 微量 | 7级残 | 有残 | PASS | PASS | PASS | 黄桂泉
2017-05-10 | 22:00 | A-9060C深蓝 | 17006562 | 11.5 | PASS | 20 | 99.67 | PASS | PASS | 6B | PASS | PASS | PASS | 6级 | 微量 | 7级残 | 严残 | PASS | PASS | PASS | 黄桂泉
2017-05-10 | 23:00 | A-9060C深蓝 | 17006563 | 11.8 | PASS | 20 | 99.58 | PASS | PASS | 6B | PASS | PASS | PASS | 6级 | 微量 | 6级残 | 严残 | PASS | PASS | PASS | 黄桂泉
2017-05-11 | 8:00 | A-9060A01 | 17006564 | 11.5 |  | 20 | 99.57 | PASS | PASS | <6B | PASS | PASS | PASS | 6级 | 微量 | 6级残 | 严残 | PASS | PASS | PASS | 李小娟
2017-05-11 | 8:00 | A-9000 | 17006593 | 63 | PASS | 20 | 99.66 | PASS | PASS |  | PASS |  |  | 6级 | 微量 | 7级残 | 有残 | PASS | PASS |  | 李小娟
2017-05-11 | 9:30 | A-9030深蓝 | 17006686 | 66 | PASS | 20 | 99.27 | PASS | PASS |  | PASS |  |  | 7级 | 微量 | 8级残 | 严残 | PASS | PASS |  | 李小娟 | 标
2017-05-11 | 9:30 | A-9060B二厂 | 17006596 | 12 |  | 20 | 99.57 | PASS | PASS | 6B | PASS | PASS | PASS | 6级残 | 微量 | 6级残 | 严残 | PASS | PASS | PASS | 李小娟
2017-05-11 | 10:30 | A-9060B二厂 | 17006598 | 11.8 |  | 20 | 99.58 | PASS | PASS | <6B | PASS | PASS | PASS | 7级残 | 微量 | 6级 | 严残 | PASS | PASS | PASS | 李建丽
2017-05-11 | 10:30 | A-9060B二厂 | 17006595 | 11.7 |  | 20 | 99.68 | PASS | PASS | <6B | PASS | PASS | PASS | 7级残 | 微量 | 6级 | 严残 | PASS | PASS | PASS | 李建丽
2017-05-11 | 10:30 | A-9000 | 17006560 | 66 | PASS | 20 | 99.75 | PASS | PASS |  | PASS |  |  | 7级 | 微量 | 7级残 | 有残 | PASS | PASS |  | 李建丽
2017-05-11 | 13:30 | A-9060A金 像 | 17006597 | 11.6 |  | 20 | 99.91 | PASS | PASS | <6B | PASS | PASS | PASS | 7级残 | 微量 | 6级残 | 严残 | PASS | PASS | PASS | 谭娇娇
2017-05-11 | 15:30 | A-9060A夏日 | 17006561 | 50 | PASS | 20 | 99.85 | PASS | PASS |  | PASS |  |  | 7级残 | 微量 | 6级 | 严残 | PASS | PASS |  | 李小娟 | 样
2017-05-11 | 17:30 | A-9000 | 17006594 | 67 | PASS | 20 | 99.68 | PASS | PASS |  | PASS |  |  | 6级 | 微量 | 6级残 | 有残 | PASS | PASS |  | 周菊明
2017-05-11 | 19:00 | A-9060C01试样 | 17006630 | 95" | PASS | 20 | 99.26 | PASS | PASS | <6B | PASS | PASS | PASS | 5级 | 微量 | 6级残 | 严残 | PASS | PASS | PASS | 黄桂泉
2017-05-11 | 20:30 | A-9060A01 | 17006631 | 11.6 |  | 20 | 99.38 | PASS | PASS | <6B | PASS | PASS | PASS | 6级 | 微量 | 6级 | 严残 | PASS | PASS | PASS | 黄桂泉
2017-05-11 | 22:00 | A-9060A01 | 17006632 | 11.6 |  | 20 | 99.39 | PASS | PASS | <6B | PASS | PASS | PASS | 6级 | 微量 | 6级残 | 严残 | PASS | PASS | PASS | 黄桂泉
2017-05-11 | 23:30 | A-9060A01欣强 | 17006763 | 11.9 |  | 20 | 入图库 | PASS | PASS | <6B | PASS | PASS | PASS | 6级 | 微量 | 6级残 | 严残 | PASS | PASS | PASS | 黄桂泉
2017-05-11 | 23:30 | A-9000 | 17006627 | 65 | PASS | 20 | 99.64 | PASS | PASS |  | PASS |  |  | 6级 | 微量 | 5级 | 少量多 | PASS | PASS |  | 周菊明
2017-05-12 | 8:00 | A-9060C01 | 17006629 | 95" | PASS | 20 | 99.86 | PASS | PASS | <6B | PASS | PASS | PASS | 6级 | 微量 | 6级 | 严残 | PASS | PASS | PASS | 李小娟
2017-05-12 | 9:30 | A-9060C01 | 17006661 | 98S | PASS | 20 | 99.48 | PASS | PASS | <6B | PASS | PASS | PASS | 6级残 | 微量 | 6级 | 严残 | PASS | PASS | PASS | 李建丽
2017-05-12 | 9:30 | A-9000 | 17006660 | 68 | PASS | 20 | 99.54 | PASS | PASS |  | PASS |  |  | 6级 | 微量 | 6级残 | 少量多 | PASS | PASS |  | 谭娇娇
2017-05-12 | 10:30 | A-9060A01 | 17006663 | 11.8 |  | 20 | 99.54 | PASS | PASS | <6B | PASS | PASS | PASS | 6级 | 微量 | 6级残 | 严残 | PASS | PASS | PASS | 谭娇娇
2017-05-12 | 10:30 | A-9060C01 | 17006662 | 98" | PASS | 20 | 99.68 | PASS | PASS | <6B | PASS | PASS | PASS | 6级 | 微量 | 7级残 | 严残 | PASS | PASS | PASS | 谭娇娇
2017-05-12 | 10:30 | A-9060A01 | 17006664 | 11.8 |  | 20 | 99.35 | PASS | PASS | <6B | PASS | PASS | PASS | 6级 | 微量 | 7级残 | 严残 | PASS | PASS | PASS | 谭娇娇
2017-05-12 | 11:30 | A-9000 | 17006628 | 62 | PASS | 20 | 99.35 | PASS | PASS |  | PASS | PASS | PASS | 6级 | 微量 | 6级 | 少量多 | PASS | PASS |  | 李建丽
2017-05-12 | 15:00 | A-9060C崇达 | 17006705 | 11.8 | PASS | 20 | 99.86 | PASS | PASS | <6B | PASS | PASS | PASS | 6级残 | 微量 | 6级 | 严残 | PASS | PASS | PASS | 李小娟
2017-05-12 | 17:30 | A-9060A01 | 17006707 | 11.8 | PASS | 20 | 99.68 | PASS | PASS | <6B | PASS | PASS | PASS | 6级 | 微量 | 6级残 | 严残 | PASS | PASS | PASS | 李小娟
2017-05-12 | 19:00 | A-9000 | 17006659 | 62 | PASS | 20 | 99.36 | PASS | PASS |  | PASS | PASS | PASS | 7级残 | 微量 | 6级 | 少量多 | PASS | PASS |  | 黄桂泉
2017-05-12 | 19:00 | A-9060C崇达 | 17006704 | 11.4 | PASS | 20 | 99.28 | PASS | PASS | <6B | PASS | PASS | PASS | 7级残 | 微量 | 7级 | 严残 | PASS | PASS | PASS | 黄桂泉
2017-05-12 | 20:30 | A-9060A01 | 17006706 | 11.3 | PASS | 20 | 99.64 | PASS | PASS | <6B | PASS | PASS | PASS | 6级 | 微量 | 6级残 | 有残 | PASS | PASS | PASS | 周菊明
2017-05-13 | 8:00 | A-9060C崇达 | 17006738 | 11.2 | PASS | 20 | 99.54 | PASS | PASS | <6B | PASS | PASS | PASS | 6级 | 微量 |  |  | PASS | PASS | PASS | 李小娟
2017-05-13 | 8:00 | A-9000 | 17006703 | 64 | PASS | 20 | 99.68 | PASS | PASS |  | PASS |  |  | 6级 | 微量 |  |  | PASS | PASS |  | 李小娟
2017-05-13 | 9:30 | A-9060B二厂 | 17006740 | 11.5 | PASS | 20 | 99.85 | PASS | PASS | <6B | PASS | PASS | PASS | 7级残 | 微量 |  |  | PASS | PASS | PASS | 谭娇娇
2017-05-13 | 9:30 | A-9060B二厂 | 17006739 | 11.1 | PASS | 20 | 99.47 | PASS | PASS | <6B | PASS | PASS | PASS | 7级残 | 微量 |  |  | PASS | PASS | PASS | 谭娇娇
2017-05-13 | 10:30 | A-9000 | 17006736 | 64 | PASS | 20 | 99.68 | PASS | PASS |  | PASS | PASS | PASS | 6级 | 微量 |  |  | PASS | PASS |  | 李建丽
2017-05-13 | 10:30 | A-9000 | 17006735 | 68 | PASS | 20 | 99.36 | PASS | PASS |  | PASS | PASS | PASS | 6级残 | 微量 |  |  | PASS | PASS |  | 李建丽
2017-05-13 | 10:30 | A-9060C有 色 | 17006737 | 11.1 | PASS | 20 | 99.28 | PASS | PASS | <6B | PASS | PASS | PASS | 6级残 | 微量 |  |  | PASS | PASS | PASS | 李建丽
2017-05-13 | 17:30 | A-9000 | 17006702 | 65 | PASS | 20 | 99.34 | PASS | PASS |  | PASS | PASS | PASS | 7级 | 微量 |  |  | PASS | PASS |  | 黄桂泉
2017-05-13 | 17:30 | RDI-6000 02 | 17006832 | 22 | PASS | 20 | 入图库 | PASS | PASS | <6B | PASS | PASS | PASS |  | 微量 |  |  | PASS | PASS |  | 黄桂泉
2017-05-13 | 19:00 | A-9060C有色 | 17006774 | 11.4 | PASS | 20 | 99.27 | PASS | PASS | <6B | PASS | PASS | PASS | 5级 | 微量 |  |  | PASS | PASS | PASS | 黄桂泉
2017-05-13 | 20:30 | A-9060C有色 | 17006775 | 11.5 | PASS | 20 | 99.37 | PASS | PASS | <6B | PASS | PASS | PASS | 7级残 | 微量 |  |  | PASS | PASS |  | 周菊明
2017-05-13 | 23:00 | A-9060A01 | 17006777 | 11.7 | PASS | 20 | 99.34 | PASS | PASS | <6B | PASS | PASS | PASS | 6级 | 微量 |  |  | PASS | PASS | PASS | 周菊明
2017-05-13 | 23:30 | A-9000 | 17006773 | 65 | PASS | 20 | 99.68 | PASS | PASS |  | PASS |  |  | 6级 | 微量 |  |  | PASS | PASS |  | 周菊明
2017-05-13 | 23:30 | A-9060C03 | 17006838 | 21 | PASS | 20 | 99.59 | PASS | PASS | 4B | PASS | PASS | PASS | 6级 | 微量 |  |  | PASS | PASS | PASS | 周菊明
2017-05-13 | 24:00 | A-9060A01 | 17006776 | 11.8 | PASS | 20 | 99.36 | PASS | PASS | <6B | PASS | PASS | PASS | 6级 | 微量 |  |  | PASS | PASS | PASS | 黄桂泉
2017-05-15 | 9:30 | A-9000 | 17006804 | 65 | PASS | 20 | 99.59 | PASS | PASS |  | PASS |  |  | 7级 | 微量 |  |  | PASS | PASS |  | 黄桂泉
2017-05-15 | 11:00 | A-9060B二厂 | 17006809 | 11.5 |  | 20 | 99.48 | PASS | PASS | <6B | PASS | PASS | PASS | 6级 | 微量 |  |  | PASS | PASS | PASS | 黄桂泉
2017-05-15 | 11:00 | A-9060B二厂 | 17006808 | 11 |  | 20 | 99.62 | PASS | PASS | <6B | PASS | PASS | PASS | 6级 | 微量 |  |  | PASS | PASS | PASS | 黄桂泉
2017-05-15 | 11:00 | A-9060C有色 | 17006806 | 11.5 | PASS | 20 | 99.38 | PASS | PASS | <6B | PASS | PASS | PASS | 6级 | 微量 |  |  | PASS | PASS | PASS | 黄桂泉
2017-05-15 | 11:00 | A-9060C有色 | 17006807 | 11.7 | PASS | 20 | 99.29 | PASS | PASS | <6B | PASS | PASS | PASS | 6级 | 微量 |  |  | PASS | PASS | PASS | 黄桂泉
2017-05-15 | 12:00 | A-9000 | 17006772 | 62 | PASS | 20 | 99.6 | PASS | PASS |  | PASS |  |  | 7级 | 微量 |  |  | PASS | PASS |  | 黄桂泉
2017-05-15 | 15:30 | A-9060C01 | 17006842 | 96" | PASS | 20 | 99.67 | PASS | PASS | <6B | PASS | PASS | PASS | 5级 | 微量 |  |  | PASS | PASS | PASS | 周菊明
2017-05-15 | 17:30 | A-9000 | 17006805 | 64 | PASS | 20 | 99.63 | PASS | PASS |  | PASS |  |  | 7级 | 微量 |  |  | PASS | PASS |  | 李建丽
2017-05-15 | 19:30 | A-9060C01 | 17006841 | 92S | PASS | 20 | 99.86 | PASS | PASS | <6B | PASS | PASS | PASS | 6级 | 微量 |  |  | PASS | PASS | PASS | 李小娟
2017-05-15 | 21:00 | A-9060A01 | 17006843 | 11.9 | PASS | 20 | 99.86 | PASS | PASS | <6B | PASS | PASS | PASS | 6级 | 微量 |  |  | PASS | PASS | PASS | 李小娟
2017-05-15 | 23:30 | A-9060A01 | 17006844 | 11.4 |  | 20 | 99.76 | PASS | PASS | <6B | PASS | PASS | PASS | 6级 | 微量 |  |  | PASS | PASS | PASS | 李建丽
2017-05-16 | 8:00 | A-9000 | 17006840 | 66 | PASS | 20 | 99.48 | PASS | PASS |  | PASS |  |  | 7级 | 微量 |  |  | PASS | PASS | PASS | 李建丽
2017-05-16 | 10:30 | A-9060C01 | 17006875 | 93 | PASS | 20 | 99.85 | PASS | PASS | <6B | PASS | PASS | PASS | 6级残 | 微量 |  |  | PASS | PASS | PASS | 谭娇娇
2017-05-16 | 11:00 | A-9060A金像 | 17006876 | 11 | PASS | 20 | 99.67 | PASS | PASS | <6B | PASS | PASS | PASS | 6级 | 微量 |  |  | PASS | PASS | PASS | 谭娇娇
2017-05-16 | 13:30 | A-9060C01 | 17006874 | 98" | PASS | 20 | 99.65 | PASS | PASS | <6B | PASS | PASS | PASS | 6级残 | 微量 |  |  | PASS | PASS | PASS | 谭娇娇
2017-05-16 | 14:30 | A-9060A上海美 | 17006873 | 11 | PASS | 20 | 99.68 | PASS | PASS | <6B | PASS | PASS | PASS | 6级 | 微量 |  |  | PASS | PASS | PASS | 周菊明
2017-05-16 | 17:30 | A-9060A金像 | 17006877 | 11.2 | PASS | 20 | 99.37 | PASS | PASS | <6B | PASS | PASS | PASS | 6级 | 微量 |  |  | PASS | PASS | PASS | 李小娟
2017-05-16 | 20:00 | A-9060C崇达 | 17006905 | 11.1 | PASS | 20 | 99.16 | PASS | PASS | <6B | PASS | PASS | PASS | 6级残 | 微量 |  |  | PASS | PASS | PASS | 黄桂泉
2017-05-16 | 20:00 | A-9000 | 17006839 | 65 | PASS | 20 | 99.42 | PASS | PASS |  | PASS |  |  | 6级 | 微量 |  |  | PASS | PASS |  | 黄桂泉
2017-05-16 | 22:30 | A-9060C崇达 | 17006906 | 11.7 | PASS | 20 | 99.93 | PASS | PASS | <6B | PASS | PASS | PASS | 6级 | 微量 |  |  | PASS | PASS | PASS | 黄桂泉
2017-05-16 | 23:30 | A-9060A金 像 | 17006907 | 11.7 |  | 20 | 99.69 | PASS | PASS | <6B | PASS | PASS | PASS | 6级 | 微量 |  |  | PASS | PASS | PASS | 黄桂泉
2017-05-17 | 9:00 | A-9000 | 17006904 | 63 | PASS | 20 | 99.68 | PASS | PASS |  | PASS |  |  | 6级 | 微量 |  |  | PASS | PASS |  | 周菊明
2017-05-17 | 9:30 | A-9000A1 | 17006871 | 43 | PASS | 20 | 99.74 | PASS | PASS |  | PASS |  |  | 6级 | 微量 |  |  | PASS | PASS |  | 周菊明
2017-05-17 | 10:30 | A-9060A金 像 | 17006908 | 11 |  | 20 | 99.64 | PASS | PASS | <6B | PASS | PASS | PASS | 7级残 | 微量 |  |  | PASS | PASS | PASS | 周菊明
2017-05-17 | 10:30 | A-9060B二厂 | 17006943 | 11.5 |  | 20 | 99.67 | PASS | PASS | <6B | PASS | PASS | PASS | 7级残 | 微量 |  |  | PASS | PASS | PASS | 周菊明
2017-05-17 | 11:00 | A-9060B二厂 | 17006942 | 11.5 |  | 20 | 99.53 | PASS | PASS | <6B | PASS | PASS | PASS | 7级残 | 微量 |  |  | PASS | PASS | PASS | 周菊明
2017-05-17 | 11:00 | A-9060C深蓝 | 17006941 | 11 | PASS | 20 | 99.71 | PASS | PASS | <6B | PASS | PASS | PASS | 7级残 | 微量 |  |  | PASS | PASS | PASS | 周菊明
2017-05-17 | 11:30 | A-9060C崇达 | 17006940 | 11.5 | PASS | 20 | 99.23 | PASS | PASS | <6B | PASS | PASS | PASS | 7级残 | 微量 |  |  | PASS | PASS |  | 周菊明
2017-05-17 | 12:00 | A-9000 | 17006937 | 62 | PASS | 20 | 99.34 | PASS | PASS |  | PASS
2017-05-17
2017-05-17
2017-05-17
2017-05-17
Note on F4: Wan: 所有油墨
Note on G4: Wan: 所有油墨
Note on E4: Wan: 所有油墨
Note on H4: Wan: 所有油墨
Note on I4: Wan: 所有油墨
Note on J4: Wan: 预烤干，不粘手
Note on K4: Wan: 湿膜预烤后硬度； UV绿油固化后硬度； 湿绿油后烤后的硬度（如果后烤）
Note on L4: Wan: 线路不易扣掉
Note on M4: 微软用户: 内层湿膜
Note on N4: 微软用户: 内层湿膜
Note on O4: Wan: 曝光级数（需要曝光的）
Note on P4: Wan: 需要显影的油墨
Note on R4: Wan: H-8100/H-9100 湿膜
Note on S4: Wan: 湿膜, 图像线路能显出，清晰
Note on T4: Wan: 退膜干净
Note on U4: Wan: 湿膜
Note on H13: 同四厂对比
Note on F21: 颜色同A-9060C01
Note on C1315: Administrator:工艺同意写装
Note on C1457: Administrator:工艺通知写装
Note on C1624: Administrator: 周费亮同意写装
Note on D1625: Administrator: 工艺装
Note on C1758: Administrator: 细度25周费亮同意写装

## FQC其他油墨表格
FQC其他油墨检测记录（注意：添加记录后记得保存一下Ctrl+S）
RD-JL-PZ-J01-2
|  |  |  | A组项目（膜固化前） | [5 empty] | B组项目（膜固化后）
检测日期 | 时间 | 品名 | 批号 | 粘度 | 外观颜色 | 细度 | 红外图谱 | 板面效果 | 固化性 | 硬度 | 附着力 | 显影性 | 去膜性 | 耐焊性 | 耐化学性 | 检测员
2016-11-11 | 9:00 | H505 | 16015771 | 60 | PASS | 30 | 99.21 | PASS |  | 2H | PASS |  |  | PASS |  | 李小娟
2016-11-11 | 10:00 | UVW-3A101 | 16015737 | 160 | PASS | 25 | 99.69 | PASS |  |  | PASS |  |  |  |  | 李小娟
2016-11-11 | 10:30 | 酸黑 | 16015798 | 200 | PASS | 20 | 99 | PASS |  |  | PASS |  | PASS |  |  | 李小娟
2016-11-11 | 10:30 | TX-1109无色 | 16015797 | 62 | PASS | 17.5 |  |  |  |  | PASS |  | PASS |  |  | 李小娟
2016-11-11 | 10:30 | H505 | 16015840 | 64 |  |  | 99.9 | PASS |  | 3H | PASS |  |  | PASS |  | 周菊明
2016-11-12 | 12:00 | A-2100E | 16015868 | 190 | PASS | 25 | 99.81 | PASS |  |  | PASS |  | PASS |  |  | 谭娇娇
2016-11-12 | 13:30 | 酸黑 | 16015867 | 200 | PASS | 20 | 99 | PASS |  |  | PASS |  | PASS |  |  | 谭娇娇
2016-11-12 | 19:00 | 3A102 | 16015800 |  | 稍浅 | 167 | 99.21 | PASS |  |  | PASS |  | PASS |  |  | 黄桂泉
2016-11-12 | 20:00 | H8 | 16015911 | 170 | PASS | 22.5 |  | PASS |  | 2H | PASS |  |  | PASS |  | 周菊明
2016-11-12 | 21:00 | TX-1109无色 | 16015910 | 70 |  | 20 | 99.02 | PASS |  |  | PASS |  | PASS |  |  | 周菊明
2016-11-14 | 8:00 | TXW-5D35 | 16015839 | 70 | PASS | 30 | 99.56 | PASS |  |  | PASS |  | PASS |  |  | 周菊明
2016-11-14 | 9:00 | 酸黑 | 16015937 | 202 | PASS | 22.5 | 99.33 | PASS |  |  | PASS |  | PASS |  |  | 黄桂泉
2016-11-14 | 13:30 | A-2100 | 16015938 | 160 | PASS | 25 | 99.42 | PASS |  |  | PASS |  | PASS |  |  | 黄桂泉
2016-11-14 | 17:30 | 碱黑 | 16015974 | 200 | PASS | 20 | 99.19 | PASS |  |  | PASS |  | PASS |  |  | 李小娟
2016-11-14 | 20:00 | UV黑油 | 16015939 | 225 | PASS | 25 | 99.31 | PASS |  |  | PASS |  | PASS |  |  | 李小娟
2016-11-14 | 21:30 | H503 | 16015975 | 98 | PASS | 30 | 99.25 | PASS |  | 2H | PASS |  | PASS | PASS |  | 李建丽
2016-11-15 | 8:00 | TX-1108C1 | 16015977 | 90 | PASS | 30 | 99.53 | PASS |  |  | PASS |  | PASS |  |  | 周菊明
2016-11-15 | 8:00 | UV黑油 | 16015940 | 230 | PASS | 25 | 99.52 | PASS |  |  | PASS |  |  |  |  | 周菊明
2016-11-15 | 9:30 | TX-1108B1 | 16016005 | 32 | PASS | 20 | 99.65 | PASS |  |  | PASS |  | PASS |  |  | 周菊明
2016-11-15 | 20:30 | A-2100F海弘 | 16016004 | 95 | PASS | 20 | 99.47 | PASS |  |  | PASS |  | PASS |  |  | 李建丽
2016-11-16 | 8:00 | TX-1108C1 | 16016039 | 89 | PASS | 20 | 99.46 | PASS |  |  | PASS |  | PASS |  |  | 李建丽
2016-11-17 | 14:30 | H5哑光 1601 PASS 满板 99.63 | 16016218 | 120 |  | 满板 | 99.56 | 固化后有刺手的颗粒 |  | 3H | PASS |  |  | PASS |  | 谭娇娇
2016-11-17 | 18:30 | 酸黑 | 16016181 | 200 | PASS | 20 | 99.42 | PASS |  |  | PASS |  | PASS |  |  | 李小娟
2016-11-18 | 12:00 | UV白油 | 16016210 | 202 |  |  | 99.36 | PASS |  |  | PASS |  |  |  |  | 谭娇娇
2016-11-18 | 14:30 | 3A102 | 16016105 | 176 | PASS | 20 | 99.45 | PASS |  |  | PASS |  | PASS |  |  | 李建丽
2016-11-18 | 16:00 | UV白油 | 16016211 | 200 | PASS | 20 | 99.25 | PASS |  |  | PASS |  | PASS |  |  | 周菊明
2016-11-18 | 17:30 | 酸黑D方正达 | 16016252 | 203 | PASS | 22.5 | 99.01 | PASS |  |  | PASS |  | PASS |  |  | 李小娟
2016-11-18 | 21:30 | A-2100F海弘 | 16016253 | 73 | PASS | 25 | 入图库 | PASS |  |  | PASS |  | PASS |  |  | 黄桂泉
2016-11-18 | 22:30 | H8 | 16016255 | 170 | PASS | 30 | 99.36 | PASS |  | 3H | PASS |  |  | PASS |  | 李小娟
2016-11-18 | 23:30 | A-2100 | 16016209 | 178 | PASS | 22.5 | 99.24 | PASS |  |  | PASS |  | PASS | PASS |  | 李小娟
2016-11-19 | 9:00 | 酸黑D方正达 | 16016281 | 205 | PASS | 20 | 99.56 | PASS |  |  | PASS |  | PASS |  |  | 周菊明
2016-11-19 | 11:00 | UVS-1000 | 16016279 | 150 | PASS | 30 | 99.81 | PASS |  | 3H | PASS |  |  | PASS |  | 周菊明
2016-11-19 | 20:00 | 线兰 | 16016278 | 176 | PASS | 20 | 99.12 | PASS |  |  | PASS |  | PASS |  |  | 李建丽
2016-11-19 | 22:00 | UV黄绿GY | 16016322 | 110 | PASS | 20 | 99.45 | PASS |  |  | PASS |  |  | PASS |  | 黄桂泉
2016-11-19 | 23:00 | 酸黑D方正达 | 16016320 | 210 | 稍深 | 20 | 99.37 | PASS |  |  | PASS |  | PASS |  |  | 黄桂泉
2016-11-20 | 11:00 | 酸黑 | 16016346 | 192 | PASS | 20 | 99.081 | PASS |  |  | PASS | PASS | PASS |  |  | 谭娇娇
2016-11-20 | 11:00 | 酸蓝 | 16016347 | 190 | PASS | 20 | 99.64 | PASS |  |  | PASS | PASS | PASS |  |  | 谭娇娇
2016-11-20 | 18:30 | H7深绿 | 16016349 | 135 | PASS | 30 | 99.51 | PASS |  | 3H | PASS |  |  |  |  | 黄桂泉
2016-11-21 | 10:30 | 热固黑油 | 16016348 | 344 | PASS | 25 | 99.44 | PASS |  |  | PASS |  |  | PASS |  | 谭娇娇
2016-11-21 | 11:30 | THW-5D37 | 16016402 | 93 | PASS | 25 | 97.65 | PASS |  |  | NG |  | PASS |  |  | 周菊明
2016-11-21 | 15:30 | 酸黑 | 16016400 | 185 | PASS | 20 | 99.44 | PASS |  |  |  |  | PASS |  |  | 谭娇娇
2016-11-21 | 17:30 | H8 | 16016401 | 176 | PASS | 25 | 99.84 | PASS |  | 3H | PASS |  |  | PASS |  | 谭娇娇
2016-11-22 | 8:00 | A-2100 | 16016436 | 170 | PASS | 20 | 99.61 | PASS |  |  | PASS |  | PASS |  |  | 谭娇娇
2016-11-22 | 9:30 | 酸黑 | 16016460 | 192 | PASS | 20 | 99.56 | PASS |  |  | PASS |  | PASS |  |  | 周菊明
2016-11-22 | 12:00 | 热固黑油 | 16016437 | 340 | PASS | 25 | 99.86 | PASS |  |  | PASS |  | PASS |  |  | 周菊明
2016-11-22 | 13:30 | H505 | 16016461 | 63 | PASS | 30 | 99.67 | PASS |  | 3H | PASS |  |  | PASS |  | 谭娇娇
2016-11-22 | 19:30 | 碱蓝 | 16016462 | 200 | PASS | 20 | 99.5 | 印板线路模糊 |  |  | PASS |  | NG |  |  | 黄桂泉
2016-11-22 | 19:30 | UV黑油 | 16016463 | 230 | PASS | 20 | 98.56 | PASS |  |  | PASS |  |  |  |  | 黄桂泉
2016-11-22 | 22:00 | UV黑油 | 16016464 | 230 | PASS | 25 | 99.2 | PASS |  |  | PASS |  |  |  |  | 李建丽
2016-11-23 | 8:00 | 酸黑 | 16016518 | 190 | PASS | 20 | 99.34 | PASS |  |  | PASS |  |  |  |  | 周菊明
2016-11-23 | 17:30 | H7深绿 | 16016534 | 125 | PASS | 20 | 99.17 | PASS |  | 3H | PASS |  |  | PASS |  | 李建丽
2016-11-23 | 19:30 | 6102M17 | 16016668 |  |  |  | 99.57 | 有气泡 |  |  |  |  | PASS |  |  | 黄桂泉
2016-11-24 | 8:00 | UVW-5D87 | 16016523 | 166 | PASS | 20 | 99.65 | PASS |  |  |  |  | PASS |  |  | 周菊明
2016-11-24 | 8:00 | A-2100F | 16016595 | 150 | PASS | 20 | 99.75 | PASS |  |  |  |  | PASS |  |  | 周菊明
2016-11-24 | 9:30 | H7 | 16016603 | 190 |  | 25 | 99.84 | PASS |  | 3H |  |  | PASS |  |  | 周菊明
2016-11-24 | 12:00 | A-2100 | 16016562 | 176 |  | 20 | 99.36 | PASS |  |  |  |  | PASS |  |  | 谭娇娇
2016-11-24 | 14:30 | TH-04 | 16016565 | 76 |  | 45 | 98.74 |  |  |  | PASS |  |  | PASS |  | 周菊明
2016-11-24 | 20:30 | A-2100 | 16016635 | 160 | PASS | 20 | 99.17 | PASS |  |  | PASS |  | PASS |  |  | 李建丽
2016-11-24 | 15:30 | THW-5D43 | 16016703 | 350 |  | 20 | 99.03 | PASS |  |  | PASS |  | PASS |  |  | 谭娇娇
2016-11-26 | 9:30 | THW-5D35 | 16016704 | 79 | PASS | 30 | 98.88 | PASS |  |  | PASS |  | PASS |  |  | 周菊明
2016-11-26 | 9:30 | TX-1109无色 | 16016726 | 80 | PASS | 20 | 98.98 | PASS |  |  | PASS |  | PASS |  |  | 周菊明
2016-11-26 | 20:00 | A-2100F | 16016725 | 158 | PASS | 22.5 | 99 | PASS |  |  | PASS |  | PASS |  |  | 李建丽
2016-11-27 | 8:00 | THW-5D35 | 16016804 | 73 | PASS | 30 | 99.32 |  |  |  | PASS |  | PASS |  |  | 黄桂泉
2016-11-27 | 8:00 | UV白油 | 16016521 | 206 | PASS | 22.5 | 99.13 | PASS |  |  | PASS |  |  |  |  | 黄桂泉
2016-11-27 | 11:00 | UV白油 | 16016520 | 270 | PASS | 22.5 | 99.1 | PASS |  |  | PASS |  |  |  |  | 黄桂泉
2016-11-27 | 15:30 | A-2100 | 16016773 | 180 | PASS | 23.5 | 99.36 | PASS |  |  | PASS |  | PASS |  |  | 黄桂泉
2016-11-27 | 15:30 | 线兰 | 16016830 | 90 | PASS | 22.5 | 99.31 | PASS |  |  | PASS |  | PASS |  |  | 黄桂泉
2016-11-28 | 17:30 | 酸蓝B | 16016848 | 200 | PASS | 20 | 99.78 | PASS |  |  | PASS |  | PASS |  |  | 李小娟
2016-11-28 | 17:30 | 酸黑 | 16016884 | 190 | PASS | 20 | 99.19 | PASS |  |  | PASS |  | PASS |  |  | 李小娟
2016-11-28 | 21:30 | TX-1108C1 | 16016805 | 88 | PASS | 20 | 99.12 | PASS |  |  | PASS |  | PASS |  |  | 李建丽
2016-11-29 | 8:00 | A-2100F海弘 | 16016883 | 86 | PASS | 20 | 99.45 | PASS |  |  | PASS |  | PASS |  |  | 谭娇娇
2016-11-29 | 14:30 | 酸蓝D | 16016912 | 150 | PASS | 20 | 99.56 | PASS |  |  | PASS |  | PASS |  |  | 黄桂泉
2016-11-29 | 20:30 | 酸黑D方正达 | 16016948 | 204 | PASS | 20 | 99.42 | PASS |  |  | PASS |  | PASS |  |  | 李建丽
2016-11-30 | 16:00 | UVS-1000 | 16016973 | 150 | PASS | 25 | 99.86 | PASS |  |  | PASS |  |  | PASS |  | 周菊明
2016-12-01 | 13:30 | A-2100E | 16017042 | 200 | PASS | 20 | 99.45 | PASS |  |  | PASS |  | PASS |  |  | 周菊明 | 标样
2016-12-01 | 13:30 | A-2100I | 16016947 | 179 | PASS | 20 | 99.15 | PASS |  |  | PASS |  | PASS |  |  | 周菊明 | 标样
2016-12-01 | 14:30 | H7 | 16017041 | 156 | PASS | 25 | 99.46 | PASS |  |  | PASS |  |  | PASS |  | 周菊明
2016-12-01 | 17:30 | 酸蓝 | 16017040 | 190 | PASS | 20 | 99.63 | PASS |  |  | PASS |  | PASS |  |  | 李小娟
2016-12-01 | 17:30 | H503 | 16017016 | 98 | PASS | 30 | 99.25 | PASS |  | 3H | PASS |  |  | PASS |  | 李小娟
2016-12-02 | 9:30 | A-2100E | 16017217 | 198 | PASS | 20 | 99.34 | PASS |  |  | PASS |  | PASS |  |  | 周菊明
2016-12-02 | 14:00 | 5D35 | 16017218 | 76 | PASS | 20 | 99.43 | PASS |  |  | PASS |  | PASS |  |  | 周菊明
2016-12-02 | 21:30 | H505 | 16017191 | 64 | PASS | 27.5 | 99.21 | 有白点 |  | 3H | PASS |  |  | PASS |  | 李小娟
2016-12-03 | 9:00 | 酸黑 | 16017111 | 192 | PASS | 20 | 99.01 | PASS |  |  | PASS |  | PASS |  |  | 黄桂泉
2016-12-03 | 11:00 | TX-1108B1 | 16017086 | 36 | PASS | 20 | 99.64 | PASS |  |  | PASS |  | PASS |  |  | 周菊明
2016-12-03 | 14:00 | A-2100F海弘 | 16017109 | 98 | PASS | 20 | 99.04 | PASS |  |  | PASS |  | PASS |  |  | 谭娇娇
2016-12-05 | 20:00 | TX-1108B1 | 16017248 | 39 | PASS | 20 | 99.78 | PASS |  |  | PASS |  | PASS |  |  | 周菊明
2016-12-06 | 8:00 | 酸黑 | 16017304 | 198 | 稍浅 | 20 | 99.17 | PASS |  |  | PASS |  | PASS |  |  | 李建丽
2016-12-06 | 11:00 | A-2100 | 16017279 | 170 | PASS | 20 | 99.24 | PASS |  |  | PASS |  | PASS |  |  | 李建丽
2016-12-06 | 14:30 | UVW-3A102 | 16017153 | 180 | PASS | 22.5 | 99.14 | PASS |  |  | PASS |  | PASS |  |  | 李建丽
2016-12-06 | 19:00 | TX-1108C1 | 16017110 | 87 | PASS | 30 | 99.24 | PASS |  |  | PASS |  | PASS |  |  | 周菊明
2016-12-06 | 20:30 | TX-1108C1 | 16017306 | 80 | PASS | 30 | 99.45 | PASS |  |  | PASS |  | PASS |  |  | 黄桂泉
2016-12-07 | 8:00 | UV绿油H6 | 16017345 | 160 | PASS | 30 | 99.46 | PASS |  | 3H | PASS |  |  | PASS |  | 李建丽 | 样
2016-12-07 | 14:30 | A-2100 | 16017371 | 180 | PASS | 30 | 99.04 | PASS |  |  | PASS |  | PASS |  |  | 谭娇娇
2016-12-07 | 17:30 | TX-1108C1 | 16017381 | 90 | PASS | 25 | 99.45 | PASS |  |  | PASS |  | PASS |  |  | 黄桂泉
2016-12-08 | 13:30 | TX-1108C1 | 16017431 | 83 | 稍浅 | 20 | 98.62 | PASS |  |  | PASS |  | PASS |  |  | 谭娇娇
2016-12-08 | 13:30 | H7深绿 | 16017084 | 135 | PASS | 22.5 | 99.51 | PASS |  | 3H | PASS |  |  | PASS |  | 谭娇娇
2016-12-08 | 13:30 | GM-50 | 16017427 | 200 | PASS | 30 | 99.44 | PASS |  |  | PASS |  |  |  |  | 谭娇娇
2016-12-08 | 14:30 | A-2100 | 16017428 | 180 | PASS | 20 | 99.15 | PASS |  |  | PASS |  | PASS |  |  | 李建丽
2016-12-08 | 19:30 | UVS-1000G2 | 16017477 | 160 | PASS | 30 | 99.56 | PASS |  | 3H | PASS |  |  | PASS |  | 周菊明 | 样
2016-12-09 | 8:00 |  | 16017475 | 42 | PASS | 25 | 99.32 | PASS |  | 2H | PASS |  | NG |  |  | 李小娟
2016-12-09 | 10:30 | TX-1108C1 | 16017476 | 82 | PASS | 25 | 99.5 | PASS |  |  | PASS |  | PASS |  |  | 李小娟
2016-12-09 | 14:30 | UV白油 | 16017502 | 195 | PASS | 25 | 99.41 | PASS |  |  | PASS |  |  |  |  | 李建丽
2016-12-09 | 14:30 | 酸蓝 | 16017500 | 190 | PASS | 20 | 99.26 | PASS |  |  | PASS |  | PASS |  |  | 谭娇娇
2016-12-09 | 16:00 | TX-1108C1 | 16017499 | 80 | PASS | 25 | 99.67 | PASS |  |  | PASS |  | PASS |  |  | 谭娇娇
2016-12-09 | 16:00 | UV白油 | 16017503 | 197 | PASS | 22.5 | 99.23 | PASS |  |  | PASS |  |  |  |  | 李小娟
2016-12-09 | 16:00 | A-2100F海弘 | 16017498 | 90 | PASS | 20 | 99.49 | PASS |  |  | PASS |  | PASS |  |  | 谭娇娇
2016-12-09 | 20:30 | UV白油 | 16017542 | 196 | PASS | 22.5 | 99.56 | PASS |  |  | PASS |  |  |  |  | 周菊明
2016-12-09 | 20:30 | UVS-1000G2 | 16017501 | 155 | PASS | 27.5 | 99.12 | PASS |  | 3H | PASS |  |  | PASS |  | 周菊明
2016-12-09 | 23:00 | UV白油 | 16017541 | 206 | PASS | 22.5 | 99.23 | PASS |  |  | PASS |  |  |  |  | 周菊明
2016-12-10 | 11:30 | G2 | 16017540 | 155 | PASS | 30 | 99.56 | PASS |  | 3H | PASS |  |  | PASS |  | 李小娟
2016-12-10 | 11:30 | A-2100F四川长虹 | 16017498 | 74 | PASS | 22.5 | 99.47 | PASS |  |  | PASS |  | PASS |  |  | 李建丽
2016-12-10 | 14:30 | 酸黑 | 16017568 | 193 | PASS | 20 | 99.19 | PASS |  |  | PASS |  | PASS |  |  | 李小娟
2016-12-10 | 17:30 | UVS-1000YG | 16017569 | 148 | 色相不一样 | 30 | 99.36 | PASS |  | 3H | PASS |  |  | PASS |  | 黄桂泉
2016-12-10 | 20:30 | A-2100F四川长虹 | 16017567 | 75 | PASS | 20 | 99.42 | PASS |  |  | PASS |  | PASS |  |  | 周菊明
2016-12-11 | 11:00 | A-2101F四川长虹 | 16017638 | 71 | PASS | 20 | 99.64 | PASS |  |  | PASS |  | PASS |  |  | 谭娇娇
2016-12-11 | 11:30 | UV黑油 | 16017605 | 220 | PASS | 20 | 98.81 | PASS |  |  | PASS |  |  |  |  | 谭娇娇
2016-12-11 | 13:30 | H505 | 16017604 | 65 | PASS | 37.5 | 99.59 | PASS |  |  | PASS |  |  | PASS |  | 李小娟
2016-12-11 | 19:30 | UV黑油 | 16017606 | 228 | PASS | 27.5 | 99.35 | PASS |  |  | PASS |  |  |  |  | 周菊明
2016-12-11 | 21:30 | 酸黑D方正达 | 16017632 | 207 | PASS | 22.5 | 99.33 | PASS |  |  | PASS |  | PASS |  |  | 黄桂泉
2016-12-12 | 9:00 | UV黑油 | 16017689 | 225 | PASS | 25 | 99.02 | PASS |  |  | PASS |  |  |  |  | 谭娇娇
2016-12-12 | 11:00 | H505 | 16017633 | 65 | PASS | 25 | 99.36 | PASS |  | 3H | PASS |  |  |  |  | 谭娇娇
2016-12-12 | 12:00 | H505 | 16017668 | 60 | PASS | 27.5 | 99.45 | PASS |  | 3H | PASS |  |  | PASS |  | 周菊明
2016-12-12 | 14:30 | A-2100 | 16017687 | 175 | PASS | 20 | 99.88 | PASS |  |  | PASS |  | PASS |  |  | 谭娇娇
2016-12-12 | 14:30 | UV黑油 | 16017758 | 220 | PASS | 20 | 9.75 | PASS |  |  | PASS |  |  |  |  | 谭娇娇
2016-12-12 | 14:30 | H505 | 16017688 | 63 | PASS | 27.5 | 99.67 | PASS |  | 3H | PASS |  |  | PASS |  | 谭娇娇
2016-12-12 | 16:00 | UV黑油 | 16017667 | 225 | PASS | 20 | 99.75 | PASS |  |  | PASS |  |  |  |  | 周菊明
2016-12-13 | 8:00 | H7 | 16017724 | 192 | PASS | 25 | 99.24 | PASS |  | 3H | PASS |  |  | PASS |  | 黄桂泉
2016-12-13 | 10:30 | A-2100F海弘 | 16017725 | 85 | PASS | 20 | 99.51 | PASS |  |  | PASS |  |  |  |  | 谭娇娇
2016-12-13 | 17:30 | UV白油 | 16017751 | 205 | PASS | 25 | 99.75 | PASS |  |  | PASS |  |  |  |  | 李小娟
2016-12-13 | 19:30 | 热固黑油 | 16017754 | 340 | PASS | 17.5 | 99.65 | PASS |  |  | PASS |  |  | PASS |  | 李小娟
2016-12-13 | 21:00 | A-2100 | 16017749 | 170 | PASS | 27.5 | 99.46 | PASS |  |  | PASS |  | PASS |  |  | 李小娟
2016-12-13 | 23:30 | H8 | 16017750 | 180 | PASS | 20 | 99.68 | PASS |  |  | PASS |  |  | PASS |  | 李建丽
2016-12-14 | 8:00 | 酸黑D方正达 | 16017826 | 210 | PASS | 20 | 99.88 | PASS |  |  | PASS |  | PASS |  |  | 谭娇娇
2016-12-14 | 10:00 | UVS-1000H7 | 16017789 | 190 | PASS | 25 | 99.56 | PASS |  | 3H | PASS |  |  | PASS |  | 周菊明
2016-12-14 | 11:00 | 酸黑 | 16017827 | 190 | PASS | 22.5 | 99.12 | PASS |  |  | PASS |  | PASS |  |  | 黄桂泉
2016-12-14 | 13:30 | TX-1108C1 | 16017818 | 80 | PASS | 20 | 99.64 | PASS |  |  | PASS |  | PASS |  |  | 谭娇娇
2016-12-14 | 14:30 | TX-1108C1 | 16017791 | 80 | PASS | 20 | 99.66 | PASS |  |  | PASS |  | PASS |  |  | 谭娇娇
2016-12-14 | 14:30 | UV白油 | 16017752 | 195 | PASS | 20 | 99.52 | PASS |  |  | PASS |  | PASS |  |  | 谭娇娇
2016-12-14 | 19:30 | A-2100F | 16017817 | 125 | PASS | 30 | 99.58 | PASS |  |  | PASS |  | PASS |  |  | 李小娟
2016-12-14 | 23:30 | 酸黑D方正达 | 16017860 | 210 | PASS | 20 | 99.01 | PASS |  |  | PASS |  | PASS |  |  | 李小娟
2016-12-14 | 24:30 | 5D87 | 16017859 | 160 | PASS | 20 | 99.52 | PASS |  |  | PASS |  | PASS |  |  | 李建丽
2016-12-15 | 10:30 | A-2100F海弘 | 16017886 | 122 | PASS | 20 | 99.87 | PASS |  |  | PASS |  | PASS |  |  | 谭娇娇
2016-12-15 | 10:30 | 5D87 | 16017887 | 165 | PASS | 20 | 99.45 | PASS |  |  | PASS |  | PASS |  |  | 谭娇娇
2016-12-15 | 13:30 | H5哑光 | 16017960 | 124 | PASS | 20 | 99.68 | PASS |  | 3H | PASS |  |  | PASS |  | 黄桂泉
2016-12-15 | 14:30 | 酸黑D方正达 | 16017889 | 188 | PASS | 20 | 99.24 | PASS |  |  | PASS |  | PASS |  |  | 周菊明
2016-12-15 | 23:00 | UV绿油150dpa.s | 16017961 | 160 | PASS | 20 | 99.54 | PASS |  |  | PASS |  |  | PASS |  | 李建丽
2016-12-15 | 0:30 | TX-1109无色 | 16017929 | 74 | PASS | 20 | 99.14 | PASS |  |  | PASS |  | PASS |  |  | 李建丽
2016-12-15 | 0:30 | 酸黑D方正达 | 16017930 | 200 | PASS | 20 | 99.78 | PASS |  |  | PASS |  | PASS |  |  | 李建丽
2016-12-16 | 13:30 | THW-5D35 | 16017957 | 70 |  | 20 | 98.46 | PASS |  |  |  |  | PASS |  |  | 黄桂泉
2016-12-16 | 14:30 | 酸蓝D | 16018004 | 150 | PASS | 20 | 99.43 | PASS |  |  | PASS |  | PASS |  |  | 周菊明
2016-12-16 | 17:30 | 酸黑D方正达 | 16017958 | 180 | PASS | 20 | 99.46 | PASS |  |  | PASS |  | PASS |  |  | 李小娟
2016-12-16 | 20:30 | A-2100F | 16017956 | 150 | PASS | 20 | 99.36 | PASS |  |  | PASS |  | PASS |  |  | 李小娟
2016-12-16 | 21:30 | THW-5D35 | 16018003 | 70 |  | 20 | 99.28 | PASS |  |  | PASS |  | PASS |  |  | 李建丽
2016-12-17 | 8:00 | A-2100平易 | 16017963 | 150 | PASS | 20 | 99.84 | PASS |  |  | PASS |  | PASS |  |  | 谭娇娇
2016-12-17 | 10:30 | UVW-3A202 | 16017927 | 190 | PASS | 20 | 99.54 | PASS |  |  | PASS |  | PASS |  |  | 谭娇娇
2016-12-17 | 12:00 | A-2100平易 | 16018032 | 141 | PASS | 20 | 99.04 | PASS |  |  | PASS |  | PASS |  |  | 谭娇娇
2016-12-17 | 12:00 | THW-5D35 | 16018029 | 72 |  | 20 | 99.74 | PASS |  |  | PASS |  | PASS |  |  | 周菊明
2016-12-17 | 16:30 | 酸黑 | 16018030 | 195 | PASS | 20 | 99.22 | PASS |  |  | PASS |  | PASS |  |  | 谭娇娇
2016-12-17 | 23:00 | 酸蓝 | 16018100 | 200 | PASS | 20 | 99.58 | PASS |  |  | PASS |  | PASS |  |  | 李小娟
2016-12-19 | 10:30 | 5D35 | 16018074 | 77 | PASS | 20 | 99.23 | PASS |  |  | PASS |  | PASS |  |  | 李小娟
2016-12-19 | 10:30 | 5D35 | 16018099 | 77 | PASS | 20 | 99.36 | PASS |  |  | PASS |  | PASS |  |  | 李小娟
2016-12-20 | 10:30 | A-2100F海弘 | 16018151 | 97 | PASS | 20 | 99.64 | PASS |  |  | PASS |  | PASS |  |  | 谭娇娇
2016-12-20 | 17:30 | XD-715 | 16018221 |  |  | 20 | [9 empty] | 黄桂泉
2016-12-20 | 22:00 | 热固黑油 | 16018153 | 335 | PASS | 22.5 | 99.24 | PASS |  |  | PASS |  |  | PASS |  | 周菊明
2016-12-21 | 8:00 | A-2100F海弘 | 16018217 | 90 | PASS | 22.5 | 99.25 | PASS |  |  | PASS |  | PASS |  |  | 李建丽
2016-12-21 | 16:00 | TH-06 | 16018249 | 3.2 |  | 20 | 98.23 | PASS |  |  | PASS |  |  | PASS |  | 李小娟
2016-12-21 | 22:00 | TH-04 | 16018181 | 73 |  | 50 | 99 | PASS |  |  | PASS |  |  | PASS |  | 黄桂泉
2016-12-22 | 8:00 | 酸黑 | 16018288 | 190 | PASS | 20 | 99.73 | PASS |  |  | PASS |  | PASS |  |  | 谭娇娇
2016-12-22 | 11:00 | 热固白油 | 16018219 | 420 | PASS | 25 | 99.86 | PASS |  |  | PASS |  |  | PASS |  | 李建丽
2016-12-22 | 13:30 | TX-1108D1 | 16018381 | 46 |  | 20 | 入图库 | PASS |  |  | PASS |  | PASS |  |  | 李建丽
2016-12-22 | 14:30 | 酸黑 | 16018250 | 200 | PASS | 22.5 | 99.63 | PASS |  |  | PASS |  | PASS |  |  | 李小娟
2016-12-22 | 17:30 | H7 | 16018289 | 125 | PASS | 25 | 99.33 | PASS |  |  | PASS |  |  | PASS |  | 黄桂泉
2016-12-22 | 22:00 | TX-1109无色 | 16018319 | 73 |  | 20 | 99.56 | PASS |  |  | PASS |  | PASS |  |  | 周菊明
2016-12-22 | 23:30 | A-2100 | 16018350 | 180 | PASS | 22.5 | 99.36 | PASS |  |  | PASS |  | PASS |  |  | 黄桂泉
2016-12-23 | 8:00 | H8 | 16018318 | 176 | PASS | 25 | 99.68 | PASS |  |  | PASS |  |  | PASS |  | 谭娇娇
2016-12-23 | 11:00 | TX-1109无色 | 16018353 | 74 |  | 20 | 99.36 | PASS |  |  | PASS |  | PASS |  |  | 李小娟
2016-12-23 | 15:30 | A-2100 | 16018379 | 180 | PASS | 30 | 99.28 | PASS |  |  | PASS |  | PASS |  |  | 谭娇娇
2016-12-23 | 15:30 | 酸黑 | 16018351 | 195 | PASS | 20 | 99.57 | PASS |  |  | PASS |  | PASS |  |  | 谭娇娇
2016-12-23 | 23:30 | H7 | 16018380 | 190 | PASS | 25 | 99.64 | PASS |  | 3H | PASS |  |  | PASS |  | 周菊明 | 样
2016-12-24 | 9:30 | TX-1108C1 | 16018420 | 84 | PASS | 20 | 99.03 | PASS |  |  | PASS |  | PASS |  |  | 李小娟
2016-12-24 | 13:30 | A-2100平易 | 16018418 | 150 | PASS | 22.5 | 99.39 | PASS |  |  | PASS |  | PASS |  |  | 谭娇娇
2016-12-24 | 15:30 | TX-1108B1 | 16018447 | 36 | PASS | 20 | 99.86 | PASS |  |  | PASS |  | PASS |  |  | 李小娟
2016-12-25 | 8:00 | 酸黑D方正达 | 16018516 | 190 | PASS | 22.5 | 99.42 | PASS |  |  | PASS |  | PASS |  |  | 李小娟
2016-12-25 | 8:00 | TX-1108C1 | 16018488 | 83 | PASS | 25 | 99.36 | PASS |  |  | PASS |  | PASS |  |  | 李小娟
2016-12-25 | 18:30 | 3A102 | 16018449 | 139 | 稍浅 | 20 | 99.42 | PASS |  |  | PASS |  | PASS |  |  | 周菊明
2016-12-25 | 19:30 | TX-1108C1 | 16018512 | 90 | PASS | 20 | 99.38 | PASS |  |  | PASS |  | PASS |  |  | 黄桂泉
2016-12-25 | 21:30 | TX-1108C1 | 16018554 | 80 | PASS | 20 | 99.56 | PASS |  |  | PASS |  | PASS |  |  | 周菊明
2016-12-26 | 8:00 | A-2100F海弘 | 16018514 | 98 | PASS | 20 | 99.57 | PASS |  |  | PASS |  | PASS |  |  | 谭娇娇
2016-12-26 | 13:30 | TX-1108C1 | 16018579 | 83 | PASS | 20 | 99.74 | PASS |  |  | PASS |  | PASS |  |  | 谭娇娇
2016-12-26 | 20:30 | 酸蓝 | 16018515 | 200 | PASS | 20 | 99.81 | PASS |  |  | PASS |  | PASS |  |  | 李建丽
2016-12-26 | 21:30 | H503 | 16018621 | 96 | PASS | 25 | 99.29 | PASS |  |  | PASS |  |  | PASS |  | 李建丽
2016-12-27 | 13:30 | UV绿油150dpa.s | 16018648 | 150 | PASS | 25 | 99.35 | 有气泡 |  | 3H | PASS |  |  | PASS |  | 黄桂泉
2016-12-27 | 14:30 | UV线兰 | 16018580 | 170 | PASS | 20 |  | PASS |  |  | PASS |  | PASS |  |  | 谭娇娇
2016-12-27 | 19:30 | A-2100 | 16018619 | 180 | PASS | 27.5 | 99.63 | PASS |  |  | PASS |  | PASS |  |  | 李小娟
2016-12-27 | 21:30 | 酸黑D利欲达 | 16018689 | 146 | PASS | 20 | 99.53 | PASS |  |  | PASS |  | PASS |  |  | 李建丽
2016-12-28 | 10:30 | 3A101 | 16018686 | 170 | PASS | 20 | 99.65 | PASS |  |  | PASS |  | PASS |  |  | 谭娇娇 | 样
2016-12-28 | 14:30 | H505 | 16018688 | 65 | PASS | 27.5 | 99.81 | 有气泡 |  | 3H | PASS |  | PASS |  |  | 谭娇娇
2016-12-29 | 11:00 | A-2100 | 16018782 | 180 | PASS | 20 | 99.78 | PASS |  |  | PASS |  | PASS |  |  | 谭娇娇
2016-12-29 | 11:00 | 酸黑 | 16018791 | 203 | PASS | 20 | 9.65 | PASS |  |  | PASS |  | PASS |  |  | 谭娇娇
2016-12-29 | 12:00 | H505 | 16018757 | 62 |  | 25 | 99.67 | PASS |  | 3H | PASS |  |  | PASS |  | 谭娇娇
2016-12-29 | 14:30 | 3A101 | 16018714 | 172 | PASS | 20 | 99.32 | PASS |  |  | PASS |  | PASS |  |  | 周菊明
2016-12-29 | 20:30 | UVW-5D25 | 16018860 | 93 | [11 empty] | 李小娟 | 改标签
2016-12-29 | 8:00 | H8 | 16018824 | 170 | PASS | 35 | 99.3 | PASS |  | 3H | PASS |  |  | PASS |  | 黄桂泉
2016-12-30 | 13:00 | TX-1108F | 16018822 | 40 | PASS |  |  | PASS |  |  | PASS |  | PASS |  |  | 周菊明
2016-12-29 | 14:00 | A-2100I | 16018756 | 159 | PASS | 20 | 99.85 | PASS |  |  | PASS |  | PASS |  |  | 周菊明
2016-12-29 | 14:30 | 线兰平易 | 16018820 | 140 | PASS | 22.5 | 99.04 | PASS |  |  | PASS |  | PASS |  |  | 谭娇娇
2016-12-29 | 15:00 | TX-1108B1 | 16018932 | · | PASS | 22.5 | 99.24 | PASS |  |  | PASS |  | PASS |  |  | 黄桂泉
2016-12-29 | 15:00 | 酸黑D方正达 | 16018823 | 198 | 稍深 | 22.5 | 99.13 | PASS |  |  | PASS |  | PASS |  |  | 黄桂泉
2016-12-30 | 17:30 | H7 | 16018853 | 125 | PASS | 27.5 | 99.74 | PASS |  | 3H | PASS |  | PASS |  |  | 李建丽
2016-12-30 | 21:30 | 碱蓝 | 16018894 | 196 | PASS | 20 | 99.63 | PASS |  |  | PASS |  | PASS |  |  | 李建丽
2016-12-31 | 14:30 | TX-1108C1 | 16018893 | 83 | PASS | 20 | 99.36 | PASS |  |  | PASS |  | PASS |  |  | 谭娇娇
2016-12-31 | 14:30 | 线兰平易 | 16018852 | 150 | PASS | 27.5 | 99.84 | PASS |  |  | PASS |  | PASS |  |  | 谭娇娇
2016-12-31 | 15:00 | UV绿油150dpa.s | 16018922 | 147 | PASS | 27.5 | 99.45 | PASS |  | 3H | PASS |  | PASS |  |  | 谭娇娇
2016-12-31 | 17:30 | A-2100F海弘 | 16018921 | 88 | PASS | 22.5 | 99.04 | PASS |  |  | PASS |  | PASS |  |  | 黄桂泉 | 样
2016-12-31 | 17:30 | 酸黑D方正达 | 16018855 | 200 | PASS | 22.5 | 99.21 | PASS |  |  | PASS |  | PASS |  |  | 黄桂泉
2017-01-02 | 10:00 | A-2100 | 16018994 | 170 | PASS | 20 | 99.63 | PASS |  |  | PASS |  | PASS |  |  | 谭娇娇
2017-01-02 | 11:00 | 酸黑 | 16018967 | 190 | PASS | 20 | 99.38 | PASS |  |  | PASS |  | PASS |  |  | 李小娟
2017-01-02 | 15:30 | H8 | 16018995 | 180 | PASS | 27.5 | 99.19 | PASS |  | 3H | PASS |  |  | PASS |  | 李小娟
2017-01-02 | 19:30 | UV绿油GY | 16018966 | 140 | PASS | 25 | 99.14 | PASS |  | 3H | PASS |  |  | PASS |  | 周菊明 | 样
2017-01-02 | 22:00 | UV线兰 | 17000035 | 87 | PASS | 20 | 99.74 | PASS |  |  | PASS |  | PASS |  |  | 周菊明
2017-01-03 | 10:30 | 酸兰 | 17000034 | 200 | PASS | 20 | 99.38 | PASS |  |  | PASS |  | PASS |  |  | 李小娟
2017-01-03 | 14:30 | H505 | 17000033 | 63 | PASS | 25 | 99.58 | 有气泡，过UV机看得出 |  | 3H | PASS |  |  | PASS |  | 李小娟
2017-01-03 | 16:00 | 酸黑D方正达 | 17000063 | 191 | PASS | 20 | 99.84 | PASS |  |  | PASS |  | PASS |  |  | 李小娟
2017-01-03 | 20:30 | A-2100F | 17000061 | 110 | PASS | 22.5 | 99.65 | PASS |  |  | PASS |  | PASS |  |  | 黄桂泉
2017-01-03 | 23:00 | 酸黑 | 17000100 | 200 | PASS | 20 | 99.24 | PASS |  |  | PASS |  | PASS |  |  | 周菊明
2017-01-04 | 10:30 | H7 | 17000099 | 190 | PASS | 37.5 | 99.36 | PASS |  | 3H | PASS |  |  | PASS |  | 李小娟
2017-01-04 | 11:30 | A-2100 | 17000127 | 180 | PASS | 22.5 | 99.46 | PASS |  |  | PASS |  | PASS |  |  | 李小娟
2017-01-04 | 14:30 | 热固黑油 | 17000064 | 345 | PASS | 20 | 99.51 | PASS |  |  | PASS |  |  | PASS |  | 李小娟 | 样
2017-01-04 | 17:30 | UVW-5D65D25 | 17000136 | 44 | PASS | 20 | 99.23 | PASS |  |  | PASS |  | PASS |  |  | 周菊明
2017-01-04 | 17:30 | UV绿油150PS | 17000128 | 152 | PASS | 22.5 | 99.18 | PASS |  | 3H | PASS |  |  | PASS |  | 黄桂泉
2017-01-04 | 20:30 | 酸黑D方正达 | 17000129 | 196 | PASS | 22.5 | 99.16 | PASS |  |  | PASS |  | PASS |  |  | 黄桂泉
2017-01-04 | 22:00 | TS-3000W16 | 17000173 | 105 | PASS | 20 | 99.25 | PASS |  |  | PASS |  |  | PASS |  | 周菊明
2017-01-04 | 22:00 | H6 | 17000208 | 152 | PASS | 25 | 99.03 | PASS |  |  | PASS |  |  | PASS |  | 周菊明
2017-01-04 | 23:00 | 线兰F | 17000171 | 113 | PASS | 20 | 99.65 | PASS |  |  | PASS |  | PASS |  |  | 周菊明
2017-01-04 | 23:00 | UVS-1000 | 17000169 | 150 | PASS | 25 | 99.47 | PASS |  | 3H | PASS |  |  | PASS |  | 周菊明
2017-01-05 | 9:30 | TS-3000W16 | 17000200 | 110 | PASS | 17.5 | 99.59 | PASS |  |  | PASS |  |  |  |  | 李建丽
2017-01-05 | 14:30 | A-2100E | 17000197 | 190 | PASS | 20 | 99.68 | PASS |  |  | PASS |  | PASS |  |  | 谭娇娇
2017-01-05 | 19:00 | 酸黑 | 17000170 | 192 | PASS | 20 | 99.48 | PASS |  |  | PASS |  | PASS |  |  | 周菊明
2017-01-05 | 20:30 | 酸蓝 | 17000198 | 190 | PASS | 22.5 | 99.18 | PASS |  |  | PASS |  | PASS |  |  | 黄桂泉
2017-01-05 | 22:30 | A-2100 | 17000241 | 176 | PASS | 20 | 99.36 | PASS |  |  | PASS |  | PASS |  |  | 周菊明
2017-01-05 | 23:30 | W16 | 17000243 | 100 | PASS | 20 | 99.65 | PASS |  |  | PASS |  |  |  |  | 周菊明
2017-01-05 | 0:30 | UVW-5D25 | 17000245 | 88 | 浅了 | 20 | 入图库 | 有黑点 |  |  | PASS |  | PASS |  |  | 周菊明
2017-01-05 | 0:30 | 酸黑D方正达 | 17000240 | 190 | PASS | 20 | 99.47 | PASS |  |  | PASS |  | PASS |  |  | 周菊明
2017-01-06 | 9:30 | TS-3000W16 | 17000270 | 108 | PASS | 20 | 99.37 | PASS |  |  | PASS |  |  |  |  | 李小娟
2017-01-06 | 11:00 | A-2100 | 17000268 | 180 | PASS | 20 | 99.54 | PASS |  |  | PASS |  | PASS |  |  | 谭娇娇
2017-01-06 | 15:30 | THW-5D35 | 17000277 | 80 |  | 20 | 99.38 | PASS |  |  | PASS |  | PASS |  |  | 李小娟
2017-01-06 | 17:30 | 酸黑D方正达 | 17000269 | 207 | PASS | 22.5 | 99.03 | PASS |  |  | PASS |  | PASS |  |  | 黄桂泉
2017-01-06 | 0:30 | W16 | 17000313 | 108 | PASS | 20 | 99.12 | PASS |  |  | PASS |  |  |  |  | 黄桂泉
2017-01-07 | 8:00 | A-2100F | 17000311 | 154 | PASS | 20 | 99.36 | PASS |  |  | PASS |  | PASS |  |  | 李建丽
2017-01-07 | 9:30 | TS-3000W16 | 17000341 | 108 | PASS | 20 | 99.51 | PASS |  |  | PASS |  |  |  |  | 李建丽
2017-01-07 | 13:30 | 酸蓝D | 17000339 | 150 | PASS | 20 | 99.39 | PASS |  |  | PASS |  | PASS |  |  | 李小娟
2017-01-07 | 14:30 | 酸黑 | 17000310 | 200 | PASS | 20 | 99.67 | PASS |  |  | PASS |  | PASS |  |  | 谭娇娇
2017-01-07 | 15:30 | TX-1109C1 | 17000315 | 89 | PASS | 20 | 99.36 | PASS |  |  | PASS |  | PASS |  |  | 谭娇娇
2017-01-07 | 15:30 | 酸黑D方正达 | 17000340 | 190 | PASS | 20 | 99.29 | PASS |  |  | PASS |  | PASS |  |  | 李建丽
2017-01-07 | 15:30 | UV白油 | 17000344 | 192 | PASS | 20 | 99.51 | PASS |  |  | PASS |  |  |  |  | 李建丽
2017-01-07 | 15:30 | TX-1108C1 | 17000343 | 88 | PASS | 20 | 99.56 | PASS |  |  | PASS |  | PASS |  |  | 李建丽
2017-01-07 | 17:30 | UV白油 | 17000345 | 195 | PASS | 20 | 99.13 | PASS |  |  | PASS |  |  |  |  | 黄桂泉
2017-01-07 | 24:00 | W16 | 17000390 | 102 | PASS | 20 | 99.36 | PASS |  |  | PASS |  |  |  |  | 黄桂泉
2017-01-08 | 10:30 | TX-1108C1 | 17000426 | 88 | PASS | 20 | 99.25 | PASS |  |  | PASS |  | PASS |  |  | 李小娟
2017-01-08 | 15:30 | TX-1108C1 | 17000427 | 87 | PASS | 20 | 99.58 | PASS |  |  | PASS |  | PASS |  |  | 谭娇娇
2017-01-08 | 15:30 | THW-6102M17 | 17000463 |  |  | 10 | 99.23 | 有气泡 |  |  | PASS |  |  |  |  | 李小娟 | 放在12日
2017-01-08 | 15:30 | 酸黑D方正达 | 17000418 | 210 | PASS | 20 | 99.36 | PASS |  |  | PASS |  | PASS |  |  | 李小娟
2017-01-08 | 17:30 | W16 | 17000419 | 99 | PASS | 20 | 99.01 | PASS |  |  | PASS |  |  |  |  | 周菊明
2017-01-09 | 15:30 | H7 | 17000460 | 190 | PASS | 27.5 | 99.27 | PASS |  | 3H | PASS |  |  | PASS |  | 周菊明
2017-01-09 | 15:30 | A-2100F | 17000488 | 120 | PASS | 20 | 99.64 | PASS |  |  | PASS |  | PASS |  |  | 周菊明
2017-01-09 | 22:30 | 碱黑 | 17000461 | 200 | PASS | 20 | 99.12 | PASS |  |  | PASS |  | PASS |  |  | 李小娟
2017-01-09 | 23:30 | A-2100F | 17000459 | 128 | PASS | 20 | 99.84 | PASS |  |  | PASS |  | PASS |  |  | 李小娟
2017-01-09 | 1:00 | 3A102 | 17000388 | 140 | PASS | 35 | 99.62 | PASS |  |  | PASS |  | PASS |  |  | 李建丽
2017-01-10 | 9:00 | 5D80A1 | 17000626 | 85 |  | 20 | 入图库 | PASS |  |  | PASS |  | PASS |  |  | 周菊明 | 标样
2017-01-10 | 9:00 | 酸黑D方正达 | 17000486 | 180 | PASS | 20 | 99.64 | PASS |  |  | PASS |  | PASS |  |  | 谭娇娇
2017-01-10 | 12:00 | H7 | 17000525 | 200 | PASS | 27.5 | 99.8 | PASS |  | 3H | PASS |  | PASS |  |  | 谭娇娇
2017-01-10 | 13:30 | A-2100F海弘 | 17000524 | 88 | PASS | 20 | 99.51 | PASS |  |  | PASS |  | PASS |  |  | 谭娇娇
2017-01-10 | 14:30 | A-2100 | 17000557 | 170 | PASS | 25 | 99.42 | PASS |  |  | PASS |  | PASS |  |  | 周菊明
2017-01-10 | 17:30 | H7 | 17000558 | 200 | PASS | 27.5 | 99.63 | 有气泡，过UV机看得出 |  | 3H | PASS |  |  | PASS |  | 李小娟
2017-01-10 | 23:00 | H7 | 17000589 | 200 | PASS | 30 | 99.61 | PASS |  | 3H | PASS |  |  | PASS |  | 李小娟
2017-01-10 | 23:00 | 酸黑D方正达 | 17000590 | 210 | PASS | 20 | 99.23 | PASS |  |  | PASS |  | PASS |  |  | 李小娟
2017-01-11 | 9:30 | 酸黑D方正达 | 17000620 | 200 | PASS | 20 | 99.45 | PASS |  |  | PASS |  | PASS |  |  | 周菊明
2017-01-11 | 10:30 | A-2100F海弘 | 17000588 | 88 | PASS | 20 | 99.49 | PASS |  |  | PASS |  | PASS |  |  | 周菊明
2017-01-11 | 12:00 | H7 | 17000623 | 200 | PASS | 25 | 99.67 | PASS |  | 3H | PASS |  | PASS | PASS |  | 周菊明
2017-01-11 | 20:30 | 5D36 | 17000527 | 60 | PASS | 25 | 99.56 | PASS |  | 5B | PASS |  | PASS |  |  | 李小娟 | 样
2017-01-11 | 23:30 | H7 | 17000668 | 195 | PASS | 30 | 99.63 | PASS |  |  | PASS |  |  | PASS |  | 李小娟
2017-01-11 | 24:00 | 酸黑D方正达 | 17000669 | 210 | PASS | 30 | 99.35 | PASS |  |  | PASS |  | PASS |  |  | 李小娟
2017-01-12 | 9:30 | H8 | 17000700 | 180 | PASS | 25 | 99.65 | PASS |  | 3H | PASS |  | PASS | PASS |  | 黄桂泉
2017-01-12 | 11:00 | 酸黑D方正达 | 17000698 | 190 | PASS | 20 | 99.67 | PASS |  |  | PASS |  | PASS |  |  | 谭娇娇
2017-01-12 | 15:30 | THW-5D36 | 17000704 | 59 | PASS | 20 | 99.63 | PASS |  |  | PASS |  | PASS |  |  | 黄桂泉
2017-01-12 | 17:30 | GM-50 | 17000701 | 209 | PASS | 25 | 99.5 | PASS |  |  | PASS |  |  |  |  | 李建丽 | 样
2017-01-12 | 19:30 | UVW-3A102 | 17000622 | 140 | PASS | 27.5 | 99.65 | PASS |  |  | PASS |  | PASS |  |  | 李小娟
2017-01-12 | 21:30 | H7深绿 | 17000740 | 125 | PASS | 25 | 99.58 | PASS |  |  | PASS |  |  | PASS |  | 李建丽
2017-01-12 | 21:30 | A-2100I | 17000671 | 330 | PASS | 17.5 | 99.36 | PASS |  |  | PASS |  | PASS |  |  | 李建丽
2017-01-13 | 8:00 | THW-5D35 | 17000742 | 80 | PASS | 20 | 99.24 | PASS |  |  | PASS |  | PASS |  |  | 周菊明
2017-01-13 | 8:00 | 酸蓝D | 17000741 | 150 | PASS | 22.5 | 99.56 | PASS |  |  | PASS |  | PASS |  |  | 周菊明
2017-01-13 | 8:00 | 酸黑D方正达 | 17000816 | 195 | PASS | 22.5 | 99.42 | PASS |  |  | PASS |  | PASS |  |  | 周菊明
2017-01-13 | 13:30 | THW-5D35 | 17000771 | 82 | PASS | 20 | 99.45 | PASS |  |  | PASS |  | PASS |  |  | 周菊明
2017-01-13 | 13:30 | H503 | 17000772 | 98 |  | 32.5 | 99.46 | 有气泡 |  | 3H | PASS |  | PASS |  |  | 谭娇娇
2017-01-13 | 21:30 | UVW-5D65D25 | 17000818 | 45 | PASS | 20 | 99.63 | PASS |  |  | PASS |  |  |  |  | 李小娟 | 样
2017-01-14 | 8:00 | THW-5D35 | 17000817 | 85 | PASS | 20 | 99.57 | PASS |  |  | PASS |  | PASS |  |  | 黄桂泉
2017-01-14 | 10:00 | 酸黑D方正达 | 17000852 | 182 | PASS | 25 | 99.68 | PASS |  |  | PASS |  | PASS |  |  | 谭娇娇
2017-01-14 | 11:00 | THW-5D35 | 17000845 | 79 |  | 20 | 99.64 | PASS |  |  | PASS |  | PASS |  |  | 谭娇娇
2017-01-14 | 11:00 | H7(200PS) | 17000846 | 190 | PASS | 25 | 99.58 | PASS |  | 3H | PASS |  |  | PASS |  | 谭娇娇
2017-01-14 | 12:00 | H7深绿 | 17000815 | 125 | PASS | 30 | 99.55 | PASS |  | 3H | PASS |  |  | PASS |  | 谭娇娇
2017-01-14 | 13:30 | 酸黑D方正达 | 17000932 | 180 | PASS | 20 | 99 | PASS |  |  | PASS |  | PASS |  |  | 周菊明 | 样
2017-01-14 | 20:30 | UVW-3A102 | 17000820 | 117 | PASS | 20 | 99.52 | PASS |  |  | PASS |  | PASS |  |  | 李小娟
2017-01-14 | 21:30 | THW-5D35 | 17000892 | 72 |  | 20 | 99.68 | PASS |  |  | PASS |  | PASS |  |  | 李建丽
2017-01-14 | 23:00 | 热固黑油 | 17000847 | 340 | PASS | 20 | 99.25 | PASS |  |  | PASS |  |  | PASS |  | 李小娟
2017-01-15 | 10:00 | TX-1108B1 | 17000920 | 35 | PASS | 20 | 99.34 | PASS |  |  | PASS |  | PASS |  |  | 周菊明
2017-01-15 | 19:30 | TX-1108C1 | 17000964 | 86 | PASS | 20 | 99.12 | PASS |  |  | PASS |  | PASS |  |  | 李建丽 | 样
2017-01-16 | 10:30 | TX-1108C1 | 17000988 | 83 | PASS | 20 | 99.36 | PASS |  |  | PASS |  | PASS |  |  | 李小娟
2017-01-16 | 17:30 | 碱蓝 | 17000989 | 200 | PASS | 22.5 | 99.14 | PASS |  |  | PASS |  | PASS |  |  | 黄桂泉
2017-01-16 | 0:30 | TX-1108C1 | 17001026 | 90 | PASS | 25 | 99.37 | PASS |  |  | PASS |  | PASS |  |  | 黄桂泉
2017-01-17 | 11:30 | TX-1108C1 | 17001052 | 83 | PASS | 20 | 99.03 | PASS |  |  | PASS |  | PASS |  |  | 李小娟
2017-01-17 | 13:30 | TX-1108C1 | 17001051 | 90 | PASS | 20 | 99.36 | PASS |  |  | PASS |  | PASS |  |  | 李小娟
2017-01-17 | 14:30 | 酸蓝 | 17001053 | 190 | PASS | 20 | 99.23 | PASS |  |  | PASS |  | PASS |  |  | 李小娟
2017-01-17 | 22:00 | TX-1108C1 | 17001081 | 81 | PASS | 25 | 99.61 | PASS |  |  | PASS |  | PASS |  |  | 周菊明
2017-01-17 | 22:00 | UVW-5D80 B2 | 17001119 | 100 |  | 20 | 入图库 | PASS |  |  | PASS |  | PASS |  |  | 周菊明 | 样
2017-01-17 | 22:00 | UVW-5D87 | 17001108 | 160 | 浅了 | 20 | 99.47 | PASS |  |  | PASS |  | PASS |  |  | 周菊明 | 样
2017-01-18 | 11:00 | TX-1108B1 | 17001110 | 39 | PASS | 20 | 99.57 | PASS |  |  | PASS |  | PASS |  |  | 李小娟
2017-01-18 | 11:00 | UVW-5D87 | 17001157 | 160 | PASS | 20 | 99.68 | PASS |  |  | PASS |  | PASS |  |  | 李小娟
2017-01-18 | 19:30 | UVW-5D25A | 17001159 | 90 |  | 满板 | 99.36 | 颗粒 |  |  | PASS |  | PASS |  |  | 周菊明
2017-01-18 | 20:30 | UVW-5D25 | 17001162 | 88 | PASS | 20 | 99.45 | PASS |  |  | PASS |  | PASS |  |  | 黄桂泉
2017-01-18 | 23:00 | UVW-5D87 | 17001158 | 160 | PASS | 20 | 99.36 | PASS |  |  | PASS |  | PASS |  |  | 周菊明
2017-02-07 | 13:30 | H8 | 17001253 | 170 | PASS | 25 | 99.6 | PASS |  | 3H | PASS |  | PASS |  |  | 谭娇娇
2017-02-08 | 10:00 | UV线兰 | 17001338 | 160 | PASS | 20 | 99.13 | PASS |  |  | PASS |  | PASS |  |  | 谭娇娇
2017-02-08 | 14:00 | H8 | 17001300 | 180 | PASS | 25 | 99.24 | PASS |  | 3H | PASS |  | PASS |  |  | 谭娇娇
2017-02-09 | 23:00 | H5哑光 | 17001397 | 125 | PASS | 25 | 99.17 | PASS |  | 3H | PASS |  | PASS |  |  | 李建丽
2017-02-10 | 11:30 | 3A102 | 17001372 | 137 | PASS | 22.5 | 99.35 | PASS |  |  | PASS |  | PASS |  |  | 周菊明
2017-02-10 | 15:30 | H505 | 17001521 | 65 | PASS | 25 | 99.18 | PASS |  | 3H | PASS |  | PASS | PASS |  | 黄桂泉
2017-02-10 | 20:00 | A-2000BL | 17001495 | 200 | PASS | 20 | 99.45 | PASS |  |  | PASS |  | PASS |  |  | 李建丽
2017-02-10 | 20:00 | A-2100 | 17001494 | 180 | PASS | 20 | 99.52 | PASS |  |  | PASS |  | PASS |  |  | 李建丽
2017-02-11 | 8:00 | TX-1108B1 | 17001492 | 40 | PASS | 20 | 99.54 | PASS |  |  | PASS |  | PASS |  |  | 周菊明
2017-02-11 | 14:00 | H505 | 17001496 | 65 | PASS | 25 | 99.58 | 有气泡，过UV机看得出 |  | 3H | PASS |  |  | PASS |  | 李小娟
2017-02-11 | 14:00 | UVS-1000兰油 | 17001493 | 140 | PASS | 40 | 99.36 | PASS |  |  | PASS |  |  |  |  | 李小娟
2017-02-11 | 16:00 | UVW-5D87 | 17001228 | 165 | PASS | 20 | 99.85 | PASS |  |  | PASS |  | PASS |  |  | 李小娟
2017-02-13 | 20:30 | A-2100 | 17001636 | 190 | PASS | 20 | 99.67 | PASS |  |  | PASS |  | PASS |  |  | 周菊明
2017-02-13 | 22:00 | A-2000BK | 17001637 | 190 | 稍浅 | 20 | 99.85 | PASS |  |  | PASS |  | PASS |  |  | 周菊明
2017-02-14 | 8:00 | UV黑油 | 17001518 | 220 | PASS | 25 | 99.36 | PASS |  |  | PASS |  |  |  |  | 李小娟
2017-02-14 | 9:30 | UV黑 油 | 17001519 | 225 | PASS | 25 | 99.34 | PASS |  |  | PASS |  |  |  |  | 李小娟 | 样
2017-02-14 | 13:30 | H505 | 17001638 | 60 | PASS | 27.5 | 99.39 | PASS |  | 3H | PASS |  |  | PASS |  | 李建丽
2017-02-14 | 16:00 | UVM-1800W | 17001595 | 190 | PASS | 25 | 99.26 | PASS |  |  | PASS |  |  |  |  | 李建丽
2017-02-14 | 22:00 | UVM-1800W | 17001661 | 200 | PASS | 22.5 | 99.56 | PASS |  |  | PASS |  |  |  |  | 周菊明
2017-02-14 | 22:30 | UVM-1801W | 17001660 | 21 | PASS | 22.5 | 99.35 | PASS |  |  | PASS |  |  |  |  | 黄桂泉
2017-02-14 | 23:30 | A-2100F海弘 | 17001699 | 95 | PASS | 22.5 | 99.47 | PASS |  |  | PASS |  |  | PASS |  | 黄桂泉
2017-02-15 | 14:30 | H7200PS | 17001701 | 200 | PASS | 20 | 99.87 | PASS |  |  | PASS |  |  | PASS |  | 谭娇娇
2017-02-15 | 14:30 | UVM-1800W | 17001594 | 208 | PASS | 20 | 99.83 | PASS |  | 3H | PASS |  |  | PASS |  | 谭娇娇 | 标样
2017-02-16 | 10:30 | 线兰F | 17001802 | 122 | PASS | 22.5 | 99.09 | PASS |  |  | PASS |  | PASS |  |  | 谭娇娇
2017-02-16 | 11:00 | 热固黑油 | 17001596 | 350 | PASS | 20 | 99.36 | PASS |  |  | PASS |  |  | PASS |  | 李小娟
2017-02-16 | 22:00 | 酸黑丰利达 | 17001843 | 246 | PASS | 20 | 99.64 | PASS |  |  | PASS |  | PASS |  |  | 周菊明
2017-02-16 | 23:00 | THW-5D43 | 17001845 | 420 | 色相不一样 | 30 | 99.55 | PASS |  |  | PASS |  | PASS |  |  | 黄桂泉 | 样
2017-02-17 | 8:00 | TX-1108C1 | 17001926 | 90 | PASS | 20 | 99.36 | PASS |  |  | PASS |  | PASS |  |  | 李小娟
2017-02-17 | 9:30 | TX-1108C1 | 17001866 | 90 | PASS | 22.5 | 99.35 | PASS |  |  | PASS |  | PASS |  |  | 李小娟
2017-02-17 | 11:30 | A-2100E | 17001842 | 193 | PASS | 22.5 | 99.44 | PASS |  |  | PASS |  | PASS |  |  | 李小娟
2017-02-17 | 22:00 | H505 | 17001844 | 64 | PASS | 25 | 99.63 | PASS |  |  | PASS |  |  | PASS |  | 黄桂泉
2017-02-18 | 9:30 | 酸黑 | 17001915 | 190 | PASS | 20 | 99.68 | PASS |  |  | PASS |  | PASS |  |  | 李建丽 | 标样
2017-02-18 | 11:00 | 5D35 | 17001916 | 79 |  | 20 | 99.38 | PASS |  |  | PASS |  | PASS |  |  | 李小娟
2017-02-18 | 13:00 | H503 | 17001865 | 98 | PASS | 22.5 | 99.32 | 有气泡，过UV机看得出 |  | 3H | PASS |  |  | PASS |  | 黄桂泉
2017-02-20 | 9:00 | 04固化剂 | 17001898 | 70 |  | 满板 | 98.4 | PASS |  |  | PASS |  |  | PASS |  | 谭娇娇
2017-02-20 | 10:30 | A-2100 | 17001913 | 172 | PASS | 20 | 99.51 | PASS |  |  | PASS |  | PASS |  |  | 谭娇娇
2017-02-20 | 14:00 | THW-5D35 | 17001962 | 72 |  | 20 | 99.56 | PASS |  |  | PASS |  | PASS |  |  | 谭娇娇
2017-02-20 | 19:30 | THW-5D43 | 17001976 | 400 | PASS | 20 | 99.36 | PASS |  |  | PASS |  | PASS |  |  | 李小娟
2017-02-20 | 20:30 | THW-5D35 | 17001973 | 62 |  | 20 | 99.57 | PASS |  |  | PASS |  | PASS |  |  | 李建丽
2017-02-20 | 23:30 | H8 | 17002004 | 180 | PASS | 25 | 99.34 | PASS |  |  | PASS |  | PASS | PASS |  | 李建丽
2017-02-21 | 10:30 | H7深绿 | 17002080 | 132 | PASS | 25 | 99.54 | 有气泡，过UV机看得出 |  | 3H | PASS |  |  | PASS |  | 谭娇娇
2017-02-21 | 14:30 | TX-1108C1 | 17002005 | 90 | PASS | 20 | 99.58 | PASS |  |  | PASS |  | PASS |  |  | 黄桂泉
2017-02-21 | 20:30 | 3A102 | 17001972 | 140 | PASS | 20 | 99.44 | PASS |  |  | PASS |  | PASS |  |  | 李建丽
2017-02-21 | 20:30 | TX-1108C1 | 17002028 | 89 | PASS | 20 | 99.63 | PASS |  |  | PASS |  | PASS |  |  | 李建丽
2017-02-21 | 20:30 | A-2100 | 17002007 | 180 | PASS | 20 | 99.68 | PASS |  |  | PASS |  | PASS |  |  | 李建丽
2017-02-21 | 23:00 | 酸黑 | 17002061 | 200 | PASS | 20 | 99.63 | PASS |  |  | PASS |  | PASS |  |  | 李小娟
2017-02-22 | 11:30 | H503 | 17002060 | 100 | PASS | 30 |  | 有气泡，过UV机看得出 |  | 3H | PASS |  |  | PASS |  | 黄桂泉
2017-02-22 | 19:30 | UV绿油 | 17002132 | 150 | PASS | 35 | 99.65 | PASS |  | 2H | PASS |  |  | PASS |  | 李建丽 | 样
2017-02-22 | 20:30 | 酸黑 | 17002133 | 193 | PASS | 20 | 99.23 | PASS |  |  | PASS |  | PASS |  |  | 李建丽
2017-02-23 | 14:30 | UV黑 油 | 17002136 | 226 | PASS | 22.5 | 99.36 | PASS |  |  | PASS |  |  |  |  | 黄桂泉
2017-02-23 | 15:30 | TX-1108F | 17002226 | 50 | PASS | 20 | 99.23 | PASS |  |  | PASS |  | PASS |  |  | 黄桂泉
2017-02-23 | 17:30 | A-2100F | 17002159 | 125 | PASS | 20 | 99.65 | PASS |  |  | PASS |  | PASS |  |  | 李建丽
2017-02-23 | 17:30 | UV黑油 | 17002135 | 230 | PASS | 30 | 99.23 | PASS |  |  | PASS |  | PASS |  |  | 李建丽
2017-02-23 | 19:30 | THW-6102M17 | 17002227 |  |  | 10 | 93.49 | 气泡满板 |  |  | PASS |  | PASS |  |  | 李小娟
2017-02-23 | 23:30 | 酸黑 | 17002200 | 195 | PASS | 20 | 99.36 | PASS |  |  | PASS |  | PASS |  |  | 李小娟
2017-02-24 | 13:30 | A-2100 | 17002225 | 170 | PASS | 20 | 99.42 | PASS |  |  | PASS |  | PASS |  |  | 周菊明
2017-02-24 | 17:30 | 热固黑油 | 17002202 | 330 | PASS | 17.5 | 99.17 | PASS |  |  | PASS |  |  | PASS |  | 李小娟
2017-02-25 | 14:30 | A-2100试样 | 17002269 | 172 | PASS | 20 | 99.41 | 有气泡 |  |  | PASS |  | PASS |  |  | 谭娇娇
2017-02-25 | 15:30 | 热固黑油 | 17002293 | 350 | PASS | 25 | 99.41 | PASS |  |  | PASS |  | PASS | PASS |  | 周菊明
2017-02-25 | 20:30 | 酸黑D方正达试样 | 17002266 | 208 | PASS | 20 | 99.25 | PASS |  |  | PASS |  | PASS |  |  | 李小娟
2017-02-25 | 23:00 | TX-1109C1 | 17002352 | 88 | PASS | 22.5 | 99.03 | PASS |  |  | PASS |  | PASS |  |  | 李小娟
2017-02-27 | 15:30 | UVS-1000透明 | 17002351 | 135 | PASS | 20 | 99.47 | PASS |  |  | PASS |  | PASS |  |  | 李建丽
2017-02-27 | 22:30 | TS-3000W16 | 17002345 | 103 | PASS | 20 | 99.57 | PASS |  |  | PASS |  |  |  |  | 周菊明
2017-02-28 | 8:00 | UVS-1000 | 17002389 | 152 | PASS | 35 | 99.28 | PASS |  | 3H | PASS |  |  | PASS |  | 李小娟
2017-02-28 | 8:00 | A-2100 | 17002390 | 172 | PASS | 22.5 | 99.36 | PASS |  |  | PASS |  | PASS |  |  | 李建丽
2017-02-28 | 14:30 | W16 | 17002388 | 108 | PASS | 20 | 99.42 | PASS |  |  | PASS |  | PASS |  |  | 李建丽
2017-02-28 | 17:30 | 酸黑 | 17002414 | 200 | PASS | 20 | 99.34 | PASS |  |  | PASS |  | PASS |  |  | 周菊明
2017-02-28 | 20:00 | TX-1108C1试样 | 17002412 | 80 | PASS | 20 | 98.56 | PASS |  |  | PASS |  | PASS |  |  | 周菊明
2017-02-28 | 22:00 | TX-1108C1 | 17002449 | 88 | PASS | 20 | 99.38 | PASS |  |  | PASS |  | PASS |  |  | 周菊明
2017-02-28 | 22:30 | TS-3000W16 | 17002448 | 98 | PASS | 20 | 99.64 | PASS |  |  | PASS |  |  |  |  | 周菊明
2017-03-01 | 11:30 | TX-1108C1 | 17002468 | 90 | PASS | 22.5 | 99.36 | PASS |  |  | PASS |  | PASS |  |  | 李小娟
2017-03-01 | 22:00 | TS-3000W16 | 17002467 | 104 | PASS | 20 | 99.35 | PASS |  |  | PASS |  |  |  |  | 周菊明
2017-03-01 | 22:00 | TX-1108B1试样 | 17002514 | 40 | PASS | 20 | 入图库 | PASS |  |  | PASS |  | PASS |  |  | 周菊明
2017-03-02 | 9:30 | TX-1108C1 | 17002539 | 88 | PASS | 20 | 99.36 | PASS |  |  | PASS |  | PASS |  |  | 李小娟
2017-03-02 | 10:30 | TS-3000W16 | 17002516 | 105 | PASS | 20 | 99.59 | PASS |  |  | PASS |  | PASS |  |  | 谭娇娇
2017-03-02 | 14:30 | A-2100E | 17002515 | 198 | PASS | 22.5 | 99.58 | PASS |  |  | PASS |  | PASS |  |  | 李小娟
2017-03-02 | 20:00 | 碱黑 | 17002540 | 200 | PASS | 20 | 99.35 | PASS |  |  | PASS |  | PASS |  |  | 周菊明
2017-03-02 | 22:30 | UVW-5D87 | 17002576 | 167 | PASS | 22.5 | 99.31 | PASS |  |  | PASS |  | PASS |  |  | 黄桂泉
2017-03-03 | 9:30 | 酸蓝D | 17002603 | 107 | PASS | 20 | 99.36 | PASS |  |  | PASS |  | PASS |  |  | 谭娇娇
2017-03-03 | 15:00 | 酸黑D方正达 | 17002606 | 200 | PASS | 30 | 99.51 | PASS |  |  | PASS |  | PASS |  |  | 李小娟
2017-03-04 | 8:00 | THW-5D35 | 17002631 | 85 |  | 20 | 99.74 | PASS |  |  | PASS |  | PASS |  |  | 谭娇娇
2017-03-04 | 9:30 | 酸黑D方正达 | 17002632 | 180 | PASS | 20 | 99.26 | PASS |  |  | PASS |  | PASS |  |  | 李小娟
2017-03-04 | 9:30 | 酸黑D方正达 | 17002655 | 186 | PASS | 20 | 99.35 | PASS |  |  | PASS |  | PASS |  |  | 李小娟
2017-03-04 | 10:30 | A-2100I350PS | 17002662 | 330 | PASS | 20 | 99.29 | PASS |  |  | PASS |  | PASS |  |  | 李小娟
2017-03-04 | 13:30 | A-2100 | 17002633 | 178 | PASS | 22.5 | 99.39 | PASS |  |  | PASS |  | PASS |  |  | 李小娟
2017-03-04 | 19:00 | 酸黑D方正达 | 17002699 | 200 | PASS | 20 | 99.37 | PASS |  |  | PASS |  | PASS |  |  | 周菊明
2017-03-04 | 20:00 | TH-04A | 17002736 | 22 | PASS | 35 | 入图库 | PASS |  |  | PASS |  |  | PASS |  | 周菊明
2017-03-04 | 22:00 | UVW-5D87 | 17002729 | 141 | PASS | 22.5 | 99.49 | PASS |  |  | PASS |  | PASS |  |  | 黄桂泉
2017-03-04 | 23:00 | TS-3000BL01 | 17002698 | 351 | PASS | 22.5 | 入图库 | PASS |  |  | PASS |  |  | PASS |  | 黄桂泉
2017-03-04 | 23:00 | TH-04 | 17002666 | 74 |  | 40 | 99.04 | PASS |  |  | PASS |  |  | PASS |  | 黄桂泉
2017-03-06 | 9:30 | G203 | 17002665 | 450 | PASS | 20 | 99.74 | PASS |  |  | PASS |  |  | PASS |  | 谭娇娇 | 样
2017-03-06 | 10:30 | TX-1108C1 | 17002731 | 89 | PASS | 20 | 99.84 | PASS |  |  | PASS |  | PASS |  |  | 谭娇娇
2017-03-06 | 10:30 | 酸黑D方正达 | 17002723 | 194 | PASS | 20 | 99.55 | PASS |  |  | PASS |  | PASS |  |  | 谭娇娇
2017-03-06 | 11:00 | 3A102A | 17002671 | 115 | 色相不一样 | 20 | 99.55 | PASS |  |  | PASS |  | PASS |  |  | 谭娇娇 | 标样
2017-03-06 | 14:30 | TX-1108C1 | 17002730 | 90
2017-03-06 | 17:30 | UVW-5D35E | 17002800 | 73 | PASS | 20 | 入图库 | PASS |  |  | PASS |  | PASS |  |  | 李建丽 | 样
2017-03-06 | 21:00 | 酸黑D方正达 | 17002767 | 190 | PASS | 20 | 99.36 | PASS |  |  | PASS |  | PASS |  |  | 李小娟
2017-03-06 | 21:30 | A-2100F海弘 | 17002697 | 99 | PASS | 22.5 | 99.25 | PASS |  |  | PASS |  | PASS |  |  | 李小娟
2017-03-06 | 0:30 | H8170PS | 17002768 | 180 | PASS | 25 | 99.26 | PASS |  | 3H | PASS |  |  | PASS |  | 李小娟
2017-03-07 | 10:00 | H7(200PS) | 17002793 | 192 | PASS | 25 | 99.65 | PASS |  | 3H | PASS |  |  | PASS |  | 谭娇娇
2017-03-07 | 10:30 | 酸黑 | 17002790 | 190 | PASS | 20 | 99.37 | PASS |  |  | PASS |  | PASS |  |  | 周菊明
2017-03-07 | 14:30 | 酸黑 | 17002830 | 200 | PASS | 20 | 99.51 | PASS |  |  | PASS |  | PASS |  |  | 谭娇娇
2017-03-07 | 15:30 | TX-1108C1 | 17002776 | 90 | PASS | 20 | 99.47 | PASS |  |  | PASS |  | PASS |  |  | 周菊明
2017-03-07 | 21:30 | THW-6102M17 | 17002865 |  | PASS | 10 | 98.26 | 有气泡 |  |  | PASS |  | PASS |  |  | 李小娟
2017-03-07 | 24:00 | A-2100F | 17002829 | 147 | PASS | 20 | 99.23 | PASS |  |  | PASS |  | PASS |  |  | 李小娟
2017-03-07 | 24:00 | TX-1108C1 | 17002832 | 89 | PASS | 20 | 99.12 | PASS | PASS |  | PASS |  | PASS |  |  | 李小娟
2017-03-08 | 10:30 | 3A102 | 17002765 | 137 | PASS | 20 | 99.36 | PASS | PASS |  | PASS |  | PASS |  |  | 谭娇娇
2017-03-08 | 11:00 | TX-1108C1 | 17002856 | 90 | PASS | 20 | 99.64 | PASS | PASS |  | PASS |  | PASS |  |  | 谭娇娇
2017-03-08 | 12:00 | H7(200PS) | 17002855 | 192 | PASS | 25 | 99.58 | PASS | PASS | 3H | PASS |  | PASS | PASS |  | 周菊明
2017-03-08 | 23:00 | H505 | 17002897 | 62 | PASS | 25 | 99.69 | 有气泡 |  | 3H | PASS |  |  | PASS |  | 李小娟
2017-03-09 | 8:00 | 线兰F | 17002895 | 157 | PASS | 20 | 99.88 | PASS |  |  | PASS |  | PASS |  |  | 谭娇娇
2017-03-09 | 9:00 | 酸黑 | 17002923 | 190 | PASS | 20 | 99.57 | PASS |  |  | PASS |  | PASS |  |  | 谭娇娇
2017-03-09 | 9:00 | H8170PS | 17002921 | 174 | PASS | 27.5 | 99.84 | PASS |  | 3H | PASS |  |  | PASS |  | 谭娇娇
2017-03-10 | 10:30 | 5D35 | 17002991 | 85 | PASS | 20 | 99..34 | PASS |  |  | PASS |  | PASS |  |  | 黄桂泉
2017-03-10 | 11:00 | 5D35 | 17002967 | 70 | PASS | 20 | 99.47 | PASS |  |  | PASS |  | PASS |  |  | 黄桂泉
2017-03-10 | 13:30 | A-2100F | 17002963 | 140 | PASS | 20 | 99.35 | PASS |  |  | PASS |  | PASS |  |  | 谭娇娇
2017-03-10 | 22:00 | A-2100平易 | 17003035 | 140 | PASS | 20 | 99.38 | PASS |  |  | PASS |  | PASS |  |  | 李小娟
2017-03-11 | 8:00 | UV白油 | 17003038 | 205 | PASS | 20 | 99.66 | PASS |  |  | PASS |  |  |  |  | 谭娇娇
2017-03-11 | 10:30 | GM30黑油 | 17002966 | 210 | PASS | 25 | 99.86 | PASS |  |  | PASS |  |  |  |  | 黄桂泉
2017-03-11 | 11:30 | H505 | 17002989 | 62 | PASS | 35 | 99.57 | PASS |  | 3H | PASS |  | PASS | PASS |  | 黄桂泉
2017-03-11 | 13:30 | UV白油 | 17003037 | 190 | PASS | 22.5 | 99.29 | PASS |  |  | PASS |  |  |  |  | 黄桂泉
2017-03-11 | 13:30 | A-2100 | 17003063 | 178 | PASS | 20 | 99.17 | PASS |  |  | PASS |  | PASS |  |  | 黄桂泉
2017-03-11 | 20:30 | 酸黑D方正达 | 17003100 | 200 | PASS | 20 | 99.05 | PASS |  |  | PASS |  | PASS |  |  | 李建丽
2017-03-11 | 22:30 | A-2100 | 17003097 | 176 | PASS | 20 | 99.45 | PASS |  |  | PASS |  | PASS |  |  | 李建丽
2017-03-13 | 8:00 | THW-5D35 | 17003099 | 70 | PASS | 20 | 99.12 | PASS |  |  | PASS |  | PASS |  |  | 李小娟
2017-03-13 | 10:30 | TX-1108C1 | 17003123 | 87 | PASS | 20 | 99.38 | PASS |  |  | PASS |  | PASS |  |  | 李小娟
2017-03-13 | 14:30 | H503 | 17003098 | 98 | 浅了 | 30 | 99.23 | 有气泡 |  | 3H | PASS |  |  | PASS |  | 李小娟
2017-03-13 | 22:00 | TX-1108C1 | 17003165 | 85 | PASS | 25 | 99.27 | PASS |  |  | PASS |  | PASS |  |  | 黄桂泉
2017-03-13 | 22:00 | A-2100F四川长虹 | 17003164 | 75 | PASS | 22.5 | 99.36 | PASS |  |  | PASS |  | PASS |  |  | 黄桂泉
2017-03-14 | 13:30 | TX-1108C1 | 17003186 | 90 | PASS | 20 | 99.36 | PASS |  |  | PASS |  | PASS |  |  | 李小娟
2017-03-14 | 15:30 | TX-1108F无色 | 17003247 |  | PASS | 20 | 99.25 | PASS |  |  | PASS |  | PASS |  |  | 李小娟
2017-03-14 | 17:30 | 5D36 | 17003190 | 58 | PASS | 20 | 99.65 | PASS |  |  | PASS |  | PASS |  |  | 黄桂泉 | 样
2017-03-14 | 17:30 | 5D36 | 17003189 | 53 | PASS | 20 | 99.54 | PASS |  |  | PASS |  | PASS |  |  | 黄桂泉
2017-03-14 | 17:30 | A-2100 | 17003188 | 178 | PASS | 20 | 99.61 | PASS |  |  | PASS |  | PASS |  |  | 黄桂泉
2017-03-14 | 21:00 | 5D35E | 17003248 | 75 | PASS | 22.5 | 99.38 | PASS |  |  | PASS |  | NG |  |  | 黄桂泉
2017-03-15 | 10:30 | TX-1108C1 | 17003238 | 87 | PASS | 25 | 99.52 | PASS |  |  | PASS |  | PASS |  |  | 李小娟
2017-03-15 | 10:30 | TX-1108C1 | 17003219 | 86 | PASS | 22.5 | 99.35 | PASS |  |  | PASS |  | PASS |  |  | 李小娟
2017-03-15 | 14:30 | TH-06 | 17003244 | 3.1 |  | 20 | 98.42 | PASS |  |  | PASS |  |  | PASS |  | 李小娟
2017-03-15 | 15:30 | A-2100 | 17003218 | 178 | PASS | 20 | 99.43 | PASS |  |  | PASS |  | PASS |  |  | 李建丽
2017-03-15 | 15:30 | G203 | 17003246 | 467 | PASS | 25 | 99.64 | PASS |  |  | PASS |  |  | PASS |  | 李建丽
2017-03-15 | 17:30 | 酸黑D方正达 | 17003239 | 180 | PASS | 20 | 99.88 | PASS |  |  | PASS |  | PASS |  |  | 谭娇娇
2017-03-15 | 23:00 | A-2100F海弘 | 17003278 | 92 | PASS | 2.5 | 99.62 | PASS |  |  | PASS |  | PASS |  |  | 黄桂泉
2017-03-15 | 22:30 | 碱蓝 | 17003280 | 200 | PASS | 22.5 | 99.49 | PASS |  |  | PASS |  | PASS |  |  | 黄桂泉
2017-03-16 | 9:30 | 酸黑D方正达 | 17003303 | 205 | PASS | 20 | 99.53 | PASS |  |  | PASS |  | PASS |  |  | 李小娟
2017-03-16 | 10:30 | 热固白油 | 17003245 | 414 | PASS | 22.5 | 99.85 | 有气泡 |  |  | PASS |  |  | PASS |  | 李小娟 | 样
2017-03-16 | 15:30 | UVW-5D87 | 17003386 | 142 | PASS | 20 | 99.34 | PASS |  |  | PASS |  | PASS |  |  | 李建丽
2017-03-16 | 21:00 | 5D65D25 | 17003380 | 43 | PASS | 20 | 99.84 | PASS |  |  | PASS |  | PASS |  |  | 黄桂泉
2017-03-17 | 11:30 | 酸黑 | 17003376 | 198 | PASS | 20 | 99.23 | PASS |  |  | PASS |  | PASS |  |  | 李小娟
2017-03-17 | 13:30 | THW-6102M17 | 17003421 |  | PASS | 20 | 99.17 | 有气泡 |  |  | PASS |  | PASS |  |  | 李小娟
2017-03-17 | 15:30 | HD-550 | 17003459 | 32 |  | 17.5 | 入图库
2017-03-17 | 20:30 | A-2100F | 17003419 | 20 | PASS | 20 | 99.66 | PASS |  |  | PASS |  | PASS |  |  | 谭娇娇
2017-03-17 | 21:30 | UV兰油 | 17003378 | 140 | PASS | 20 | 99.68 | PASS |  |  | PASS |  | PASS |  |  | 谭娇娇
2017-03-17 | 21:30 | THW-5D43 | 17003420 | 412 | PASS | 20 | 98.38 | PASS |  |  | PASS |  | PASS |  |  | 谭娇娇
2017-03-18 | 10:30 | DI-7J84B | 17003457 | 200 | PASS | 20 | 入图库 | [9 empty] | 样
2017-03-18 | 11:30 | UVS-1000R | 17003450 | 63 | 深了 | 25 | 99.66 | 有气泡 |  |  | PASS |  |  | PASS |  | 李小娟
2017-03-18 | 13:30 | DI-7J84Y | 17003458 | 290 | PASS | [11 empty] | 样
2017-03-18 | 13:30 | HD-550 | 17003459 | 33
2017-03-20 | 8:00 | H8 | 17003445 | 170 | PASS | 25 | 99.56 | PASS |  | H | PASS |  |  | PASS |  | 黄桂泉
2017-03-20 | 11:30 | H7200PS | 17003489 | 200 | PASS | 32.5 | 99.74 | PASS |  | 3H | PASS |  |  | PASS |  | 李小娟
2017-03-20 | 13:30 | TS-3000BL01 | 17003541 | 370 | PASS | 32.5 | 99.77 | PASS |  |  | PASS |  |  | PASS |  | 黄桂泉
2017-03-20 | 17:30 | TH-04A | 17003490 | 20 | PASS | 20 | 99.63 | PASS |  |  | PASS |  |  | PASS |  | 李建丽
2017-03-21 | 8:00 | UVS-1000GY | 17003552 | 141 | PASS | 25 | 99.61 | PASS |  | 3H | PASS |  |  | PASS |  | 周菊明
2017-03-21 | 10:30 | 酸黑 | 17003581 | 190 | PASS | 22.5 | 99.38 | PASS |  |  | PASS |  | PASS |  |  | 黄桂泉
2017-03-21 | 13:30 | A-2100 | 17003582 | 175 | PASS | 22.5 | 99.44 | PASS |  |  | PASS |  | PASS |  |  | 黄桂泉
2017-03-21 | 17:30 | H505 | 17003580 | 62 | PASS | 30 | 99.85 | PASS |  | 3H | PASS |  |  | PASS |  | 李建丽
2017-03-21 | 17:30 | 热固黑油 | 17003554 | 335 | PASS | 22.5 | 99.34 | PASS |  |  | PASS |  |  | PASS |  | 李小娟
2017-03-21 | 19:30 | UVW-3A102170PS | 17003550 | 138 | PASS | 20 | 99.77 | PASS |  |  | PASS |  | PASS |  |  | 李建丽
2017-03-21 | 19:30 | UVW-5D87 | 17003579 | 123 | PASS | 20 | 99.63 | PASS |  |  | PASS |  | PASS |  |  | 李建丽
2017-03-22 | 9:30 | UVW-5D80C6 | 17003617 | 120 | PASS | 40 | 入图库 | PASS |  | H | PASS |  | NG |  |  | 黄桂泉
2017-03-22 | 10:30 | UVW-5D87 | 17003555 | 150 | PASS | 20 | 99.8 | PASS |  |  | PASS |  | PASS |  |  | 黄桂泉
2017-03-22 | 10:30 | H7(200PS) | 17003615 | 190 | PASS | 20 | 99.77 | PASS |  | 3H | PASS |  | PASS |  |  | 黄桂泉
2017-03-22 | 13:00 | UVS-1000R | 17003648 | 128 | 深了 | 25 | 99.37 | PASS |  | 3H | PASS |  |  | PASS |  | 黄桂泉
2017-03-22 | 17:30 | 热固黑油 | 17003642 | 340 | 浅了 | 25 | 99.36 | PASS |  |  | PASS |  |  | PASS |  | 李建丽
2017-03-22 | 19:30 | UVW-5D35E | 17003679 | 75 | PASS | 20 | 99.34 | PASS |  |  | PASS |  | PASS |  |  | 李小娟
2017-03-22 | 23:00 | UV线兰Ｆ | 17003711 | 150 | PASS | 20 | 99.59 | PASS |  |  | PASS |  | PASS |  |  | 李建丽
2017-03-23 | 8:00 | UVW-5D80C6 | 17003780 | 104 | [10 empty] | 技术部 |  | 样
2017-03-23 | 10:30 | H7(200PS) | 17003713 | 190 | PASS | 25 | 99.56 | PASS |  | 3H | PASS |  |  | PASS |  | 周菊明
2017-03-23 | 13:30 | UV线兰Ｆ | 17003712 | 120 | PASS | 20 | 99.84 | PASS |  |  | PASS |  | PASS |  |  | 周菊明
2017-03-23 | 13:30 | H7(200PS) | 17003714 | 190 | PASS | 25 | 99.84 | PASS |  | 3H | PASS |  |  | PASS |  | 周菊明
2017-03-23 | 15:30 | GM-50 | 17003678 | 200 | PASS | 20 | 99.58 | PASS |  |  | PASS |  |  |  |  | 周菊明
2017-03-23 | 22:30 | A-2100F | 17003751 | 150 | PASS | 20 | 99.52 | PASS |  |  | PASS |  | PASS |  |  | 李小娟
2017-03-24 | 9:30 | A-2100F | 17003778 | 123 | PASS | 21 | 99.84 | PASS |  |  | PASS |  | PASS |  |  | 谭娇娇
2017-03-24 | 9:30 | H7(200PS) | 17003753 | 192 | PASS | 22 | 99.65 | PASS |  | 3H | PASS |  | PASS | PASS |  | 谭娇娇
2017-03-24 | 14:30 | H7(200PS) | 17003779 | 198 | PASS | 27.5 | 99.84 | PASS |  | 3H | PASS |  |  | PASS |  | 周菊明
2017-03-24 | 21:00 | TX-1109无色 | 17003815 | 70 | PASS | 20 | 99.65 | PASS |  |  | PASS |  | PASS |  |  | 李小娟
2017-03-25 | 10:30 | A-2100F | 17003813 | 110 | PASS | 22.5 | 99.53 | PASS |  |  | PASS |  | PASS |  |  | 黄桂泉
2017-03-25 | 10:30 | TX-1109无色 | 17003841 | 70 | PASS | 20 | 99.46 | PASS |  |  | PASS |  | PASS |  |  | 黄桂泉
2017-03-25 | 12:00 | H7 | 17003814 | 125 | PASS | 25 | 99.37 | 有气泡 |  | 3Ｈ | PASS |  |  | PASS |  | 周菊明
2017-03-25 | 17:30 | PIH-700W | 17003929 | 88 | [10 empty] | 技术部 | 周菊明 | 样
2017-03-25 | 19:30 | THW-5D35 | 17003923 | 85 | PASS | 20 | 99.61 | PASS |  |  | PASS |  | PASS |  |  | 李小娟
2017-03-25 | 23:00 | H8170PS | 17003840 | 180 | PASS | 25 | 99.25 | PASS |  | 3H | PASS |  |  |  |  | 李小娟
2017-03-25 | 23:00 | A-2100E | 17003842 | 200 | PASS | 20 | 99.41 | PASS |  |  | PASS |  | PASS |  |  | 李小娟
2017-03-27 | 8:00 | 酸黑D方正达 | 17003891 | 200 | PASS | 20 | 99.04 | PASS |  |  | PASS |  | PASS |  |  | 李小娟
2017-03-27 | 11:30 | A-2100F | 17003892 | 150 | PASS | 20 | 99.35 | PASS |  |  | PASS |  | PASS |  |  | 李建丽
2017-03-27 | 15:30 | THW-5D35 | 17003924 | 85 |  | 20 | 99.49 | PASS |  |  | PASS |  | PASS |  |  | 李建丽
2017-03-27 | 22:30 | THW-5D35 | 17003964 | 82 |  | 20 | 99.58 | PASS |  |  | PASS |  | PASS |  |  | 周菊明
2017-03-28 | 8:00 | UVS-1000兰油 | 17003893 | 140 | PASS | 27.5 | 99.57 | PASS |  |  | PASS |  |  |  |  | 李小娟
2017-03-28 | 9:30 | THW-5D35 | 17003990 | 90 |  | 20 | 99.74 | PASS |  |  | PASS |  | PASS |  |  | 李建丽
2017-03-28 | 9:30 | 酸黑D方正达 | 17003991 | 208 | PASS | 20 | 99.53 | PASS |  |  | PASS |  | PASS |  |  | 谭娇娇
2017-03-28 | 10:30 | H5哑光 | 17004001 | 120 | 稍浅 | 25 | 98.58 | PASS |  | 3H | PASS |  |  | PASS |  | 李建丽
2017-03-28 | 19:00 | A-2100 | 17003916 | 146 | PASS | 20 | 98.05 | PASS |  |  | PASS |  | PASS |  |  | 周菊明
2017-03-28 | 20:00 | W16 | 17003915 | 105 | PASS | 20 | 99.58 | PASS |  |  | PASS |  |  |  |  | 周菊明
2017-03-28 | 23:00 | DI-7J84B | 17004144 | 205 | PASS | 20 | 97.65 | PASS | [6 empty] | 技术部
2017/2/29 | 10:30 | TS-3000W16 | 17003889 | 100 | PASS | 20 | 99.25 | PASS |  |  | PASS |  |  |  |  | 李建丽
2017/2/29 | 13:30 | A-2100 | 17004039 | 180 | PASS | 20 | 99.68 | PASS |  |  | PASS |  | PASS |  |  | 李建丽
2017/2/29 | 14:30 | TX-1108C1 | 17004220 | 80 | PASS | 满板 | 99.23 | 有颗粒 |  |  | PASS |  | NG |  |  | 李小娟
2017/2/29 | 15:30 | TS-3000W16 | 17004065 | 100 | PASS | 20 | 99.6 | PASS | [7 empty] | 周菊明
2017/2/29 | 15:30 | HD-550 | 17004143 | 32
2017/2/29 | 17:30 | DI-7J84Y | 17004145 | 307 | PASS | 20 | 98.65
2017/2/29 | 19:00 | A-2100 | 17004109 | 170 | PASS | 20 | 99.37 | PASS |  |  | PASS |  | PASS |  |  | 周菊明
2017-03-30 | 8:00 | UV绿油 | 17004110 | 152 | PASS | 20 | 99.57 | PASS |  | 3H | PASS |  | PASS | PASS |  | 李建丽
2017-03-30 | 11:30 | 碱黑 | 17004111 | 200 | PASS | 22 | 99.64 | PASS |  |  | PASS |  | PASS |  |  | 李小娟
2017-03-30 | 13:30 | UV绿油 | 17004140 | 150 | PASS | 25 | 99.36 | PASS |  | 3H | PASS |  |  | PASS |  | 李小娟
2017-03-30 | 14:30 | W16 | 17004108 | 100 | PASS | 20 | 99.44 | PASS |  |  | PASS |  |  |  |  | 李建丽
2017-03-30 | 14:30 | A-2100F海弘 | 17004139 | 98 | PASS | 20 | 99.25 | PASS |  |  | PASS |  | NG |  |  | 李小娟
2017-03-30 | 14:30 | TH-04 | 17004017 | 75 | PASS | 20 | 98.58 | PASS |  |  | PASS |  |  |  |  | 李小娟
2017-03-30 | 20:30 | TX-1108B | 17004186 | 32 | PASS | 20 | 99.67 | PASS |  |  | PASS |  | PASS |  |  | 周菊明
2017-03-30 | 23:00 | A-2100F海弘 | 17004189 | 98 | PASS | 20 | 99.67 | PASS |  |  | PASS |  | PASS |  |  | 黄桂泉
2017-03-30 | 23:30 | H7深绿 | 17004187 | 150 | PASS | 30 | 99.58 | PASS |  | 3H | PASS |  |  | PASS |  | 黄桂泉
2017-03-31 | 10:30 | W16 | 17004137 | 98 | PASS | 20 | 99.48 | PASS |  |  | PASS |  |  |  |  | 李小娟
2017-03-31 | 11:00 | THW-6102M17 | 17004216 |  | PASS | 20 | 99.25 | 有气泡 |  |  | PASS |  | PASS |  |  | 李小娟
2017-03-31 | 14:30 | W16 | 17004215 | 107 | PASS | 20 | 99.46 | PASS |  |  | PASS |  |  |  |  | 李建丽
2017-03-31 | 17:30 | H7深绿 | 17004229 | 130 | PASS | 22.5 | 99.58 | PASS |  | 3H | PASS |  |  | PASS |  | 周菊明
2017-03-31 | 23:30 | H7 | 17004265 | 190 | PASS | 30 | 99.61 | PASS |  | 3H | PASS |  |  | PASS |  | 周菊明
2017-04-01 | 10:30 | 3A101 | 17004358 | 179 | PASS | 22.5 | 99.63 | PASS |  |  | PASS |  | PASS |  |  | 李小娟 | 样
2017-04-01 | 14:30 | 3A101 | 17004359 | 179 | PASS | 20 | 99.53 | PASS |  |  | PASS |  | PASS |  |  | 谭娇娇
2017-04-01 | 17:30 | UV白油 | 17004218 | 200 | PASS | 20 | 99.35 | PASS |  |  | PASS |  |  |  |  | 周菊明
2017-04-01 | 17:30 | UV白油 | 17004217 | 193 | PASS | 20 | 99.34 | PASS |  |  | PASS |  |  |  |  | 周菊明
2017-04-01 | 20:00 | W16 | 17004289 | 108 | PASS | 20 | 99.37 | PASS |  |  | PASS |  |  |  |  | 周菊明
2017-04-01 | 22:00 | 酸黑 | 17004291 | 190 | PASS | 20 | 99.64 | PASS |  |  | PASS |  | PASS |  |  | 周菊明
2017-04-01 | 23:30 | 3A102A | 17004188 | 120 | PASS | 25 | 99.58 | PASS |  |  | PASS |  | PASS |  |  | 周菊明
2017-04-02 | 15:00 | W16 | 17004264 | 107 | PASS | 20 | 99.17 | PASS |  |  | PASS |  |  |  |  | 李小娟
2017-04-02 | 17:30 | 热固黑油 | 17004066 | 340 | PASS | 22.5 | 99.13 | PASS |  |  | PASS |  |  | PASS |  | 黄桂泉
2017-04-02 | 17:30 | 酸黑D方正达 | 17004355 | 205 | PASS | 22.5 | 98.53 | PASS |  |  | PASS |  | PASS |  |  | 黄桂泉
2017-04-05 | 8:00 | TX-1108C1 | 17004395 | 86 | PASS | 20 | 99.54 | PASS |  |  | PASS |  | PASS |  |  | 黄桂泉
2017-04-05 | 8:00 | A-2100F海弘 | 17004357 | 94 | PASS | 20 | 99.43 | PASS |  |  | PASS |  | PASS |  |  | 黄桂泉
2017-04-05 | 9:30 | 酸黑D方正达 | 17004394 | 200 | PASS | 20 | 98.87 | PASS |  |  | PASS |  | PASS |  |  | 黄桂泉
2017-04-05 | 23:30 | THW-5D35 | 17004458 | 67 |  | 20 | 99.63 | PASS |  |  | PASS |  | PASS |  |  | 李小娟
2017-04-06 | 8:00 | 酸黑D方正达 | 17004457 | 205 | PASS | 22.5 | 99.65 | PASS |  |  | PASS |  | PASS |  |  | 谭娇娇
2017-04-06 | 10:30 | 3A102 | 17004422 | 140 | PASS | 20 | 99.24 | PASS |  |  | PASS |  | PASS |  |  | 谭娇娇
2017-04-06 | 15:00 | 5D35 | 17004488 | 61 |  | 20 | 99.47 | PASS |  |  | PASS |  | PASS |  |  | 黄桂泉
2017-04-06 | 15:00 | 酸黑D方正达 | 17004487 | 170 | PASS | 20 | 99.67 | PASS |  |  | PASS |  | PASS |  |  | 黄桂泉
2017-04-06 | 22:00 | THW-5D35 | 17004522 | 72 |  | 20 | 99.54 | PASS |  |  | PASS |  | PASS |  |  | 李建丽
2017-04-06 | 23:30 | UV白油 | 17004525 | 200 | PASS | 20 | 99.25 | PASS |  |  | PASS |  |  |  |  | 李建丽
2017-04-06 | 23:30 | 酸黑D方正达 | 17004521 | 202 | PASS | 20 | 99.47 | PASS |  |  | PASS |  | PASS |  |  | 李建丽
2017-04-07 | 13:30 | UV白油 | 17004553 | 200 | PASS | 20 | 99.67 | PASS |  |  | PASS |  |  |  |  | 周菊明
2017-04-07 | 14:30 | 5D35 | 17004550 | 62 |  | 20 | 99.81 | PASS |  |  | PASS |  | PASS |  |  | 谭娇娇
2017-04-07 | 14:30 | 酸黑D利欲达 | 17004549 | 200 | PASS | 20 | 99.65 | PASS |  |  | PASS |  | PASS |  |  | 谭娇娇
2017-04-07 | 17:30 | UV白油 | 17004552 | 210 | PASS | 22.5 | 99.83 | PASS |  |  | PASS |  | PASS |  |  | 李小娟
2017-04-07 | 21:00 | UVW-3A102 | 17004523 | 201 | PASS | 20 | 99.75 | PASS |  |  | PASS |  | PASS |  |  | 李建丽 | 样
2017-04-07 | 22:00 | TX-1108C1 | 17004594 | 89 | PASS | 20 | 99.63 | PASS |  |  | PASS |  | PASS |  |  | 李建丽
2017-04-08 | 8:00 | 酸黑D方正达 | 17004593 | 202 | PASS | 20 | 99.52 | PASS |  |  | PASS |  | PASS |  |  | 黄桂泉
2017-04-08 | 11:00 | H503 | 17004597 | 100 | PASS | 25 | 99.86 | PASS |  | 3H | PASS |  |  |  |  | 黄桂泉
2017-04-08 | 11:00 | 3A102A | 17004626 | 115 | PASS | 22.5 | 99.12 | PASS |  |  | PASS |  | PASS |  |  | 谭娇娇
2017-04-08 | 13:30 | H6无卤素 | 17004627 | 158 | PASS | 22.5 | 98.93 | 有白点 |  | 3H | PASS |  |  |  |  | 李小娟
2017-04-08 | 17:30 | TX-1108C1 | 17004620 | 88 | PASS | 20 | 99.58 | PASS |  |  | PASS |  | PASS |  |  | 周菊明
2017-04-08 | 17:30 | A-2100F海弘 | 17004595 | 80 | PASS | 20 | 99.37 | PASS |  |  | PASS |  | PASS |  |  | 周菊明
2017-04-08 | 21:30 | H7深绿 | 17004685 | 132 | PASS | 20 | 99.62 | PASS |  |  | PASS |  | PASS |  |  | 周菊明
2017-04-08 | 23:30 | TX-1108B1 | 17004697 | 40 | PASS | 21 | 99.47 | PASS |  |  | PASS |  | PASS |  |  | 周菊明
2017-04-08 | 23:30 | 酸黑D方正达 | 17004619 | 195 | PASS | 22 | 99.58 | PASS |  |  | PASS |  | PASS |  |  | 周菊明
2017-04-10 | 13:30 | A-2100 | 17004655 | 178 | PASS |  | 99.47 | PASS |  |  | PASS |  | PASS |  |  | 谭娇娇
2017-04-10 | 14:30 | 酸黑 | 17004729 | 190 | PASS |  | 99.67 | PASS |  |  | PASS |  | PASS |  |  | 周菊明
2017-04-10 | 14:30 | H505 | 17004675 | 65 | 浅了 |  | 99.81 | PASS |  |  | PASS |  | PASS |  |  | 李建丽
2017-04-10 | 17:30 | 热固黑油 | 17004622 | 350 | PASS | 22.5 | 99.06 | PASS |  |  | PASS |  | PASS |  |  | 黄桂泉
2017-04-10 | 21:00 | UVW-5D35E | 17004767 | 72 | PASS | 25 | 99.59 | PASS |  |  | PASS |  | NG |  |  | 李小娟
2017-04-10 | 23:30 | H7(200PS) | 17004730 | 190 | PASS | 27.5 | 99.63 | 有气泡 |  | 3H | PASS |  |  | PASS |  | 李小娟
2017-04-11 | 8:00 | TX-1108B1 | 17004765 | 40 | PASS | 20 | 99.35 | PASS |  |  | PASS |  | PASS |  |  | 李建丽
2017-04-11 | 13:30 | TX-1108C1 | 17004766 | 81 | PASS | 20 | 99.48 | PASS |  |  | PASS |  | PASS |  |  | 李小娟 | 样
2017-04-11 | 15:30 | H8 | 17004753 | 180 | PASS | 20 | 99.54 | PASS |  | 2H | PASS |  | PASS | PASS |  | 李建丽
2017-04-11 | 17:30 | 酸黑 | 17004796 | 193 | PASS | 20 | 99.64 | PASS |  |  | PASS |  | PASS |  |  | 周菊明
2017-04-11 | 19:30 | UV线蓝I | 17004694 | 325 | PASS | 20 | 99.56 | PASS |  |  | PASS |  | PASS |  |  | 周菊明
2017-04-11 | 22:30 | TX-1108C1 | 17004798 | 80 | PASS | 20 | 98.52 | PASS |  |  | PASS |  | PASS |  |  | 黄桂泉
2017-04-12 | 11:30 | TX-1108C1 | 17004821 | 81 | PASS | 20 | 99.65 | PASS |  |  | PASS |  | PASS |  |  | 李小娟
2017-04-12 | 11:30 | H505 | 17004820 | 63 | PASS | 27.8 | 99.35 | PASS |  | 3H | PASS |  |  | PASS |  | 李建丽
2017-04-12 | 14:30 | 热固白油 | 17004757 | 402 | PASS | 20 | 99.48 | PASS |  |  | PASS |  | PASS |  |  | 谭娇娇
2017-04-12 | 15:30 | UVW-5D96B组分 | 17004905
2017-04-12 | 19:30 | A-2100 | 17004797 | 172 | PASS | 20 | 99.58 | PASS |  |  | PASS |  | PASS |  |  | 周菊明
2017-04-12 | 19:30 | 3A102 | 17004756 | 140 | PASS | 20 | 99.64 | PASS |  |  | PASS |  | PASS |  |  | 周菊明
2017-04-12 | 20:30 | 3A102 | 17004829 | 110 | PASS | 20 | 99.65 | PASS |  |  | PASS |  | PASS |  |  | 周菊明
2017-04-12 | 22:00 | 酸黑 | 17004867 | 198 | PASS | 20 | 99.58 | PASS |  |  | PASS |  | PASS |  |  | 周菊明
2017-04-13 | 11:00 | UVW-5D96A组分 | 17004904 | 69 | 浅了 | 30 | 入图库 | PASS |  |  | PASS |  | PASS |  |  |  | 技术
2017-04-13 | 17:30 | THW-6102M17透明 | 17004943 |  |  | 20 | 9.37 | 有气泡 |  |  | PASS |  | PASS |  |  | 周菊明 | 技术
2017-04-13 | 21:00 | THW-5D35 | 17004941 | 75 |  | 20 | 99.26 | PASS |  |  | PASS |  | PASS |  |  | 黄桂泉
2017-04-14 | 11:00 | THW-5D35 | 17004970 | 68 |  | 20 | 99.36 | PASS |  |  | PASS |  | PASS |  |  | 谭娇娇
2017-04-14 | 11:30 | UVW-3A102 | 17004835 | 138 | PASS | 22.5 |  | PASS |  |  | PASS |  | PASS |  |  | 李建丽
2017-04-14 | 13:30 | UV兰油 | 17004896 | 115 | PASS | 37.5 |  | PASS |  |  | PASS |  |  |  |  | 李建丽 | 样
2017-04-14 | 17:30 | THW-6102M17透明17005055 |  |  |  | 10 | 99.54 | 有气泡 |  |  | PASS |  | PASS |  |  | 周菊明
2017-04-14 | 20:00 | TX-1109无色 | 17005053 | 73 |  | 20 | 99.74 | PASS |  |  | PASS |  | PASS |  |  | 谭娇娇
2017-04-15 | 10:30 | TX-1109无色 | 17005054 | 74 |  | 20 | 99.41 |  |  |  | PASS |  | PASS |  |  | 谭娇娇
2017-04-15 | 17:30 | 酸兰E | 17005127 | 145 |  | 20 |  | PASS |  |  | PASS |  | PASS |  |  | 黄桂泉 | 样
2017-04-15 | 17:30 | TH06 | 17004994 | 29 |  | 20 | 97.2 | PASS |  |  | PASS |  |  |  |  | 黄桂泉
2017-04-15 | 19:30 | A-2100E | 17005047 | 194 | PASS | 20 | 99.48 | PASS |  |  | PASS |  | PASS |  |  | 黄桂泉
2017-04-16 | 8:00 | TX-1108C1 | 17005090 | 86 | PASS | 20 | 99.39 | PASS |  |  | PASS |  | PASS |  |  | 谭娇娇
2017-04-16 | 17:30 | DI-7J84Y | 17004942 | 200 | [12 empty] | 技术
2017-04-16 | 21:30 | H6 | 17005132 | 155 | PASS | 25 | 99.37 | PASS |  |  | PASS |  | PASS | PASS |  | 黄桂泉
2017-04-17 | 10:30 | TX-1108C1 | 17005119 | 85 |  |  | 99.33 | PASS |  |  | PASS |  | PASS |  |  | 黄桂泉
2017-04-17 | 14:30 | 碱蓝 | 17005218 | 198 | PASS | 20 | 98 | PASS |  |  | PASS |  | PASS |  |  | 黄桂泉
2017-04-17 | 22:00 | UVW-5D80C6 | 17005158 | 110 | 浅了 | 35 | 99.67 | PASS |  | HB | PASS |  | PASS |  |  | 李小娟
2017-04-17 | 0:30 | TX-1108C1 | 17005216 | 88 | PASS | 20 | 99.78 | PASS |  |  | PASS |  | PASS |  |  | 李小娟
2017-04-18 | 8:00 | DI-7J84B亮黑 | 17005254 | 209 |  | 20 | 入图库 | [9 empty] | 技术
2017-04-18 | 13:30 | DI-7J84Y | 17005255 | 205 |  | 15 | 入图库 | [9 empty] | 技术
2017-04-18 | 15:30 | A-2100 | 17005249 | 177 | PASS | 20 | 99.67 | PASS |  |  | PASS |  | PASS |  |  | 周菊明
2017-04-18 | 23:30 | THW-6102M17透明 | 17005290 |  |  |  | 98.4 | 有气泡 |  |  | PASS |  | PASS |  |  | 李建丽
2017-04-18 | 24:00 | UV绿油H601 | 17005325 | 144 | 色相不一样 | 27.5 | 99.13 | 有白点 |  | 3H | PASS |  |  | PASS |  | 李小娟
2017-04-19 | 9:30 | 酸黑 | 17005288 | 200 | PASS | 20 | 99.67 | PASS |  |  | PASS |  | PASS |  |  | 黄桂泉
2017-04-19 | 14:30 | UV黑 油 | 17005317 | 225 | PASS | 20 | 98.82 | PASS |  |  | PASS |  |  |  |  | 谭娇娇
2017-04-19 | 15:30 | UV黑 油 | 17005318 | 225 | PASS | 20 | 98.99 | PASS |  |  | PASS |  |  |  |  | 周菊明
2017-04-19 | 17:30 | 碱蓝 | 17005320 | 200 | PASS | 20 | 98.28 | PASS |  |  | PASS |  | PASS |  |  | 李建丽
2017-04-19 | 23:30 | 酸黑 | 17005364 | 192 | PASS | 20 | 99.63 | PASS |  |  | PASS |  | PASS |  |  | 李建丽
2017-04-20 | 8:00 | H601 | 17005470 | 142 | 色相不一样 | 20 | 入图库 | 气泡白点 |  |  | PASS |  |  |  |  | 谭娇娇
2017-04-20 | 13:30 | UVW-5D80C6 | 17005466 | 115 | 色相不一样 | 45 | 入图库 | PASS |  |  | PASS |  | PASS |  |  | 黄桂泉
2017-04-20 | 13:30 | UVW-5D80C6 | 17005407 | 120 | 色相不一样 | 45 | 99.37 | PASS |  |  | PASS |  | PASS |  |  | 黄桂泉
2017-04-20 | 14:30 | H601兑油 1 | 17005470 |  | 色相不一样 | 20 | 99.56 | PASS |  |  | PASS |  |  |  |  | 谭娇娇
2017-04-20 | 15:00 | 碱蓝 | 17005395 | 200 | PASS | 20 | 98.47 | PASS |  |  | PASS |  | PASS |  |  | 周菊明
2017-04-20 | 16:00 | H601兑油 2 | 17005470 |  | 色相不一样 | 20 |  | PASS |  |  | PASS |  |  |  |  | 谭娇娇
2017-04-20 | 16:30 | 线兰I200PS | 17005544 | 170 | PASS | 22.5 | 98.57 | PASS |  |  | PASS |  | PASS |  |  | 李建丽 | 样
2017-04-21 | 8:00 | 5D87 | 17005467 | 150 | PASS | 20 | 99.65 | PASS |  |  | PASS |  | PASS |  |  | 谭娇娇
2017-04-21 | 10:30 | 3A102 | 17005367 | 136 | PASS | 20 | 99.81 | PASS |  |  | PASS |  | PASS |  |  | 谭娇娇
2017-04-21 | 11:30 | 酸蓝D | 17005477 | 140 | PASS | 20 | 99.67 | PASS |  |  | PASS |  | PASS |  |  | 谭娇娇 | 标样
2017-04-21 | 22:00 | 酸黑D方正达 | 17005509 | 200 | PASS | 20 | 99.36 | PASS |  |  | PASS |  | PASS |  |  | 李建丽
2017-04-22 | 8:00 | UVW-5D87 | 17005512 | 155 | PASS | 20 | 99.65 | PASS |  |  | PASS |  | PASS |  |  | 谭娇娇
2017-04-22 | 8:00 | H505 | 17005511 | 65 | 稍深 | 25 | 99.51 | PASS |  | 3H | NG |  |  |  |  | 谭娇娇
2017-04-22 | 13:30 | H601补加无色油 | 17005470 | 144 | 色相不一样 | 27.5 | 98.23 | 几颗白点 |  | 3H | PASS |  |  | PASS |  | 周菊明
2017-04-22 | 17:30 | 酸黑 | 17005575 | 200 | PASS | 20 | 99.52 | PASS |  |  | PASS |  | PASS |  |  | 李建丽
2017-04-22 | 17:30 | H505 | 17005542 | 63 | 深了 | 22.5 | 99.36 | PASS |  | 3H | PASS |  |  | PASS |  | 李建丽
2017-04-22 | 20:30 | THW-6102M17透明 | 17005620 |  |  | 20 | 99.64 | 有气泡 |  |  | PASS |  | PASS |  |  | 李小娟
2017-04-23 | 10:30 | H505 | 17005574 | 63 | 稍深 | 22.5 | 99.58 | PASS |  | 3H | PASS |  |  | PASS |  | 谭娇娇
2017-04-23 | 15:30 | 5D87 | 17005616 | 165 | PASS | 20 | 99.67 | PASS |  |  | PASS |  | PASS |  |  | 谭娇娇
2017-04-23 | 19:00 | H505兑油 | 17005511 | 60 | PASS | 20 | 99.67 | PASS |  | 3H | PASS |  |  | PASS |  | 李建丽
2017-04-23 | 21:30 | A-2100F(120PS) | 17005656 | 128 | PASS | 20 | 99.36 | PASS |  |  | PASS |  | PASS |  |  | 李建丽
2017-04-24 | 9:30 | TX-1108B1 | 17005600 | 39 | PASS | 20 | 99.54 | PASS |  |  | PASS |  | PASS |  |  | 李小娟
2017-04-24 | 19:00 | H505 | 17005720 | 63 | PASS | 22.5 | 99.57 | 有气泡 |  | 3H | PASS |  |  | PASS |  | 黄桂泉
2017-04-25 | 11:30 | H505 | 17005747 | 63 | PASS | 20 | 99.35 | PASS |  | 3H | PASS |  |  | PASS |  | 李小娟
2017-04-25 | 20:30 | UV绿油150dpa.s | 17005780 | 160 | PASS | 22.5 | 99.64 | PASS |  | 3H | PASS |  |  | PASS |  | 周菊明
2017-04-26 | 13:30 | A-2100F海弘 | 17005781 | 96 | 深了 | 20 | 99.45 | PASS |  |  | PASS |  | PASS |  |  | 李建丽
2017-04-26 | 17:30 | H503 | 17005901 | 90 | PASS | 22.5 | 99.67 | PASS |  | 3H | PASS |  |  | PASS |  | 周菊明
2017-04-26 | 19:00 | TX-1108B1 | 17005944 | 31 | PASS | 20 | 99.61 | PASS |  |  | PASS |  | PASS |  |  | 周菊明
2017-04-26 | 20:00 | TX-1109C1 | 17005880 | 90 | PASS | 20 | 99.59 | PASS |  |  | PASS |  | PASS |  |  | 周菊明
2017-04-26 | 23:30 | H8 | 17005844 | 177 | PASS | 22.5 | 99.35 | PASS |  | 3 | PASS |  |  | PASS |  | 黄桂泉
2017-04-26 | 23:30 | 热固黑油 | 17005804 | 346 | PASS | 25 | 99.01 | PASS |  |  | PASS |  |  | PASS |  | 黄桂泉
2017-04-27 | 9:30 | TS-3000W16 | 17005876 | 106 | PASS | 20 | 99.63 | PASS |  |  | PASS |  |  |  | PASS | 李建丽
2017-04-27 | 15:30 | H7(200PS) | 17005864 | 190 | PASS | 27.5 | 99.53 | PASS |  | 3H | PASS |  |  | PASS |  | 李小娟 | 标样
2017-04-27 | 19:00 | TS-3000W16 | 17005877 | 100 | PASS | 20 | 99.63 | PASS |  |  | PASS |  |  |  | PASS | 李建丽
2017-04-27 | 23:30 | A-2100平易 | 17005948 | 147 | 深了 | 20 | 99.67 | PASS |  |  | PASS |  | PASS |  |  | 周菊明
2017-04-28 | 9:30 | W16 | 17005914 | 98 | PASS | 20 | 99.75 | PASS |  |  | PASS |  |  |  |  | 李建丽
2017-04-28 | 17:30 | H7 | 17005913 | 108 | PASS | 22.5 | 99.67 | PASS |  | 3H | PASS |  |  | PASS |  | 黄桂泉
2017-04-28 | 17:30 | UVW-5D87 | 17005954 | 166 | PASS | 20 | 99.64 | PASS |  |  | PASS |  |  | PASS |  | 黄桂泉
2017-04-28 | 19:30 | W16 | 17005938 | 100 | PASS | 20 | 99.5 | PASS |  |  | PASS |  |  | PASS |  | 黄桂泉 | 样
2017-04-29 | 8:00 | W16 | 17005983 | 98 | PASS | 20 | 99.55 | PASS |  |  | PASS |  |  |  |  | 李小娟
2017-04-29 | 9:30 | 5D35 | 17006004 | 70 |  | 20 | 99.49 | PASS |  |  | PASS |  | PASS |  |  | 李小娟
2017-04-29 | 11:30 | TX-1109C1 | 17005955 | 88 |  | 20 | 99.39 | PASS |  |  | PASS |  | PASS |  |  | 李建丽
2017-04-29 | 20:00 | W16 | 17006005 | 105 | PASS | 20 | 99.58 | PASS |  |  | PASS |  |  |  |  | 周菊明
2017-04-29 | 21:00 | 04固化剂 | 17006049 | 77 |  | 40 | 98.42 | PASS |  |  | PASS |  |  | PASS |  | 黄桂泉
2017-04-29 | 23:30 | THW-5D35 | 17006047 | 73 | PASS | 20 | 99.33 | PASS |  |  | PASS |  | PASS |  |  | 黄桂泉
2017-05-02 | 9:30 | W16 | 17006050 | 110 | PASS | 20 | 99.37 | PASS |  |  | PASS |  |  |  |  | 黄桂泉
2017-05-02 | 9:30 | 热固黑油 | 17006048 | 312 | PASS | 20 | 99.46 | PASS |  |  | PASS |  |  |  |  | 黄桂泉
2017-05-02 | 11:30 | 酸黑D利 | 17006135 | 140 | PASS | 22.5 | 99.28 | PASS |  |  | PASS |  | PASS |  |  | 黄桂泉
2017-05-02 | 15:30 | 5D35 | 17006071 | 66 |  | 20 | 99.57 | PASS |  |  | PASS |  | PASS |  |  | 谭娇娇
2017-05-02 | 15:30 | 热固黑油 | 17006070 | 300 | PASS | 20 | 99.65 | PASS |  |  | PASS |  | PASS | PASS |  | 谭娇娇
2017-05-02 | 19:30 | W16 | 17006108 | 95 | PASS | 20 | 99.55 | PASS |  |  | PASS |  | PASS |  |  | 李小娟
2017-05-03 | 20:30 | W16 | 17006132 | 106 | PASS | 20 | 99.64 | PASS |  |  | PASS |  | PASS |  | PASS | 李建丽
2017-05-03 | 20:30 | 酸兰E(1) | 17006051 | 198 | PASS | 20 | 99.88 | PASS |  |  | PASS |  | PASS |  |  | 李建丽
2017-05-03 | 20:30 | 酸兰E(2) | 17006051 | 181 | PASS | 20 | 99.84 | PASS |  |  | PASS |  | PASS |  |  | 李建丽
2017-05-03 | 20:30 | 酸兰E | 17006109 | 190 | PASS | 20 | 99.85 | PASS |  |  | PASS |  | PASS |  |  | 李建丽
2017-05-04 | 9:00 | W16 | 17006168 | 103 | PASS | 20 | 99.26 | PASS |  |  | PASS |  |  |  |  | 周菊明
2017-05-04 | 11:30 | 热固黑油 | 17006193 | 325 | PASS | 20 | 99.38 | PASS |  |  | PASS |  |  | PASS |  | 黄桂泉
2017-05-04 | 14:30 | 线兰海弘 | 17005936 | 95 | PASS | 20 | 99.67 | PASS |  |  | PASS |  | PASS |  |  | 周菊明
2017-05-04 | 20:30 | 酸兰E(1) | 17006242 | 200 | PASS | 20 | 99.87 | PASS |  |  | PASS |  | PASS |  |  | 李建丽
2017-05-04 | 21:30 | 酸兰E(2) | 17006242 | 200 | PASS | 20 | 99.62 | PASS |  |  | PASS |  | PASS |  |  | 李小娟
2017-05-04 | 23:30 | H7深绿 | 17006244 | 140 | PASS | 27.5 | 99.58 | PASS |  |  | PASS |  |  | PASS |  | 李小娟
2017-05-05 | 14:30 | 酸兰E | 17006267 | 190 | PASS | 20 | 99.68 | PASS |  |  | PASS |  | PASS |  |  | 周菊明
2017-05-05 | 17:30 | W16 | 17006241 | 108 | PASS | 20 | 99.28 | PASS |  |  | PASS |  |  |  |  | 李建丽
2017-05-05 | 20:30 | A-2100F四川长虹 | 17006337 | 77 | PASS | 20 | 99.25 | PASS |  |  | PASS |  | PASS |  |  | 李建丽
2017-05-05 | 20:30 | 酸黑 | 17006332 | 200 | PASS | 20 | 99.14 | PASS |  |  | PASS |  | PASS |  |  | 李建丽 | 样
2017-05-05 | 12:00 | H503 | 17006333 | 67 | PASS | 20 | 99.52 | PASS |  |  | PASS |  |  | PASS |  | 李建丽
2017-05-05 | 14:30 | 酸兰E | 17006309 | 190 | PASS | 20 | 99.68 | PASS |  |  | PASS |  | PASS |  |  | 谭娇娇
2017-05-06 | 19:30 | THW-6102M17透明 | 17006475 |  |  | 20 | 99.17 | 有气泡 |  |  | PASS |  | PASS |  |  | 李小娟
2017-05-08 | 10:30 | A-2100I350PS | 17006408 | 326 | PASS | 20 | 99.49 | PASS |  |  | PASS |  | PASS |  |  | 李建丽
2017-05-08 | 14:30 | 酸兰 | 17006448 | 200 | PASS | 20 | 99.65 | PASS |  |  | PASS |  | PASS |  |  | 谭娇娇
2017-05-08 | 15:30 | H8170PS | 17006403 | 170 | PASS | 25 | 99.72 | PASS |  | 3H | PASS |  |  | PASS |  | 李小娟
2017-05-08 | 17:30 | UVW-3A102170PS | 17006552 | 138 | PASS | 22.5 | 98.74 | PASS |  |  | PASS |  | PASS |  |  | 黄桂泉
2017-05-09 | 8:00 | 5D87 | 17006474 | 146 | PASS | 22.5 | 99.23 | PASS |  |  | PASS |  | PASS |  |  | 李小娟 | 样
2017-05-09 | 9:30 | 酸黑 | 17006471 | 200 | PASS | 20 | 99.27 | PASS |  |  | PASS |  | PASS |  |  | 李小娟
2017-05-09 | 10:30 | TX-1108B1 | 17006481 | 40 | PASS | 20 | 99.36 | PASS |  |  | PASS |  | PASS |  |  | 谭娇娇
2017-05-09 | 19:30 | H7(200PS) | 17006472 | 190 | PASS | 22.5 | 99.64 | PASS | PASS | 3H | PASS |  |  | PASS |  | 周菊明
2017-05-09 | 22:30 | A-2100E | 17006519 | 198 | PASS | 20 | 99.45 | PASS | PASS |  | PASS |  | PASS |  |  | 李建丽
2017-05-10 | 20:30 | THW-6102M17透明 | 17006615 | 86 |  | 20 | 99.67 | 有气泡 |  |  | PASS |  | PASS |  |  | 周菊明
2017-05-10 | 22:00 | H503 | 17006542 | 96 | PASS | 22.5 | 99.68 | PASS |  | 3H | PASS |  |  | PASS |  | 黄桂泉
2017-05-11 | 8:00 | 5D43 | 17006520 | 410 | 色相不一样 | 20 | 98.99 | PASS |  |  | PASS |  | PASS |  |  | 李小娟
2017-05-11 | 11:00 | A-2100F(160PS) | 17006591 | 150 | PASS | 20 | 99.65 | PASS |  |  | PASS |  | PASS |  |  | 李建丽
2017-05-11 | 11:30 | UVW-3A101 | 17006554 | 178 | PASS | 20 | 99.74 | PASS |  |  | PASS |  | PASS |  |  | 李小娟
2017-05-11 | 14:30 | H505 | 17006611 | 63 | PASS | 25 | 99.35 | PASS |  | 3H | PASS |  |  | PASS |  | 李建丽
2017-05-11 | 19:00 | TX-1108C1 | 17006616 | 85 | PASS | 20 | 99.64 | PASS |  |  | PASS |  | PASS |  |  | 周菊明
2017-05-12 | 11:30 | A-2100F海弘 | 17006681 | 98 | PASS | 20 | 99.27 | PASS |  |  | PASS |  | PASS |  |  | 李建丽
2017-05-12 | 11:30 | TX-1108C1 | 17006592 | 90 | PASS | 20 | 99.36 | PASS |  |  | PASS |  | PASS |  |  | 李建丽 | 样
2017-05-12 | 17:30 | UV白油 | 17006684 | 196 | PASS | 20 | 99.65 | PASS |  |  | PASS |  |  |  |  | 周菊明
2017-05-12 | 20:30 | UV白油 | 17006655 | 210 | PASS | 20 | 99.61 | PASS |  |  | PASS |  |  |  |  | 周菊明
2017-05-12 | 22:00 | H505 | 17006701 | 64 | PASS | 30 | 99.14 | PASS |  | 3H | PASS |  |  | PASS |  | 黄桂泉
2017-05-12 | 24:00 | UV白油 | 17006683 | 190 | PASS | 20 | 99.67 | PASS |  |  | PASS |  |  |  |  | 周菊明
2017-05-13 | 14:30 | H505 | 17006732 | 65 | PASS | 20 | 99.58 | 有白点 |  | 3H | PASS |  |  | PASS |  | 李小娟 | 样
2017-05-13 | 17:30 | 热固黑油 | 17006613 | 350 | PASS | 22.5 | 99.37 | PASS |  |  | PASS |  |  | PASS |  | 黄桂泉
2017-05-13 | 19:00 | 3A102 | 17006769 | 270 | PASS | 22.5 | 99.41 | PASS |  |  | PASS |  | PASS |  |  | 黄桂泉
2017-05-13 | 22:00 | H505 | 17006800 | 63 | PASS | 25 | 99.75 | PASS |  | 3H | PASS |  |  | PASS |  | 周菊明
2017-05-13 | 22:00 | 线兰海弘 | 17006758 | 98 | PASS | 20 | 99.68 | PASS |  |  | PASS |  | PASS |  |  | 周菊明
2017-05-15 | 11:00 | 3A102 170 | 17006734 | 140 | PASS | 22.5 | 99.75 | PASS |  |  | PASS |  | PASS |  |  | 黄桂泉
2017-05-15 | 17:30 | TX-1108C1 | 17006803 | 84 | PASS | 25 | 99.39 | PASS |  |  | PASS |  | PASS |  |  | 李建丽
2017-05-15 | 23:30 | H505 | 17006867 | 65 | PASS | 27.5 | 99.59 | PASS |  | 3H | PASS |  |  | PASS |  | 李小娟
2017-05-16 | 10:30 | H505 | 17006829 | 64 | PASS | 25 | 99.52 | PASS |  | 3H | PASS |  |  | PASS |  | 谭娇娇
2017-05-16 | 15:30 | A-2100 | 17006897 | 175 | PASS | 20 | 99..34 | PASS |  |  | PASS |  | PASS |  |  | 周菊明
2017-05-16 | 17:30 | TX-1108B1 | 17006869 | 37 | PASS | 20 | 99.28 | PASS |  |  | PASS |  | PASS |  |  | 黄桂泉
2017-05-16 | 20:00 | H505 | 17006986 | 62 | PASS | 30 | 99.28 | PASS |  | 3H | PASS |  | PASS | PASS |  | 黄桂泉
2017-05-16 | 9:30 | UVW-5D80C8 | 17006936 | 115 | 稍浅 | 20 | 入图库 | PASS |  | 2H | PASS |  | PASS |  |  | 黄桂泉 | 技术
2017-05-17 | 14:30 | 6102M17 | 17007041
2017-05-17 | 14:30 | TX-1108B1 | 17006933 | 37
Note on F4: Wan: 所有油墨
Note on G4: Wan: 所有油墨
Note on E4: Wan: 所有油墨
Note on H4: Wan: 所有油墨
Note on I4: Wan: 所有油墨
Note on J4: Wan: 所有油墨
Note on K4: Wan: 湿膜预烤后硬度； UV绿油固化后硬度； 湿绿油后烤后的硬度（如果后烤）
Note on L4: Wan: UV绿油画百格，3M胶带拉； 阻焊绿油后烤后画百格，胶带拉； 热固化油墨
Note on M4: Wan: 需要显影的油墨
Note on N4: Wan: 需要褪膜的油墨
Note on O4: Wan: UV绿油 热固化油墨等
Note on P4: Wan: 五金油墨耐切削液等测试
Note on C497: Administrator: 对比颜色浅，周费亮、邹工同意写装。
Note on C513: Administrator: 技术部检测完后，按排写装
Note on C524: Administrator: 周费亮同意写装
Note on C539: Administrator:工艺知写装
Note on D621: Administrator: 工艺
Note on C640: Administrator: 周费亮同意写装红外不合格
Note on C668: Administrator: 周费亮同意写装
Note on C713: Administrator:技术部通知写装

## 备注
品名 | 事项内容 | 要求
60G | 检测时 配HB16 4:1 | 混合粘度200~220PS/22C